## Sheet1
ID | Вес заготовок, т | Марка стали полученная | ГОСТ | Плавка в серии | Вес стали расчет., т | Вес разлитой стали, т | Темп. стали в с/к, °C | Стойкость гильзы кр-ра 1, т | Частота качания, кол-во/мин | Ход кр-ра, мм | Скорость разливки, м/мин | Расход воды на кр-р, л/мин | Дельта температуры воды, °C | Расход воды ЗВО №1, л/мин | Расход воды ЗВО №2, л/мин | Расход воды ЗВО №3, л/мин | Марка | Кол-во, т | C, % | Si, % | Mn,% | S, % | P, % | Cr, % | Ni, % | Cu, % | As, % | Mo, % | Nb, % | Ti, % | V, % | Al, % | Ca, % | N, % | Разность температур при замерах | key | Стойкость всего | Осталось тонн
18373 | 172,368 | Арм500 | ГОСТ 34028-2016 | 2 | 172,768 | 172.368 | 1575 | 8228 | 180 | 7 | 2 | 2155 | 9 | 260 | 280 | 100 | B 789/BC | 0,04 | 0.1933 | 0.1885 | 1.0106 | 0.0039 | 0.0112 | 0.0335 | 0.0057 | 0.0155 | 0.0005 | 0.0004 | 0.0005 | 0.0009 | 0.0031 | 0.0025 | 0.0011 | 0.0047 | 2 | 30013356 | 12149 | 3921
18394 | 160,272 | Арм500 | ГОСТ 34028-2016 | 22 | 167,372 | 166.972 | 1572 | 10434 | 200 | 7 | 2 | 2155 | 9 | 290 | 350 | 110 | B 789/BC | 0,01 | 0.1877 | 0.2009 | 1.2982 | 0.0022 | 0.0214 | 0.0621 | 0.015 | 0.0295 | 0.0011 | 0.0012 | 0.0007 | 0.0011 | 0.0047 | 0.0026 | 0.0009 | 0.0072 | 1 | 30014141 | 27077 | 16643
18453 | 163,296 | Арм500 | ГОСТ 34028-2016 | 9 | 163,696 | 163.296 | 1568 | 9234 | 200 | 7 | 2 | 1950 | 9 | 320 | 350 | 110 | B 789/BC | 0,03 | 0.1955 | 0.1844 | 1.0099 | 0.0022 | 0.0118 | 0.0489 | 0.0155 | 0.0403 | 0.001 | 0.0016 | 0.0005 | 0.0009 | 0.0033 | 0.0025 | 0.0008 | 0.0037 | -2 | 30013864 | 18816 | 9582
18542 | 166,32 | Арм500 | ГОСТ 34028-2016 | 21 | 166,72 | 166.32 | 1563 | 10416 | 200 | 7 | 2 | 2155 | 9 | 278 | 338 | 106 | B 789/BC | 0,01 | 0.195 | 0.2056 | 1.2988 | 0.0024 | 0.0155 | 0.0609 | 0.0184 | 0.0349 | 0.0011 | 0.002 | 0.0007 | 0.0011 | 0.0045 | 0.0026 | 0.0008 | 0.0068 | 1 | 30013359 | 45899 | 35483
18811 | 162,625 | Арм500 | ГОСТ 34028-2016 | 61 | 171,383 | 170.983 | 1563 | 3525 | 200 | 13 | 2 | 2155 | 9 | 320 | 350 | 110 | B 789/BC | 0,02 | 0.1893 | 0.159 | 0.5161 | 0.0034 | 0.0144 | 0.0356 | 0.0171 | 0.0423 | 0.0014 | 0.0023 | 0.0003 | 0.0008 | 0.0018 | 0.0029 | 0.0011 | 0.0066 | 2 | 30014809 | 32558 | 29033
18921 | 180,403 | 25Г2С | ГОСТ 5781-82 | 26 | 189,3 | 188.9 | 1550 | 3104 | 200 | 7 | 2 | 2155 | 9 | 242 | 260 | 90 | B 789/BC | 0,01 | 0.2859 | 0.6304 | 1.5545 | 0.0094 | 0.0241 | 0.0406 | 0.021 | 0.04 | 0.0016 | 0.0026 | 0.0005 | 0.0021 | 0.0049 | 0.0048 | 0.0012 | 0.0089 | 5 | 30014821 | 35982 | 32878
19052 | 169,842 | Арм500 | ГОСТ 34028-2016 | 52 | 177,516 | 177.116 | 1567 | 7145 | 200 | 13 | 2 | 2155 | 9 | 320 | 380 | 130 | B 789/BC | 0,01 | 0.192 | 0.1435 | 0.5071 | 0.006 | 0.0115 | 0.041 | 0.009 | 0.018 | 0.0006 | 0.0021 | 0.0004 | 0.0007 | 0.0022 | 0.0033 | 0.0009 | 0.0061 | -1 | 30014809 | 32558 | 25413
19150 | 162,445 | Арм500 | ГОСТ 34028-2016 | 43 | 171,962 | 171.562 | 1565 | 5843 | 200 | 7 | 2 | 2155 | 9 | 320 | 350 | 110 |  |  | 0.1964 | 0.1862 | 0.729 | 0.0065 | 0.0159 | 0.0466 | 0.0227 | 0.0404 | 0.0012 | 0.003 | 0.0003 | 0.001 | 0.0024 | 0.0029 | 0.001 | 0.0062 | 2 | 30014815 | 43449 | 37606
19276 | 165,324 | Арм500 | ГОСТ 34028-2016 | 50 | 173,388 | 172.988 | 1566 | 10654 | 200 | 13 | 2 | 2155 | 9 | 320 | 350 | 110 | B 789/BC | 0,01 | 0.1847 | 0.143 | 0.5222 | 0.002 | 0.021 | 0.0435 | 0.0187 | 0.0389 | 0.0012 | 0.0026 | 0.0003 | 0.0009 | 0.0019 | 0.0031 | 0.0006 | 0.007 | -2 | 30014809 | 32558 | 21904
19397 | 156,488 | Арм500 | ГОСТ 34028-2016 | 22 | 163,992 | 163.592 | 1569 | 11234 | 200 | 7 | 2 | 2155 | 9 | 290 | 350 | 110 | B 789/BC | 0,01 | 0.1959 | 0.1838 | 0.9663 | 0.0034 | 0.0205 | 0.0543 | 0.0189 | 0.0432 | 0.001 | 0.0028 | 0.0005 | 0.0011 | 0.0031 | 0.0023 | 0.0007 | 0.0077 | 2 | 30014809 | 32558 | 21324
19499 | 162,33 | Арм500 | ГОСТ 34028-2016 | 47 | 171,487 | 171.087 | 1579 | 9993 | 200 | 13 | 2 | 2150 | 9 | 320 | 350 | 110 | B 789/BC | 0,01 | 0.1794 | 0.1577 | 0.5402 | 0.0069 | 0.0136 | 0.0479 | 0.0237 | 0.0427 | 0.0011 | 0.0037 | 0.0002 | 0.0008 | 0.0022 | 0.002 | 0.003 | 0.0064 | 1 | 30014811 | 11111 | 1118
19618 | 159,706 | Арм500 | ГОСТ 34028-2016 | 31 | 167,518 | 167.118 | 1563 | 3336 | 200 | 7 | 1 | 2155 | 9 | 320 | 350 | 110 | B 789/BC | 0,01 | 0.1943 | 0.1818 | 1.0146 | 0.0113 | 0.0158 | 0.0502 | 0.0192 | 0.0531 | 0.0009 | 0.003 | 0.0005 | 0.0009 | 0.0032 | 0.0023 | 0.0008 | 0.0057 | -1 | 30014824 | 42235 | 38899
19740 | 168,626 | Арм500 | ГОСТ 34028-2016 | 58 | 172,197 | 171.797 | 1572 | 6398 | 200 | 7 | 2 | 2155 | 9 | 320 | 350 | 110 | B 789/BC | 0,01 | 0.1872 | 0.1486 | 0.5103 | 0.0131 | 0.0105 | 0.0529 | 0.0169 | 0.0383 | 0.0009 | 0.0029 | 0.0003 | 0.0007 | 0.0018 | 0.0021 | 0.0009 | 0.0074 | 1 | 30014825 | 29384 | 22986
19933 | 162,816 | Арм500 | ГОСТ 34028-2016 | 28 | 174,275 | 173.875 | 1577 | 13750 | 200 | 13 | 2 | 2155 | 9 | 320 | 350 | 120 | B 789/BC | 0,01 | 0.2005 | 0.1535 | 0.5114 | 0.0051 | 0.0175 | 0.0581 | 0.0201 | 0.0496 | 0.001 | 0.0041 | 0.0005 | 0.0009 | 0.0023 | 0.0024 | 0.0013 | 0.007 | 1 | 30014816 | 36006 | 22256
20110 | 161,677 | Арм500 | ГОСТ 34028-2016 | 38 | 169,733 | 169.333 | 1575 | 13679 | 200 | 13 | 2 | 2155 | 9 | 320 | 350 | 110 | B 789/BC | 0,01 | 0.1851 | 0.1458 | 0.5134 | 0.0105 | 0.0197 | 0.0498 | 0.026 | 0.039 | 0.001 | 0.0037 | 0.0004 | 0.0009 | 0.0022 | 0.0022 | 0.0013 | 0.0058 | 5 | 30014815 | 43449 | 29770
20290 | 165,517 | Арм500 | ГОСТ 34028-2016 | 40 | 175,881 | 175.481 | 1563 | 2506 | 200 | 7 | 2 | 2155 | 9 | 320 | 350 | 110 | B 789/BC | 0,01 | 0.1785 | 0.1437 | 0.5057 | 0.0045 | 0.0136 | 0.0388 | 0.0105 | 0.0247 | 0.0001 | 0.0016 | 0.0005 | 0.0009 | 0.0017 | 0.0032 | 0.0008 | 0.008 | 1 | 30014818 | 7492 | 4986
21619 | 153,151 | 25Г2С | ГОСТ 5781-82 | 10 | 161,251 | 160.851 | 1560 | 1829 | 180 | 7 | 2 | 2155 | 9 | 210 | 230 | 90 | B 789/BC | 0,03 | 0.2722 | 0.5833 | 1.5174 | 0.0031 | 0.0084 | 0.04 | 0.0195 | 0.0306 | 0.0016 | 0.0034 | 0.0008 | 0.0021 | 0.0052 | 0.004 | 0.001 | 0.0062 | -3 | 30014142 | 33161 | 31332
21987 | 172,217 | Арм500 | ГОСТ 34028-2016 | 33 | 178,017 | 177.617 | 1568 | 7300 | 180 | 7 | 2 | 2155 | 9 | 310 | 350 | 110 | B 789/BC | 0,02 | 0.1868 | 0.1747 | 0.6896 | 0.0072 | 0.0231 | 0.0463 | 0.0152 | 0.0324 | 0.0012 | 0.0017 | 0.0004 | 0.0007 | 0.0025 | 0.002 | 0.0006 | 0.0053 | -2 | 30014142 | 33161 | 25861
22161 | 161,28 | 20 | ГОСТ 10702-2016 | 2 | 168,68 | 168.28 | 1570 | 6344 | 185 | 7 | 1 | 2155 | 7 | 130 | 135 | 60 | B 789/BC | 0,01 | 0.1982 | 0.1918 | 0.514 | 0.0017 | 0.0106 | 0.035 | 0.0159 | 0.0299 | 0.0012 | 0.0014 | 0.0005 | 0.0009 | 0.0019 | 0.0029 | 0.0004 | 0.007 | 1 | 30014138 | 20322 | 13978
22391 | 161,28 | 1015 | ASTM A510/A510M-18 | 1 | 162,48 | 162.08 | 1589 | 2256 | 180 | 13 | 2 | 2155 | 9 | 270 | 300 | 100 | B 789/BC | 0,06 | 0.1655 | 0.1776 | 0.5373 | 0.0011 | 0.0092 | 0.0435 | 0.0303 | 0.0352 | 0.0008 | 0.0024 | 0.0003 | 0.0007 | 0.0003 | 0.0038 | 0.0008 | 0.0093 | 3 | 30013876 | 31777 | 29521