## Sheet1
ID | Вес заготовок, т | Марка стали полученная | ГОСТ | Плавка в серии | Вес стали расчет., т | Вес разлитой стали, т | Темп. стали в с/к, °C | Стойкость гильзы кр-ра 1, т | Частота качания, кол-во/мин | Ход кр-ра, мм | Скорость разливки, м/мин | Расход воды на кр-р, л/мин | Дельта температуры воды, °C | Расход воды ЗВО №1, л/мин | Расход воды ЗВО №2, л/мин | Расход воды ЗВО №3, л/мин | Марка | Кол-во, т | C, % | Si, % | Mn,% | S, % | P, % | Cr, % | Ni, % | Cu, % | As, % | Mo, % | Nb, % | Ti, % | V, % | Al, % | Ca, % | N, % | Разность температур при замерах | key | Стойкость всего | Осталось тонн
161 | 165,768 | Арм500 | ГОСТ 34028-2016 | 40 | 174,792 | 174.392 | 1567 | 3380 | 200 | 7 | 2 | 2150 | 9 | 320 | 350 | 115 |  |  | 0.1741 | 0.1479 | 0.5081 | 0.0087 | 0.0185 | 0.0444 | 0.0193 | 0.0373 | 0.0011 | 0.0029 | 0.0003 | 0.0007 | 0.0018 | 0.0028 | 0.001 | 0.0053 | 1 | 30014817 | 43677 | 40297
254 | 159,642 | Арм500 | ГОСТ 34028-2016 | 23 | 167,993 | 167.593 | 1570 | 4657 | 200 | 13 | 2 | 2155 | 9 | 320 | 350 | 110 | B 789/BC | 0,01 | 0.1877 | 0.1434 | 0.5105 | 0.0087 | 0.0091 | 0.0315 | 0.0183 | 0.0346 | 0.0011 | 0.0023 | 0.0002 | 0.0006 | 0.0013 | 0.0026 | 0.001 | 0.0081 | 0 | 30014803 | 30496 | 25839
518 | 162,714 | Арм500 | ГОСТ 34028-2016 | 58 | 170,472 | 170.072 | 1569 | 6274 | 200 | 13 | 2 | 2155 | 9 | 310 | 350 | 110 | B 789/BC | 0,01 | 0.1924 | 0.1486 | 0.4937 | 0.0106 | 0.01 | 0.0272 | 0.0181 | 0.0307 | 0.001 | 0.0025 | 0.0003 | 0.0007 | 0.0013 | 0.0028 | 0.0004 | 0.0085 | -2 | 30014803 | 30496 | 24222
608 | 159,655 | Арм500 | ГОСТ 34028-2016 | 22 | 168,366 | 167.966 | 1562 | 10364 | 200 | 7 | 2 | 2155 | 9 | 290 | 350 | 110 | B 789/BC | 0,01 | 0.1953 | 0.1728 | 0.9978 | 0.0074 | 0.0187 | 0.0376 | 0.0184 | 0.0397 | 0.0012 | 0.0024 | 0.0006 | 0.0011 | 0.0035 | 0.0031 | 0.0007 | 0.0069 | 5 | 30014817 | 43677 | 33313
707 | 156,488 | Арм500 | ГОСТ 34028-2016 | 22 | 163,992 | 163.592 | 1569 | 8981 | 200 | 7 | 2 | 2155 | 9 | 290 | 350 | 110 | B 789/BC | 0,01 | 0.1959 | 0.1838 | 0.9663 | 0.0034 | 0.0205 | 0.0543 | 0.0189 | 0.0432 | 0.001 | 0.0028 | 0.0005 | 0.0011 | 0.0031 | 0.0023 | 0.0007 | 0.0077 | 2 | 30014803 | 30496 | 21515
835 | 159,527 | Арм500 | ГОСТ 34028-2016 | 26 | 166,438 | 166.038 | 1562 | 10316 | 200 | 13 | 2 | 2155 | 9 | 320 | 350 | 110 | B 789/BC | 0,01 | 0.1967 | 0.1966 | 1.029 | 0.0059 | 0.0173 | 0.0556 | 0.0238 | 0.0477 | 0.001 | 0.0025 | 0.0005 | 0.0012 | 0.0038 | 0.0024 | 0.0008 | 0.0076 | -3 | 30014817 | 43677 | 33361
928 | 159,706 | Арм500 | ГОСТ 34028-2016 | 31 | 167,518 | 167.118 | 1563 | 9785 | 200 | 7 | 1 | 2155 | 9 | 320 | 350 | 110 | B 789/BC | 0,01 | 0.1943 | 0.1818 | 1.0146 | 0.0113 | 0.0158 | 0.0502 | 0.0192 | 0.0531 | 0.0009 | 0.003 | 0.0005 | 0.0009 | 0.0032 | 0.0023 | 0.0008 | 0.0057 | -1 | 30014803 | 30496 | 20711
1050 | 168,626 | Арм500 | ГОСТ 34028-2016 | 58 | 172,197 | 171.797 | 1572 | 11409 | 200 | 7 | 2 | 2155 | 9 | 320 | 350 | 110 | B 789/BC | 0,01 | 0.1872 | 0.1486 | 0.5103 | 0.0131 | 0.0105 | 0.0529 | 0.0169 | 0.0383 | 0.0009 | 0.0029 | 0.0003 | 0.0007 | 0.0018 | 0.0021 | 0.0009 | 0.0074 | 1 | 30014816 | 36006 | 24597
1156 | 159,103 | Арм500 | ГОСТ 34028-2016 | 33 | 172,553 | 172.153 | 1560 | 2770 | 200 | 13 | 2 | 2155 | 9 | 320 | 350 | 110 | B 789/BC | 0,01 | 0.1949 | 0.1879 | 1.0252 | 0.007 | 0.0154 | 0.0734 | 0.0237 | 0.0465 | 0.001 | 0.0044 | 0.0007 | 0.0012 | 0.004 | 0.0026 | 0.0007 | 0.0076 | 3 | 30014812 | 41674 | 38904
1193 | 162,381 | Арм500 | ГОСТ 34028-2016 | 37 | 172,838 | 172.438 | 1563 | 12242 | 200 | 7 | 2 | 2155 | 9 | 320 | 350 | 100 | B 789/BC | 0,01 | 0.1849 | 0.1398 | 0.5074 | 0.0108 | 0.0122 | 0.0531 | 0.0199 | 0.0449 | 0.0011 | 0.0032 | 0.0003 | 0.0008 | 0.0019 | 0.0021 | 0.0008 | 0.008 | 2 | 30014820 | 37729 | 25487
1600 | 165,517 | Арм500 | ГОСТ 34028-2016 | 40 | 175,881 | 175.481 | 1563 | 2492 | 200 | 7 | 2 | 2155 | 9 | 320 | 350 | 110 | B 789/BC | 0,01 | 0.1785 | 0.1437 | 0.5057 | 0.0045 | 0.0136 | 0.0388 | 0.0105 | 0.0247 | 0.0001 | 0.0016 | 0.0005 | 0.0009 | 0.0017 | 0.0032 | 0.0008 | 0.008 | 1 | 530314 К | 6345 | 3853
3030 | 168,664 | Арм500 | ГОСТ 34028-2016 | 20 | 174,364 | 173.964 | 1572 | 4790 | 180 | 7 | 2 | 2155 | 8 | 310 | 340 | 110 | B 789/BC | 0,01 | 0.1879 | 0.1946 | 0.7141 | 0.0058 | 0.0098 | 0.0248 | 0.0185 | 0.0276 | 0.0013 | 0.0028 | 0.0005 | 0.0008 | 0.0025 | 0.0021 | 0.001 | 0.0063 | 3 | 30014134 | 28509 | 23719
3231 | 165,312 | 1018 | ASTM A510/A510M-18 | 22 | 165,712 | 165.312 | 1564 | 6438 | 180 | 7 | 2 | 2155 | 9 | 310 | 350 | 110 | B 789/BC | 0,01 | 0.1685 | 0.1486 | 0.7122 | 0.0037 | 0.0156 | 0.0446 | 0.0133 | 0.0279 | 0.0013 | 0.0012 | 0.0006 | 0.0007 | 0.0025 | 0.0018 | 0.0007 | 0.0069 | 2 | 30014808 | 48393 | 41955
3240 | 160,272 | Арм500 | ГОСТ 34028-2016 | 23 | 160,672 | 160.272 | 1566 | 8408 | 180 | 7 | 2 | 2155 | 9 | 320 | 380 | 130 | B 789/BC | 0,03 | 0.2029 | 0.1855 | 0.7289 | 0.0116 | 0.0193 | 0.0439 | 0.0167 | 0.0362 | 0.001 | 0.0017 | 0.0005 | 0.0009 | 0.0031 | 0.002 | 0.001 | 0.0038 | 1 | 30014141 | 27077 | 18669
3297 | 172,217 | Арм500 | ГОСТ 34028-2016 | 33 | 178,017 | 177.617 | 1568 | 8677 | 180 | 7 | 2 | 2155 | 9 | 310 | 350 | 110 | B 789/BC | 0,02 | 0.1868 | 0.1747 | 0.6896 | 0.0072 | 0.0231 | 0.0463 | 0.0152 | 0.0324 | 0.0012 | 0.0017 | 0.0004 | 0.0007 | 0.0025 | 0.002 | 0.0006 | 0.0053 | -2 | 30014134 | 28509 | 19832
3442 | 160,272 | Арм500 | ГОСТ 34028-2016 | 22 | 167,372 | 166.972 | 1572 | 2252 | 200 | 7 | 2 | 2155 | 9 | 290 | 350 | 110 | B 789/BC | 0,01 | 0.1877 | 0.2009 | 1.2982 | 0.0022 | 0.0214 | 0.0621 | 0.015 | 0.0295 | 0.0011 | 0.0012 | 0.0007 | 0.0011 | 0.0047 | 0.0026 | 0.0009 | 0.0072 | 1 | 30013875 | 21610 | 19358
3471 | 161,28 | 20 | ГОСТ 10702-2016 | 2 | 168,68 | 168.28 | 1570 | 9174 | 185 | 7 | 1 | 2155 | 7 | 130 | 135 | 60 | B 789/BC | 0,01 | 0.1982 | 0.1918 | 0.514 | 0.0017 | 0.0106 | 0.035 | 0.0159 | 0.0299 | 0.0012 | 0.0014 | 0.0005 | 0.0009 | 0.0019 | 0.0029 | 0.0004 | 0.007 | 1 | 30014142 | 33161 | 23987
3502 | 166,32 | Арм500 | ГОСТ 34028-2016 | 11 | 166,72 | 166.32 | 1569 | 8362 | 200 | 7 | 2 | 2155 | 9 | 320 | 350 | 110 | B 789/BC | 0,01 | 0.1999 | 0.2158 | 0.9904 | 0.0023 | 0.0115 | 0.0538 | 0.0145 | 0.0389 | 0.001 | 0.0017 | 0.0005 | 0.0011 | 0.0034 | 0.0025 | 0.0012 | 0.0038 | 1 | 30013873 | 38222 | 29860
3778 | 168,903 | Арм500 | ГОСТ 34028-2016 | 45 | 177,563 | 177.163 | 1573 | 10111 | 200 | 7 | 2 | 2155 | 9 | 330 | 350 | 110 |  |  | 0.1896 | 0.1496 | 0.4968 | 0.0027 | 0.0136 | 0.048 | 0.0204 | 0.0329 | 0.0015 | 0.0057 | 0.0002 | 0.0008 | 0.0017 | 0.0022 | 0.0008 | 0.006 | 3 | 83895 | 15193 | 5082
3992 | 159,642 | Арм500 | ГОСТ 34028-2016 | 23 | 167,993 | 167.593 | 1570 | 2385 | 200 | 13 | 2 | 2155 | 9 | 320 | 350 | 110 | B 789/BC | 0,01 | 0.1877 | 0.1434 | 0.5105 | 0.0087 | 0.0091 | 0.0315 | 0.0183 | 0.0346 | 0.0011 | 0.0023 | 0.0002 | 0.0006 | 0.0013 | 0.0026 | 0.001 | 0.0081 | 0 | 30014820 | 37729 | 35344
4256 | 162,714 | Арм500 | ГОСТ 34028-2016 | 58 | 170,472 | 170.072 | 1569 | 3990 | 200 | 13 | 2 | 2155 | 9 | 310 | 350 | 110 | B 789/BC | 0,01 | 0.1924 | 0.1486 | 0.4937 | 0.0106 | 0.01 | 0.0272 | 0.0181 | 0.0307 | 0.001 | 0.0025 | 0.0003 | 0.0007 | 0.0013 | 0.0028 | 0.0004 | 0.0085 | -2 | 30014820 | 37729 | 33739
4346 | 159,655 | Арм500 | ГОСТ 34028-2016 | 22 | 168,366 | 167.966 | 1562 | 10347 | 200 | 7 | 2 | 2155 | 9 | 290 | 350 | 110 | B 789/BC | 0,01 | 0.1953 | 0.1728 | 0.9978 | 0.0074 | 0.0187 | 0.0376 | 0.0184 | 0.0397 | 0.0012 | 0.0024 | 0.0006 | 0.0011 | 0.0035 | 0.0031 | 0.0007 | 0.0069 | 5 | 30014807 | 33397 | 23050
4500 | 150,375 | Арм500 | ГОСТ 34028-2016 | 55 | 157,866 | 157.466 | 1558 | 11817 | 200 | 13 | 2 | 2155 | 9 | 320 | 350 | 110 | B 789/BC | 0,01 | 0.1935 | 0.187 | 1.0103 | 0.0038 | 0.0185 | 0.0759 | 0.0192 | 0.0377 | 0.0016 | 0.0037 | 0.0005 | 0.0012 | 0.0039 | 0.0026 | 0.0009 | 0.0062 | 0 | 30014807 | 33397 | 21580
4610 | 162,611 | Арм500 | ГОСТ 34028-2016 | 37 | 171,129 | 170.729 | 1566 | 11571 | 200 | 7 | 2 | 2155 | 9 | 320 | 350 | 110 | B 789/BC | 0,01 | 0.1851 | 0.1837 | 0.6992 | 0.0027 | 0.017 | 0.0502 | 0.0182 | 0.0471 | 0.001 | 0.0023 | 0.0003 | 0.0009 | 0.0018 | 0.0028 | 0.0011 | 0.0063 | 0 | 30014821 | 35982 | 24411
4666 | 159,706 | Арм500 | ГОСТ 34028-2016 | 31 | 167,518 | 167.118 | 1563 | 11734 | 200 | 7 | 1 | 2155 | 9 | 320 | 350 | 110 | B 789/BC | 0,01 | 0.1943 | 0.1818 | 1.0146 | 0.0113 | 0.0158 | 0.0502 | 0.0192 | 0.0531 | 0.0009 | 0.003 | 0.0005 | 0.0009 | 0.0032 | 0.0023 | 0.0008 | 0.0057 | -1 | 30014817 | 43677 | 31943
4788 | 168,626 | Арм500 | ГОСТ 34028-2016 | 58 | 172,197 | 171.797 | 1572 | 11266 | 200 | 7 | 2 | 2155 | 9 | 320 | 350 | 110 | B 789/BC | 0,01 | 0.1872 | 0.1486 | 0.5103 | 0.0131 | 0.0105 | 0.0529 | 0.0169 | 0.0383 | 0.0009 | 0.0029 | 0.0003 | 0.0007 | 0.0018 | 0.0021 | 0.0009 | 0.0074 | 1 | 30014820 | 37729 | 26463
4953 | 168,806 | 25Г2С | ГОСТ 5781-82 | 22 | 177,167 | 176.767 | 1563 | 9671 | 200 | 7 | 2 | 2155 | 9 | 320 | 350 | 110 | B 789/BC | 0,01 | 0.272 | 0.6275 | 1.5453 | 0.0047 | 0.0115 | 0.0639 | 0.0075 | 0.0212 | 0.0005 | 0.002 | 0.0005 | 0.0022 | 0.0045 | 0.0033 | 0.0016 | 0.0077 | 3 | 30014825 | 29384 | 19713
5060 | 162,534 | Арм500 | ГОСТ 34028-2016 | 37 | 172,392 | 171.992 | 1578 | 5697 | 200 | 7 | 2 | 2155 | 9 | 320 | 350 | 110 | B 789/BC | 0,01 | 0.187 | 0.136 | 0.5009 | 0.0077 | 0.0169 | 0.0584 | 0.0245 | 0.0395 | 0.0009 | 0.0037 | 0.0002 | 0.0008 | 0.0018 | 0.0024 | 0.0006 | 0.0072 | -3 | 30014812 | 41674 | 35977
5188 | 162,816 | Арм500 | ГОСТ 34028-2016 | 30 | 171,435 | 171.035 | 1572 | 6584 | 200 | 7 | 2 | 2155 | 9 | 320 | 350 | 100 | B 789/BC | 0,01 | 0.1845 | 0.1479 | 0.5069 | 0.0057 | 0.0138 | 0.0487 | 0.0155 | 0.0396 | 0.0007 | 0.0023 | 0.0005 | 0.0009 | 0.0016 | 0.0024 | 0.0009 | 0.0073 | 5 | 30014806 | 15617 | 9033
5466 | 162,047 | Арм500 | ГОСТ 34028-2016 | 16 | 172,803 | 172.403 | 1559 | 13091 | 200 | 13 | 2 | 2155 | 9 | 320 | 350 | 120 | B 789/BC | 0,01 | 0.1996 | 0.1982 | 0.9877 | 0.0059 | 0.0128 | 0.0596 | 0.018 | 0.05 | 0.0014 | 0.0036 | 0.0006 | 0.0015 | 0.0034 | 0.0038 | 0.0011 | 0.0062 | 1 | 30014812 | 41674 | 28583
6667 | 153,151 | 25Г2С | ГОСТ 5781-82 | 10 | 161,251 | 160.851 | 1560 | 3112 | 180 | 7 | 2 | 2155 | 9 | 210 | 230 | 90 | B 789/BC | 0,03 | 0.2722 | 0.5833 | 1.5174 | 0.0031 | 0.0084 | 0.04 | 0.0195 | 0.0306 | 0.0016 | 0.0034 | 0.0008 | 0.0021 | 0.0052 | 0.004 | 0.001 | 0.0062 | -3 | 30013359 | 45899 | 42787
6768 | 168,664 | Арм500 | ГОСТ 34028-2016 | 20 | 174,364 | 173.964 | 1572 | 574 | 180 | 7 | 2 | 2155 | 8 | 310 | 340 | 110 | B 789/BC | 0,01 | 0.1879 | 0.1946 | 0.7141 | 0.0058 | 0.0098 | 0.0248 | 0.0185 | 0.0276 | 0.0013 | 0.0028 | 0.0005 | 0.0008 | 0.0025 | 0.0021 | 0.001 | 0.0063 | 3 | 30014138 | 20322 | 19748
6904 | 163,044 | Арм500 | ГОСТ 34028-2016 | 35 | 172,644 | 172.244 | 1570 | 4064 | 180 | 7 | 2 | 2155 | 9 | 320 | 350 | 110 |  |  | 0.1907 | 0.1791 | 0.7204 | 0.0027 | 0.0136 | 0.0408 | 0.0165 | 0.029 | 0.0013 | 0.0016 | 0.0005 | 0.0008 | 0.0028 | 0.0019 | 0.0007 | 0.0057 | 1 | 30013359 | 45899 | 41835
7180 | 160,272 | Арм500 | ГОСТ 34028-2016 | 22 | 167,372 | 166.972 | 1572 | 10370 | 200 | 7 | 2 | 2155 | 9 | 290 | 350 | 110 | B 789/BC | 0,01 | 0.1877 | 0.2009 | 1.2982 | 0.0022 | 0.0214 | 0.0621 | 0.015 | 0.0295 | 0.0011 | 0.0012 | 0.0007 | 0.0011 | 0.0047 | 0.0026 | 0.0009 | 0.0072 | 1 | 30014134 | 28509 | 18139
7209 | 161,28 | 20 | ГОСТ 10702-2016 | 2 | 168,68 | 168.28 | 1570 | 10601 | 185 | 7 | 1 | 2155 | 7 | 130 | 135 | 60 | B 789/BC | 0,01 | 0.1982 | 0.1918 | 0.514 | 0.0017 | 0.0106 | 0.035 | 0.0159 | 0.0299 | 0.0012 | 0.0014 | 0.0005 | 0.0009 | 0.0019 | 0.0029 | 0.0004 | 0.007 | 1 | 30013867 | 23309 | 12708
7472 | 166,32 | Арм500 | ГОСТ 34028-2016 | 40 | 172,22 | 171.82 | 1560 | 9319 | 200 | 7 | 2 | 2155 | 9 | 320 | 350 | 170 | B 789/BC | 0,01 | 0.1907 | 0.1514 | 0.5128 | 0.0083 | 0.016 | 0.0368 | 0.0111 | 0.0151 | 0.0002 | 0.0003 | 0.0003 | 0.0006 | 0.0014 | 0.0035 | 0.001 | 0.0054 | 1 | 30013359 | 45899 | 36580
7730 | 159,642 | Арм500 | ГОСТ 34028-2016 | 23 | 167,993 | 167.593 | 1570 | 2550 | 200 | 13 | 2 | 2155 | 9 | 320 | 350 | 110 | B 789/BC | 0,01 | 0.1877 | 0.1434 | 0.5105 | 0.0087 | 0.0091 | 0.0315 | 0.0183 | 0.0346 | 0.0011 | 0.0023 | 0.0002 | 0.0006 | 0.0013 | 0.0026 | 0.001 | 0.0081 | 0 | 30014816 | 36006 | 33456
7893 | 167,833 | Арм500 | ГОСТ 34028-2016 | 55 | 176,963 | 176.563 | 1571 | 9055 | 200 | 7 | 2 | 2155 | 9 | 320 | 350 | 110 |  |  | 0.2023 | 0.1583 | 0.7054 | 0.0076 | 0.0165 | 0.063 | 0.0226 | 0.0374 | 0.0014 | 0.007 | 0.0003 | 0.0009 | 0.0025 | 0.0031 | 0.0008 | 0.006 | 7 | 30014810 | 56423 | 47368
7994 | 162,714 | Арм500 | ГОСТ 34028-2016 | 58 | 170,472 | 170.072 | 1569 | 4139 | 200 | 13 | 2 | 2155 | 9 | 310 | 350 | 110 | B 789/BC | 0,01 | 0.1924 | 0.1486 | 0.4937 | 0.0106 | 0.01 | 0.0272 | 0.0181 | 0.0307 | 0.001 | 0.0025 | 0.0003 | 0.0007 | 0.0013 | 0.0028 | 0.0004 | 0.0085 | -2 | 30014816 | 36006 | 31867
8084 | 159,655 | Арм500 | ГОСТ 34028-2016 | 22 | 168,366 | 167.966 | 1562 | 11537 | 200 | 7 | 2 | 2155 | 9 | 290 | 350 | 110 | B 789/BC | 0,01 | 0.1953 | 0.1728 | 0.9978 | 0.0074 | 0.0187 | 0.0376 | 0.0184 | 0.0397 | 0.0012 | 0.0024 | 0.0006 | 0.0011 | 0.0035 | 0.0031 | 0.0007 | 0.0069 | 5 | 30014810 | 56423 | 44886
8183 | 156,488 | Арм500 | ГОСТ 34028-2016 | 22 | 163,992 | 163.592 | 1569 | 4158 | 200 | 7 | 2 | 2155 | 9 | 290 | 350 | 110 | B 789/BC | 0,01 | 0.1959 | 0.1838 | 0.9663 | 0.0034 | 0.0205 | 0.0543 | 0.0189 | 0.0432 | 0.001 | 0.0028 | 0.0005 | 0.0011 | 0.0031 | 0.0023 | 0.0007 | 0.0077 | 2 | 30014816 | 36006 | 31848
8270 | 156,672 | Арм500 | ГОСТ 34028-2016 | 32 | 157,417 | 157.017 | 1566 | 10801 | 200 | 13 | 2 | 2155 | 9 | 320 | 350 | 110 | B 789/BC | 0,01 | 0.1989 | 0.159 | 0.5049 | 0.0045 | 0.0155 | 0.0434 | 0.0191 | 0.049 | 0.001 | 0.0029 | 0.0003 | 0.0009 | 0.002 | 0.0025 | 0.001 | 0.007 | 0 | 30013876 | 31777 | 20976
8311 | 159,527 | Арм500 | ГОСТ 34028-2016 | 26 | 166,438 | 166.038 | 1562 | 13952 | 200 | 13 | 2 | 2155 | 9 | 320 | 350 | 110 | B 789/BC | 0,01 | 0.1967 | 0.1966 | 1.029 | 0.0059 | 0.0173 | 0.0556 | 0.0238 | 0.0477 | 0.001 | 0.0025 | 0.0005 | 0.0012 | 0.0038 | 0.0024 | 0.0008 | 0.0076 | -3 | 30014810 | 56423 | 42471
8428 | 159,526 | Арм500 | ГОСТ 34028-2016 | 24 | 167,237 | 166.837 | 1567 | 16425 | 200 | 7 | 2 | 2155 | 9 | 320 | 350 | 110 | B 789/BC | 0,01 | 0.193 | 0.188 | 0.7253 | 0.0051 | 0.014 | 0.0599 | 0.0257 | 0.0436 | 0.001 | 0.0035 | 0.0003 | 0.001 | 0.0022 | 0.0028 | 0.001 | 0.0051 | 1 | 30014808 | 48393 | 31968
8719 | 162,816 | Арм500 | ГОСТ 34028-2016 | 28 | 174,275 | 173.875 | 1577 | 3981 | 200 | 13 | 2 | 2155 | 9 | 320 | 350 | 120 | B 789/BC | 0,01 | 0.2005 | 0.1535 | 0.5114 | 0.0051 | 0.0175 | 0.0581 | 0.0201 | 0.0496 | 0.001 | 0.0041 | 0.0005 | 0.0009 | 0.0023 | 0.0024 | 0.0013 | 0.007 | 1 | 30014814 | 19604 | 15623
8926 | 162,816 | Арм500 | ГОСТ 34028-2016 | 30 | 171,435 | 171.035 | 1572 | 8557 | 200 | 7 | 2 | 2155 | 9 | 320 | 350 | 100 | B 789/BC | 0,01 | 0.1845 | 0.1479 | 0.5069 | 0.0057 | 0.0138 | 0.0487 | 0.0155 | 0.0396 | 0.0007 | 0.0023 | 0.0005 | 0.0009 | 0.0016 | 0.0024 | 0.0009 | 0.0073 | 5 | 30014812 | 41674 | 33117
10405 | 153,151 | 25Г2С | ГОСТ 5781-82 | 10 | 161,251 | 160.851 | 1560 | 3291 | 180 | 7 | 2 | 2155 | 9 | 210 | 230 | 90 | B 789/BC | 0,03 | 0.2722 | 0.5833 | 1.5174 | 0.0031 | 0.0084 | 0.04 | 0.0195 | 0.0306 | 0.0016 | 0.0034 | 0.0008 | 0.0021 | 0.0052 | 0.004 | 0.001 | 0.0062 | -3 | 30014144 | 29325 | 26034
10506 | 168,664 | Арм500 | ГОСТ 34028-2016 | 20 | 174,364 | 173.964 | 1572 | 4884 | 180 | 7 | 2 | 2155 | 8 | 310 | 340 | 110 | B 789/BC | 0,01 | 0.1879 | 0.1946 | 0.7141 | 0.0058 | 0.0098 | 0.0248 | 0.0185 | 0.0276 | 0.0013 | 0.0028 | 0.0005 | 0.0008 | 0.0025 | 0.0021 | 0.001 | 0.0063 | 3 | 30014144 | 29325 | 24441
10773 | 172,217 | Арм500 | ГОСТ 34028-2016 | 33 | 178,017 | 177.617 | 1568 | 8792 | 180 | 7 | 2 | 2155 | 9 | 310 | 350 | 110 | B 789/BC | 0,02 | 0.1868 | 0.1747 | 0.6896 | 0.0072 | 0.0231 | 0.0463 | 0.0152 | 0.0324 | 0.0012 | 0.0017 | 0.0004 | 0.0007 | 0.0025 | 0.002 | 0.0006 | 0.0053 | -2 | 30014144 | 29325 | 20533
10918 | 160,272 | Арм500 | ГОСТ 34028-2016 | 22 | 167,372 | 166.972 | 1572 | 2252 | 200 | 7 | 2 | 2155 | 9 | 290 | 350 | 110 | B 789/BC | 0,01 | 0.1877 | 0.2009 | 1.2982 | 0.0022 | 0.0214 | 0.0621 | 0.015 | 0.0295 | 0.0011 | 0.0012 | 0.0007 | 0.0011 | 0.0047 | 0.0026 | 0.0009 | 0.0072 | 1 | 30013875 | 21610 | 19358
10947 | 161,28 | 20 | ГОСТ 10702-2016 | 2 | 168,68 | 168.28 | 1570 | 5963 | 185 | 7 | 1 | 2155 | 7 | 130 | 135 | 60 | B 789/BC | 0,01 | 0.1982 | 0.1918 | 0.514 | 0.0017 | 0.0106 | 0.035 | 0.0159 | 0.0299 | 0.0012 | 0.0014 | 0.0005 | 0.0009 | 0.0019 | 0.0029 | 0.0004 | 0.007 | 1 | 30013359 | 45899 | 39936
11335 | 162,625 | Арм500 | ГОСТ 34028-2016 | 61 | 171,383 | 170.983 | 1563 | 3578 | 200 | 13 | 2 | 2155 | 9 | 320 | 350 | 110 | B 789/BC | 0,02 | 0.1893 | 0.159 | 0.5161 | 0.0034 | 0.0144 | 0.0356 | 0.0171 | 0.0423 | 0.0014 | 0.0023 | 0.0003 | 0.0008 | 0.0018 | 0.0029 | 0.0011 | 0.0066 | 2 | 30014808 | 48393 | 44815
11576 | 169,842 | Арм500 | ГОСТ 34028-2016 | 52 | 177,516 | 177.116 | 1567 | 6438 | 200 | 13 | 2 | 2155 | 9 | 320 | 380 | 130 | B 789/BC | 0,01 | 0.192 | 0.1435 | 0.5071 | 0.006 | 0.0115 | 0.041 | 0.009 | 0.018 | 0.0006 | 0.0021 | 0.0004 | 0.0007 | 0.0022 | 0.0033 | 0.0009 | 0.0061 | -1 | 30014808 | 48393 | 41955
11800 | 165,324 | Арм500 | ГОСТ 34028-2016 | 50 | 173,388 | 172.988 | 1566 | 9859 | 200 | 13 | 2 | 2155 | 9 | 320 | 350 | 110 | B 789/BC | 0,01 | 0.1847 | 0.143 | 0.5222 | 0.002 | 0.021 | 0.0435 | 0.0187 | 0.0389 | 0.0012 | 0.0026 | 0.0003 | 0.0009 | 0.0019 | 0.0031 | 0.0006 | 0.007 | -2 | 30014808 | 48393 | 38534
11899 | 162,561 | Арм500 | ГОСТ 34028-2016 | 40 | 171,579 | 171.179 | 1563 | 8571 | 200 | 7 | 2 | 2155 | 9 | 290 | 350 | 100 | B 789/BC | 0,01 | 0.1965 | 0.1765 | 1.0154 | 0.0076 | 0.0194 | 0.0868 | 0.0242 | 0.0398 | 0.0013 | 0.0056 | 0.0004 | 0.0009 | 0.003 | 0.0036 | 0.0013 | 0.008 | -4 | 30014815 | 43449 | 34878
12023 | 162,33 | Арм500 | ГОСТ 34028-2016 | 47 | 171,487 | 171.087 | 1579 | 12093 | 200 | 13 | 2 | 2150 | 9 | 320 | 350 | 110 | B 789/BC | 0,01 | 0.1794 | 0.1577 | 0.5402 | 0.0069 | 0.0136 | 0.0479 | 0.0237 | 0.0427 | 0.0011 | 0.0037 | 0.0002 | 0.0008 | 0.0022 | 0.002 | 0.003 | 0.0064 | 1 | 30014808 | 48393 | 36300
12264 | 168,626 | Арм500 | ГОСТ 34028-2016 | 58 | 172,197 | 171.797 | 1572 | 11653 | 200 | 7 | 2 | 2155 | 9 | 320 | 350 | 110 | B 789/BC | 0,01 | 0.1872 | 0.1486 | 0.5103 | 0.0131 | 0.0105 | 0.0529 | 0.0169 | 0.0383 | 0.0009 | 0.0029 | 0.0003 | 0.0007 | 0.0018 | 0.0021 | 0.0009 | 0.0074 | 1 | 30014815 | 43449 | 31796
12664 | 162,816 | Арм500 | ГОСТ 34028-2016 | 30 | 171,435 | 171.035 | 1572 | 7809 | 200 | 7 | 2 | 2155 | 9 | 320 | 350 | 100 | B 789/BC | 0,01 | 0.1845 | 0.1479 | 0.5069 | 0.0057 | 0.0138 | 0.0487 | 0.0155 | 0.0396 | 0.0007 | 0.0023 | 0.0005 | 0.0009 | 0.0016 | 0.0024 | 0.0009 | 0.0073 | 5 | 30014819 | 14734 | 6925
12760 | 165,222 | Арм500 | ГОСТ 34028-2016 | 37 | 175,585 | 175.185 | 1566 | 9006 | 200 | 13 | 2 | 2155 | 9 | 320 | 350 | 110 | B 789/BC | 0,01 | 0.1982 | 0.1862 | 0.6881 | 0.005 | 0.0171 | 0.0538 | 0.0161 | 0.0407 | 0.0008 | 0.0025 | 0.0005 | 0.0011 | 0.0024 | 0.0025 | 0.0006 | 0.0069 | 2 | 30014814 | 19604 | 10598
12863 | 162,471 | Арм500 | ГОСТ 34028-2016 | 49 | 172,128 | 171.728 | 1564 | 11559 | 200 | 7 | 2 | 2155 | 9 | 320 | 350 | 100 | B 789/BC | 0,01 | 0.1895 | 0.1889 | 0.7405 | 0.0145 | 0.0141 | 0.0471 | 0.0187 | 0.0442 | 0.0008 | 0.0034 | 0.0006 | 0.001 | 0.0027 | 0.0029 | 0.0002 | 0.007 | 2 | 30014812 | 41674 | 30115
13200 | 162,816 | Арм500 | ГОСТ 34028-2016 | 11 | 163,575 | 163.175 | 1564 | 5082 | 200 | 7 | 2 | 2155 | 9 | 320 | 350 | 110 | B 789/BC | 0,01 | 0.1967 | 0.2106 | 0.7072 | 0.0057 | 0.0109 | 0.0463 | 0.0154 | 0.0526 | 0.0014 | 0.0028 | 0.0005 | 0.0015 | 0.0025 | 0.0034 | 0.0017 | 0.0061 | 1 | 83895 | 15193 | 10111
14244 | 168,664 | Арм500 | ГОСТ 34028-2016 | 20 | 174,364 | 173.964 | 1572 | 4519 | 180 | 7 | 2 | 2155 | 8 | 310 | 340 | 110 | B 789/BC | 0,01 | 0.1879 | 0.1946 | 0.7141 | 0.0058 | 0.0098 | 0.0248 | 0.0185 | 0.0276 | 0.0013 | 0.0028 | 0.0005 | 0.0008 | 0.0025 | 0.0021 | 0.001 | 0.0063 | 3 | 30014141 | 27077 | 22558
14307 | 169,344 | 25Г2С | ГОСТ 5781-82 | 8 | 169,744 | 169.344 | 1561 | 2891 | 180 | 7 | 2 | 2155 | 9 | 210 | 230 | 75 | B 789/BC | 0,02 | 0.2668 | 0.565 | 1.5332 | 0.0026 | 0.0099 | 0.0487 | 0.0181 | 0.0372 | 0.0014 | 0.0021 | 0.0008 | 0.0022 | 0.0051 | 0.0038 | 0.0009 | 0.005 | -1 | 30014825 | 29384 | 26493
14337 | 159,453 | 1010 | ASTM/Контракт 4.13.2 | 7 | 161,753 | 161.353 | 1584 | 6096 | 180 | 7 | 2 | 1950 | 9 | 200 | 240 | 100 |  |  | 0.0983 | 0.1834 | 0.4569 | 0.0053 | 0.0086 | 0.0374 | 0.0328 | 0.0322 | 0.0012 | 0.0091 | 0.0005 | 0.0008 | 0.0017 | 0.0046 | 0.0008 | 0.0046 | 0 | 30014824 | 42235 | 36139
14511 | 172,217 | Арм500 | ГОСТ 34028-2016 | 33 | 178,017 | 177.617 | 1568 | 8408 | 180 | 7 | 2 | 2155 | 9 | 310 | 350 | 110 | B 789/BC | 0,02 | 0.1868 | 0.1747 | 0.6896 | 0.0072 | 0.0231 | 0.0463 | 0.0152 | 0.0324 | 0.0012 | 0.0017 | 0.0004 | 0.0007 | 0.0025 | 0.002 | 0.0006 | 0.0053 | -2 | 30014141 | 27077 | 18669
14656 | 160,272 | Арм500 | ГОСТ 34028-2016 | 22 | 167,372 | 166.972 | 1572 | 10944 | 200 | 7 | 2 | 2155 | 9 | 290 | 350 | 110 | B 789/BC | 0,01 | 0.1877 | 0.2009 | 1.2982 | 0.0022 | 0.0214 | 0.0621 | 0.015 | 0.0295 | 0.0011 | 0.0012 | 0.0007 | 0.0011 | 0.0047 | 0.0026 | 0.0009 | 0.0072 | 1 | 30014144 | 29325 | 18381
14948 | 166,32 | Арм500 | ГОСТ 34028-2016 | 40 | 172,22 | 171.82 | 1560 | 9312 | 200 | 7 | 2 | 2155 | 9 | 320 | 350 | 170 | B 789/BC | 0,01 | 0.1907 | 0.1514 | 0.5128 | 0.0083 | 0.016 | 0.0368 | 0.0111 | 0.0151 | 0.0002 | 0.0003 | 0.0003 | 0.0006 | 0.0014 | 0.0035 | 0.001 | 0.0054 | 1 | 30014136 | 29527 | 20215
15073 | 162,625 | Арм500 | ГОСТ 34028-2016 | 61 | 171,383 | 170.983 | 1563 | 3513 | 200 | 13 | 2 | 2155 | 9 | 320 | 350 | 110 | B 789/BC | 0,02 | 0.1893 | 0.159 | 0.5161 | 0.0034 | 0.0144 | 0.0356 | 0.0171 | 0.0423 | 0.0014 | 0.0023 | 0.0003 | 0.0008 | 0.0018 | 0.0029 | 0.0011 | 0.0066 | 2 | 30014804 | 33696 | 30183
15183 | 180,403 | 25Г2С | ГОСТ 5781-82 | 26 | 189,3 | 188.9 | 1550 | 3053 | 200 | 7 | 2 | 2155 | 9 | 242 | 260 | 90 | B 789/BC | 0,01 | 0.2859 | 0.6304 | 1.5545 | 0.0094 | 0.0241 | 0.0406 | 0.021 | 0.04 | 0.0016 | 0.0026 | 0.0005 | 0.0021 | 0.0049 | 0.0048 | 0.0012 | 0.0089 | 5 | 30014811 | 11111 | 8058
15314 | 169,842 | Арм500 | ГОСТ 34028-2016 | 52 | 177,516 | 177.116 | 1567 | 7099 | 200 | 13 | 2 | 2155 | 9 | 320 | 380 | 130 | B 789/BC | 0,01 | 0.192 | 0.1435 | 0.5071 | 0.006 | 0.0115 | 0.041 | 0.009 | 0.018 | 0.0006 | 0.0021 | 0.0004 | 0.0007 | 0.0022 | 0.0033 | 0.0009 | 0.0061 | -1 | 30014804 | 33696 | 26597
15412 | 162,445 | Арм500 | ГОСТ 34028-2016 | 43 | 171,962 | 171.562 | 1565 | 5759 | 200 | 7 | 2 | 2155 | 9 | 320 | 350 | 110 |  |  | 0.1964 | 0.1862 | 0.729 | 0.0065 | 0.0159 | 0.0466 | 0.0227 | 0.0404 | 0.0012 | 0.003 | 0.0003 | 0.001 | 0.0024 | 0.0029 | 0.001 | 0.0062 | 2 | 30014811 | 11111 | 5352
15538 | 165,324 | Арм500 | ГОСТ 34028-2016 | 50 | 173,388 | 172.988 | 1566 | 10508 | 200 | 13 | 2 | 2155 | 9 | 320 | 350 | 110 | B 789/BC | 0,01 | 0.1847 | 0.143 | 0.5222 | 0.002 | 0.021 | 0.0435 | 0.0187 | 0.0389 | 0.0012 | 0.0026 | 0.0003 | 0.0009 | 0.0019 | 0.0031 | 0.0006 | 0.007 | -2 | 30014804 | 33696 | 23188
15637 | 162,561 | Арм500 | ГОСТ 34028-2016 | 40 | 171,579 | 171.179 | 1563 | 8327 | 200 | 7 | 2 | 2155 | 9 | 290 | 350 | 100 | B 789/BC | 0,01 | 0.1965 | 0.1765 | 1.0154 | 0.0076 | 0.0194 | 0.0868 | 0.0242 | 0.0398 | 0.0013 | 0.0056 | 0.0004 | 0.0009 | 0.003 | 0.0036 | 0.0013 | 0.008 | -4 | 30014811 | 11111 | 2784
15714 | 150,375 | Арм500 | ГОСТ 34028-2016 | 55 | 157,866 | 157.466 | 1558 | 12576 | 200 | 13 | 2 | 2155 | 9 | 320 | 350 | 110 | B 789/BC | 0,01 | 0.1935 | 0.187 | 1.0103 | 0.0038 | 0.0185 | 0.0759 | 0.0192 | 0.0377 | 0.0016 | 0.0037 | 0.0005 | 0.0012 | 0.0039 | 0.0026 | 0.0009 | 0.0062 | 0 | 30014804 | 33696 | 21120
15824 | 162,611 | Арм500 | ГОСТ 34028-2016 | 37 | 171,129 | 170.729 | 1566 | 2891 | 200 | 7 | 2 | 2155 | 9 | 320 | 350 | 110 | B 789/BC | 0,01 | 0.1851 | 0.1837 | 0.6992 | 0.0027 | 0.017 | 0.0502 | 0.0182 | 0.0471 | 0.001 | 0.0023 | 0.0003 | 0.0009 | 0.0018 | 0.0028 | 0.0011 | 0.0063 | 0 | 30014825 | 29384 | 26493
15904 | 159,526 | Арм500 | ГОСТ 34028-2016 | 24 | 167,237 | 166.837 | 1567 | 17266 | 200 | 7 | 2 | 2155 | 9 | 320 | 350 | 110 | B 789/BC | 0,01 | 0.193 | 0.188 | 0.7253 | 0.0051 | 0.014 | 0.0599 | 0.0257 | 0.0436 | 0.001 | 0.0035 | 0.0003 | 0.001 | 0.0022 | 0.0028 | 0.001 | 0.0051 | 1 | 30014810 | 56423 | 39157
15943 | 159,744 | Арм500 | ГОСТ 34028-2016 | 39 | 160,496 | 160.096 | 1566 | 4422 | 200 | 13 | 2 | 2155 | 9 | 320 | 350 | 110 | B 789/BC | 0,01 | 0.1862 | 0.1965 | 0.7067 | 0.009 | 0.0162 | 0.0433 | 0.0144 | 0.0348 | 0.001 | 0.0021 | 0.0003 | 0.0011 | 0.0024 | 0.0024 | 0.0009 | 0.0069 | -1 | 30013363 | 8988 | 4566
16002 | 168,626 | Арм500 | ГОСТ 34028-2016 | 58 | 172,197 | 171.797 | 1572 | 6096 | 200 | 7 | 2 | 2155 | 9 | 320 | 350 | 110 | B 789/BC | 0,01 | 0.1872 | 0.1486 | 0.5103 | 0.0131 | 0.0105 | 0.0529 | 0.0169 | 0.0383 | 0.0009 | 0.0029 | 0.0003 | 0.0007 | 0.0018 | 0.0021 | 0.0009 | 0.0074 | 1 | 30014824 | 42235 | 36139
16075 | 165,366 | Арм500 | ГОСТ 34028-2016 | 29 | 174,06 | 173.66 | 1558 | 2013 | 200 | 7 | 2 | 2155 | 9 | 320 | 350 | 110 | B 789/BC | 0,01 | 0.1889 | 0.1924 | 1.0072 | 0.0079 | 0.0151 | 0.0589 | 0.0218 | 0.0452 | 0.0013 | 0.0047 | 0.0005 | 0.0009 | 0.0033 | 0.0024 | 0.0008 | 0.0084 | -2 | 30014819 | 14734 | 12721
16167 | 168,806 | 25Г2С | ГОСТ 5781-82 | 22 | 177,167 | 176.767 | 1563 | 8683 | 200 | 7 | 2 | 2155 | 9 | 320 | 350 | 110 | B 789/BC | 0,01 | 0.272 | 0.6275 | 1.5453 | 0.0047 | 0.0115 | 0.0639 | 0.0075 | 0.0212 | 0.0005 | 0.002 | 0.0005 | 0.0022 | 0.0045 | 0.0033 | 0.0016 | 0.0077 | 3 | 30014824 | 42235 | 33552
16274 | 162,534 | Арм500 | ГОСТ 34028-2016 | 37 | 172,392 | 171.992 | 1578 | 4912 | 200 | 7 | 2 | 2155 | 9 | 320 | 350 | 110 | B 789/BC | 0,01 | 0.187 | 0.136 | 0.5009 | 0.0077 | 0.0169 | 0.0584 | 0.0245 | 0.0395 | 0.0009 | 0.0037 | 0.0002 | 0.0008 | 0.0018 | 0.0024 | 0.0006 | 0.0072 | -3 | 30014819 | 14734 | 9822
16372 | 161,677 | Арм500 | ГОСТ 34028-2016 | 38 | 169,733 | 169.333 | 1575 | 6617 | 200 | 13 | 2 | 2155 | 9 | 320 | 350 | 110 | B 789/BC | 0,01 | 0.1851 | 0.1458 | 0.5134 | 0.0105 | 0.0197 | 0.0498 | 0.026 | 0.039 | 0.001 | 0.0037 | 0.0004 | 0.0009 | 0.0022 | 0.0022 | 0.0013 | 0.0058 | 5 | 30014814 | 19604 | 12987
16402 | 162,816 | Арм500 | ГОСТ 34028-2016 | 30 | 171,435 | 171.035 | 1572 | 10424 | 200 | 7 | 2 | 2155 | 9 | 320 | 350 | 100 | B 789/BC | 0,01 | 0.1845 | 0.1479 | 0.5069 | 0.0057 | 0.0138 | 0.0487 | 0.0155 | 0.0396 | 0.0007 | 0.0023 | 0.0005 | 0.0009 | 0.0016 | 0.0024 | 0.0009 | 0.0073 | 5 | 30014825 | 29384 | 18960
16461 | 168,294 | Арм500 | ГОСТ 34028-2016 | 59 | 177,564 | 177.164 | 1566 | 12745 | 200 | 7 | 2 | 2155 | 9 | 320 | 350 | 110 | B 789/BC | 0,01 | 0.1927 | 0.1825 | 0.7114 | 0.0064 | 0.0139 | 0.0528 | 0.0199 | 0.0404 | 0.0007 | 0.0029 | 0.0005 | 0.0012 | 0.003 | 0.0029 | 0.0011 | 0.0084 | 0 | 30014824 | 42235 | 29490
16680 | 162,047 | Арм500 | ГОСТ 34028-2016 | 16 | 172,803 | 172.403 | 1559 | 4986 | 200 | 13 | 2 | 2155 | 9 | 320 | 350 | 120 | B 789/BC | 0,01 | 0.1996 | 0.1982 | 0.9877 | 0.0059 | 0.0128 | 0.0596 | 0.018 | 0.05 | 0.0014 | 0.0036 | 0.0006 | 0.0015 | 0.0034 | 0.0038 | 0.0011 | 0.0062 | 1 | 30014818 | 7492 | 2506
17362 | 156,506 | Арм500 | ГОСТ 34028-2016 | 33 | 165,65 | 165.25 | 1574 | 3372 | 180 | 7 | 2 | 2155 | 9 | 320 | 350 | 110 | B 789/BC | 0,01 | 0.1717 | 0.1528 | 0.5183 | 0.0118 | 0.0121 | 0.0412 | 0.0146 | 0.0429 | 0.0008 | 0.0024 | 0.0003 | 0.001 | 0.0023 | 0.0032 | 0.0018 | 0.0053 | 0 | 30014807 | 33397 | 30025
17982 | 168,664 | Арм500 | ГОСТ 34028-2016 | 20 | 174,364 | 173.964 | 1572 | 4422 | 180 | 7 | 2 | 2155 | 8 | 310 | 340 | 110 | B 789/BC | 0,01 | 0.1879 | 0.1946 | 0.7141 | 0.0058 | 0.0098 | 0.0248 | 0.0185 | 0.0276 | 0.0013 | 0.0028 | 0.0005 | 0.0008 | 0.0025 | 0.0021 | 0.001 | 0.0063 | 3 | 30013363 | 8988 | 4566
18249 | 172,217 | Арм500 | ГОСТ 34028-2016 | 33 | 178,017 | 177.617 | 1568 | 3918 | 180 | 7 | 2 | 2155 | 9 | 310 | 350 | 110 | B 789/BC | 0,02 | 0.1868 | 0.1747 | 0.6896 | 0.0072 | 0.0231 | 0.0463 | 0.0152 | 0.0324 | 0.0012 | 0.0017 | 0.0004 | 0.0007 | 0.0025 | 0.002 | 0.0006 | 0.0053 | -2 | 30014136 | 29527 | 25609
18291 | 163,296 | Арм500 | ГОСТ 34028-2016 | 25 | 163,696 | 163.296 | 1573 | 8917 | 180 | 7 | 2 | 2155 | 9 | 270 | 300 | 100 |  |  | 0.1913 | 0.1537 | 0.5025 | 0.0076 | 0.0191 | 0.0568 | 0.0181 | 0.0271 | 0.0012 | 0.0019 | 0.0005 | 0.0006 | 0.0023 | 0.0016 | 0.0006 | 0.0034 | 0 | 30014138 | 20322 | 11405