## Page1
|  |  | возьмем сумму |  | марка стали | [15 empty] | ррезкультат | [24 empty] | когда замеряли химию | [6 empty] | марка стали
№ п/п | Паспорт разливки плавки | Дата | Вес заготовок, т | Марка стали полученная | ГОСТ | Плавка в серии | Сечение заготовки | Тип разливки | Вес стали (со стенда ППС), т | Вес стали расчет., т | Вес шлака при закрытии с/к, т | Остаток металла в с/к, т | Вес разлитой стали, т | Остатки в п/к, т | Тех. обрезь, т | № с/к | Темп. стали в с/к, °C | № п/к | Стойкость гильзы кр-ра 1, т | Стойкость гильзы кр-ра 2, т | Стойкость гильзы кр-ра 3, т | Стойкость гильзы кр-ра 4, т | Стойкость гильзы кр-ра 5, т | Стойкость гильзы кр-ра 6, т | Частота качания, кол-во/мин | Ход кр-ра, мм | Скорость разливки, м/мин | Расход воды на кр-р, л/мин | Дельта температуры воды, °C | Расход воды ЗВО №1, л/мин | Расход воды ЗВО №2, л/мин | Расход воды ЗВО №3, л/мин | Брак всего, кг | Кол-во НЛЗ 1 ручей | Кол-во НЛЗ 2 ручей | Кол-во НЛЗ 3 ручей | Кол-во НЛЗ 4 ручей | Кол-во НЛЗ 5 ручей | Кол-во НЛЗ 6 ручей | Марка | Кол-во, т | Время 1 замера | Темп 1, °С | Время 2 замера | Темп 2, °С | Время пробы МНЛЗ | C, % | Si, % | Mn,% | S, % | P, % | Cr, % | Ni, % | Cu, % | As, % | Mo, % | Nb, % | Sn, % | Ti, % | V, % | Al, % | Ca, % | N, % | W, % | Bi, % | Pb, % | Sb, % | Mg, % | Zn, % | Сэ, % | Тип защитной трубы | Тип погружного стакана | Тип стакана дозатора п/к | Тип стопора п/к | Замечания по плавке
1 | 12004615 | 01.07.2020 | 168,96 | Арм500 | ГОСТ 34028-2016 | 5 | 180x180 | Открытая |  | 169,36 | 1,8 | 0,4 | 168.96 |  |  | 9 | 1565 | 4 | 1122 | 9004 | 141 | 138 | 135 | 138 | 200 | 13 | 2 | 2155 | 9 | 320 | 350 | 110 | [7 empty] | B 789/BC | 0,01 | 3:03:00 | 1536 | 3:03:00 | 1533 | 3:27:37 | 0.1866 | 0.2054 | 1.3069 | 0.0025 | 0.022 | 0.0756 | 0.0218 | 0.0339 | 0.0012 | 0.0037 | 0.0004 |  | 0.0012 | 0.0035 | 0.003 | 0.0008 | 0.0051 |  |  | 0.0032 |  | 0.0001 | 0.0036 | 0.425 | RHI DELTEK D99 |  | RHI JUSTAL DS1015
2 | 12004616 | 01.07.2020 | 165,888 | Арм500 | ГОСТ 34028-2016 | 6 | 180x180 | Открытая |  | 166,288 | 1,8 | 0,4 | 165.888 |  |  | 2 | 1562 | 4 | 1150 | 9032 | 169 | 166 | 163 | 166 | 200 | 13 | 2 | 2155 | 9 | 320 | 350 | 110 | [7 empty] | B 789/BC | 0,01 | 3:50:00 | 1538 | 3:50:00 | 1538 | 4:11:30 | 0.1825 | 0.2087 | 1.299 | 0.0032 | 0.0207 | 0.0885 | 0.0212 | 0.0291 | 0.0012 | 0.0082 | 0.0005 |  | 0.0014 | 0.0038 | 0.0029 | 0.001 | 0.0049 |  |  | 0.0034 |  | 0.0001 | 0.0029 | 0.422 | RHI DELTEK D99 |  | RHI JUSTAL DS1015
3 | 12004617 | 01.07.2020 | 165,888 | Арм500 | ГОСТ 34028-2016 | 7 | 180x180 | Открытая |  | 166,288 | 1,8 | 0,4 | 165.888 |  |  | 3 | 1560 | 4 | 1174 | 9059 | 196 | 193 | 190 | 190 | 200 | 13 | 2 | 2155 | 9 | 320 | 350 | 110 | [7 empty] | B 789/BC | 0,01 | 4:35:00 | 1539 | 4:35:00 | 1534 | 4:59:24 | 0.193 | 0.2185 | 1.3256 | 0.003 | 0.0212 | 0.0697 | 0.0174 | 0.0299 | 0.001 | 0.0034 | 0.0005 |  | 0.0013 | 0.0042 | 0.0031 | 0.0008 | 0.0049 |  |  | 0.0035 |  | 0.0001 | 0.0027 | 0.433 | RHI DELTEK D99 |  | RHI JUSTAL DS1015
4 | 12004618 | 01.07.2020 | 172,032 | Арм500 | ГОСТ 34028-2016 | 8 | 180x180 | Открытая |  | 172,432 | 1,8 | 0,4 | 172.032 |  |  | 6 | 1556 | 4 | 1202 | 9087 | 227 | 224 | 218 | 224 | 200 | 13 | 2 | 2155 | 9 | 320 | 350 | 110 | [7 empty] | B 789/BC | 0,01 | 5:20:00 | 1531 | 5:20:00 | 1527 | 5:42:11 | 0.1932 | 0.1912 | 1.3346 | 0.0051 | 0.0199 | 0.0945 | 0.0202 | 0.034 | 0.0012 | 0.0105 | 0.0005 |  | 0.0012 | 0.0052 | 0.0029 | 0.0009 | 0.0052 |  |  | 0.0033 |  | 0.0001 | 0.0026 | 0.441 | RHI DELTEK D99 |  | RHI JUSTAL DS1015
5 | 12004619 | 01.07.2020 | 156,672 | Арм500 | ГОСТ 34028-2016 | 9 | 180x180 | Открытая |  | 157,072 | 1,8 | 0,4 | 156.672 |  |  | 4 | 1556 | 4 | 1226 | 9114 | 255 | 252 | 243 | 249 | 200 | 13 | 2 | 2155 | 9 | 320 | 350 | 100 | [7 empty] | B 789/BC | 0,01 | 6:02:00 | 1533 | 6:02:00 | 1534 | 6:34:04 | 0.1949 | 0.2032 | 1.3207 | 0.0026 | 0.0139 | 0.1042 | 0.0211 | 0.031 | 0.0017 | 0.0152 | 0.0004 |  | 0.0013 | 0.0035 | 0.003 | 0.0009 | 0.0063 |  |  | 0.0034 |  | 0.0001 | 0.0016 | 0.443 | RHI DELTEK D99 |  | RHI JUSTAL DS1015
6 | 12004620 | 01.07.2020 | 172,032 | Арм500 | ГОСТ 34028-2016 | 10 | 180x180 | Открытая |  | 172,432 | 1,8 | 0,4 | 172.032 |  |  | 9 | 1557 | 4 | 1254 | 9142 | 282 | 282 | 270 | 279 | 200 | 13 | 2 | 2155 | 9 | 320 | 350 | 110 | [7 empty] | B 789/BC | 0,01 | 6:45:00 | 1532 | 6:45:00 | 1529 | 7:15:12 | 0.2057 | 0.212 | 1.3009 | 0.0023 | 0.0165 | 0.073 | 0.0175 | 0.034 | 0.0013 | 0.0045 | 0.0004 |  | 0.0014 | 0.0034 | 0.004 | 0.0011 | 0.0061 |  |  | 0.0034 |  | 0.0002 | 0.0012 | 0.442 | RHI DELTEK D99 |  | RHI JUSTAL DS1015
7 | 12004621 | 01.07.2020 | 168,96 | Арм500 | ГОСТ 34028-2016 | 11 | 180x180 | Открытая |  | 169,36 | 1,8 | 0,4 | 168.96 |  |  | 2 | 1557 | 4 | 1279 | 9170 | 313 | 313 | 298 | 307 | 200 | 13 | 2 | 2155 | 9 | 320 | 350 | 110 | [7 empty] | B 789/BC | 0,01 | 7:35:00 | 1536 | 7:35:00 | 1531 | 7:53:56 | 0.1834 | 0.1937 | 1.296 | 0.0028 | 0.0198 | 0.0595 | 0.0211 | 0.0366 | 0.0013 | 0.0038 | 0.0004 |  | 0.0013 | 0.0039 | 0.0039 | 0.0006 | 0.0053 |  |  | 0.0035 |  | 0.0001 | 0.0023 | 0.417 | RHI DELTEK D99 |  | RHI JUSTAL DS1015
8 | 12004622 | 01.07.2020 | 168,96 | Арм500 | ГОСТ 34028-2016 | 12 | 180x180 | Открытая |  | 169,36 | 1,8 | 0,4 | 168.96 |  |  | 3 | 1555 | 4 | 1306 | 9197 | 344 | 341 | 325 | 334 | 200 | 13 | 2 | 2155 | 9 | 320 | 350 | 110 | [7 empty] | B 789/BC | 0,01 | 8:19:00 | 1533 | 8:19:00 | 1533 | 8:36:37 | 0.1993 | 0.182 | 1.295 | 0.0029 | 0.0169 | 0.0526 | 0.0238 | 0.034 | 0.0015 | 0.0036 | 0.0005 |  | 0.0012 | 0.0037 | 0.0029 | 0.0007 | 0.0068 |  |  | 0.0033 |  | 0.0002 | 0.0024 | 0.431 | RHI DELTEK D99 |  | RHI JUSTAL DS1015
9 | 12004623 | 01.07.2020 | 175,104 | Арм500 | ГОСТ 34028-2016 | 13 | 180x180 | Открытая |  | 175,504 | 1,8 | 0,4 | 175.104 |  |  | 6 | 1555 | 4 | 1334 | 9228 | 371 | 371 | 353 | 365 | 200 | 13 | 2 | 2155 | 9 | 300 | 350 | 110 | [7 empty] | B 789/BC | 0,01 | 9:03:00 | 1535 | 9:03:00 | 1534 | 9:22:37 | 0.1948 | 0.1978 | 1.3097 | 0.0059 | 0.0169 | 0.0558 | 0.0252 | 0.0462 | 0.0012 | 0.0037 | 0.0005 |  | 0.0012 | 0.0042 | 0.0028 | 0.0008 | 0.0056 |  |  | 0.0036 |  | 0.0001 | 0.0021 | 0.431 | RHI DELTEK D99 |  | RHI JUSTAL DS1015
10 | 12004624 | 01.07.2020 | 162,816 | Арм500 | ГОСТ 34028-2016 | 14 | 180x180 | Открытая |  | 163,216 | 1,8 | 0,4 | 162.816 |  |  | 4 | 1555 | 4 | 1358 | 9256 | 399 | 381 | 381 | 393 | 200 | 13 | 2 | 2155 | 9 | 300 | 350 | 110 | [7 empty] | B 789/BC | 0,01 | 9:48:00 | 1529 | 9:48:00 | 1528 | 10:03:37 | 0.1865 | 0.1892 | 1.3183 | 0.0031 | 0.0141 | 0.062 | 0.0214 | 0.0421 | 0.001 | 0.0032 | 0.0004 |  | 0.0013 | 0.0041 | 0.0032 | 0.0008 | 0.0063 |  |  | 0.0032 |  | 0.0001 | 0.0011 | 0.424 | RHI DELTEK D99 |  | RHI JUSTAL DS1015
11 | 12004625 | 01.07.2020 | 168,96 | Арм500 | ГОСТ 34028-2016 | 15 | 180x180 | Открытая |  | 169,36 | 1,8 | 0,4 | 168.96 |  |  | 9 | 1555 | 4 | 1386 | 9283 | 430 | 430 | 405 | 420 | 200 | 13 | 2 | 2155 | 9 | 300 | 350 | 110 | [7 empty] | B 789/BC | 0,02 | 10:30:00 | 1533 | 10:30:00 | 1532 | 10:41:25 | 0.2015 | 0.2117 | 1.3271 | 0.0047 | 0.0168 | 0.0616 | 0.0211 | 0.0473 | 0.0009 | 0.0035 | 0.0005 |  | 0.0013 | 0.0045 | 0.0029 | 0.0007 | 0.0076 |  |  | 0.0033 |  | 0.0001 | 0.0026 | 0.441 | RHI DELTEK D99 |  | RHI JUSTAL DS1015
12 | 12004626 | 01.07.2020 | 165,888 | Арм500 | ГОСТ 34028-2016 | 16 | 180x180 | Открытая |  | 166,288 | 1,8 | 0,4 | 165.888 |  |  | 2 | 1565 | 4 | 1414 | 9311 | 457 | 457 | 433 | 448 | 200 | 13 | 2 | 2155 | 9 | 300 | 350 | 110 | [7 empty] | B 789/BC | 0,02 | 11:14:00 | 1537 | 11:14:00 | 1541 | 11:25:34 | 0.1847 | 0.1588 | 0.5614 | 0.0026 | 0.013 | 0.0516 | 0.0218 | 0.0498 | 0.0009 | 0.0034 | 0.0003 |  | 0.0008 | 0.0018 | 0.0025 | 0.0009 | 0.0085 |  |  | 0.0024 |  | 0.0001 | 0.0016 | 0.294 | RHI DELTEK D99 |  | RHI JUSTAL DS1015
13 | 12004627 | 01.07.2020 | 159,744 | Арм500 | ГОСТ 34028-2016 | 17 | 180x180 | Открытая |  | 160,144 | 1,8 | 0,4 | 159.744 |  |  | 3 | 1567 | 4 | 1438 | 9338 | 485 | 482 | 460 | 476 | 200 | 13 | 2 | 2155 | 9 | 300 | 350 | 110 | [7 empty] | B 789/BC | 0,02 | 11:58:00 | 1550 | 11:58:00 | 1550 | 12:11:37 | 0.186 | 0.1533 | 0.5046 | 0.002 | 0.0172 | 0.0511 | 0.0211 | 0.0412 | 0.0005 | 0.0029 | 0.0002 |  | 0.0009 | 0.0017 | 0.0032 | 0.001 | 0.0075 |  |  | 0.002 |  | 0.0001 | 0.002 | 0.285 | RHI DELTEK D99 |  | RHI JUSTAL DS1015
14 | 12004628 | 01.07.2020 | 165,888 | Арм500 | ГОСТ 34028-2016 | 18 | 180x180 | Открытая |  | 166,288 | 1,8 | 0,4 | 165.888 |  |  | 6 | 1563 | 4 | 1466 | 9366 | 512 | 509 | 488 | 503 | 200 | 13 | 2 | 2155 | 9 | 300 | 350 | 110 | [7 empty] | B 789/BC | 0,01 | 12:38:00 | 1542 | 12:38:00 | 1537 | 12:57:37 | 0.1883 | 0.1529 | 0.5083 | 0.0025 | 0.0103 | 0.0453 | 0.0198 | 0.036 | 0.001 | 0.0037 | 0.0002 |  | 0.0008 | 0.0013 | 0.0024 | 0.0009 | 0.0076 |  |  | 0.0021 |  | 0.0001 | 0.003 | 0.287 | RHI DELTEK D99 |  | RHI JUSTAL DS1015
15 | 12004629 | 01.07.2020 | 165,888 | Арм500 | ГОСТ 34028-2016 | 19 | 180x180 | Открытая |  | 166,288 | 1,8 | 0,4 | 165.888 |  |  | 11 | 1573 | 4 | 1493 | 9394 | 540 | 537 | 516 | 531 | 200 | 13 | 2 | 2155 | 9 | 300 | 350 | 110 | [7 empty] | B 789/BC | 0,01 | 13:19:00 | 1541 | 13:19:00 | 1545 | 13:37:08 | 0.1812 | 0.1534 | 0.4987 | 0.0044 | 0.0089 | 0.0424 | 0.0199 | 0.0477 | 0.0011 | 0.0032 | 0.0002 |  | 0.0008 | 0.0016 | 0.0026 | 0.0016 | 0.0072 |  |  | 0.0022 |  | 0.0002 | 0.003 | 0.278 | RHI DELTEK D99 |  | RHI JUSTAL DS1015
16 | 12004630 | 01.07.2020 | 168,96 | Арм500 | ГОСТ 34028-2016 | 20 | 180x180 | Открытая |  | 169,36 | 1,8 | 0,4 | 168.96 |  |  | 4 | 1564 | 4 | 1521 | 9421 | 568 | 568 | 543 | 558 | 200 | 13 | 2 | 2155 | 9 | 300 | 350 | 110 | [7 empty] | B 789/BC | 0,02 | 14:08:00 | 1541 | 14:08:00 | 1536 | 14:17:27 | 0.1847 | 0.1589 | 0.5026 | 0.0046 | 0.0096 | 0.0428 | 0.0222 | 0.0376 | 0.0006 | 0.0035 | 0.0002 |  | 0.0008 | 0.0016 | 0.003 | 0.0009 | 0.0073 |  |  | 0.0021 |  | 0.0001 | 0.0035 | 0.282 | RHI DELTEK D99 |  | RHI JUSTAL DS1015
17 | 12004631 | 01.07.2020 | 159,744 | Арм500 | ГОСТ 34028-2016 | 21 | 180x180 | Открытая |  | 160,144 | 1,8 | 0,4 | 159.744 |  |  | 2 | 1564 | 4 | 1546 | 9448 | 595 | 595 | 570 | 583 | 200 | 13 | 2 | 2155 | 9 | 300 | 350 | 110 | [7 empty] | B 789/BC | 0,02 | 14:45:00 | 1541 | 14:45:00 | 1536 | 14:58:00 | 0.1858 | 0.149 | 0.511 | 0.0053 | 0.0122 | 0.045 | 0.0217 | 0.0396 | 0.0007 | 0.0032 | 0.0003 |  | 0.0007 | 0.0019 | 0.0022 | 0.0004 | 0.0078 |  |  | 0.0022 |  | 0.0001 | 0.0026 | 0.285 | RHI DELTEK D99 |  | RHI JUSTAL DS1015
18 | 12004632 | 01.07.2020 | 162,816 | Арм500 | ГОСТ 34028-2016 | 22 | 180x180 | Открытая |  | 163,216 | 1,8 | 0,4 | 162.816 |  |  | 9 | 1566 | 4 | 1573 | 9476 | 622 | 623 | 595 | 611 | 200 | 13 | 2 | 2155 | 9 | 300 | 350 | 110 | [7 empty] | B 789/BC | 0,01 | 15:25:00 | 1539 | 15:25:00 | 1540 | 15:43:40 | 0.1956 | 0.155 | 0.5124 | 0.0035 | 0.0113 | 0.043 | 0.0257 | 0.0502 | 0.0009 | 0.0034 | 0.0003 |  | 0.0008 | 0.0019 | 0.0027 | 0.0006 | 0.0092 |  |  | 0.0022 |  | 0.0001 | 0.0017 | 0.296 | RHI DELTEK D99 |  | RHI JUSTAL DS1015
19 | 12004633 | 01.07.2020 | 165,811 | Арм500 | ГОСТ 34028-2016 | 23 | 180x180 | Открытая |  | 166,211 | 1,8 | 0,4 | 165.811 |  |  | 3 | 1564 | 4 | 1601 | 9504 | 650 | 647 | 623 | 638 | 200 | 13 | 2 | 2155 | 9 | 300 | 350 | 110 | [7 empty] | B 789/BC | 0,01 | 16:07:00 | 1540 | 16:07:00 | 1541 | 16:22:52 | 0.1948 | 0.155 | 0.508 | 0.0052 | 0.0089 | 0.0419 | 0.0231 | 0.043 | 0.0008 | 0.0034 | 0.0002 |  | 0.0007 | 0.0014 | 0.0025 | 0.0004 | 0.0082 |  |  | 0.0021 |  | 0.0001 | 0.0014 | 0.293 | RHI DELTEK D99 |  | RHI JUSTAL DS1015 |  | Неисправность МГРа №4, порезка НЛЗ ручным резаком
20 | 12004634 | 01.07.2020 | 156,672 | Арм500 | ГОСТ 34028-2016 | 24 | 180x180 | Открытая |  | 157,072 | 1,8 | 0,4 | 156.672 |  |  | 4 | 1563 | 4 | 1625 | 9531 | 678 | 672 | 650 | 663 | 200 | 13 | 2 | 2155 | 9 | 300 | 350 | 110 | [7 empty] | B 789/BC | 0,01 | 16:48:00 | 1539 | 16:48:00 | 1536 | 16:59:13 | 0.1908 | 0.148 | 0.4889 | 0.0057 | 0.0114 | 0.0477 | 0.0272 | 0.0463 | 0.0007 | 0.0036 | 0.0003 |  | 0.0007 | 0.0016 | 0.0024 | 0.0003 | 0.0076 |  |  | 0.0022 |  | 0.0001 | 0.0028 | 0.288 | RHI DELTEK D99 |  | RHI JUSTAL DS1015
21 | 12004635 | 01.07.2020 | 165,888 | Арм500 | ГОСТ 34028-2016 | 25 | 180x180 | Открытая |  | 166,288 | 1,8 | 0,4 | 165.888 |  |  | 2 | 1563 | 4 | 1653 | 9559 | 705 | 699 | 678 | 690 | 200 | 13 | 2 | 2155 | 9 | 300 | 350 | 110 | [7 empty] | B 789/BC | 0,01 | 17:29:00 | 1538 | 17:29:00 | 1539 | 17:44:34 | 0.1916 | 0.1489 | 0.5163 | 0.0037 | 0.0169 | 0.0566 | 0.0237 | 0.043 | 0.0009 | 0.0029 | 0.0003 |  | 0.0008 | 0.0021 | 0.0025 | 0.0004 | 0.0062 |  |  | 0.0021 |  | 0.0001 | 0.0037 | 0.294 | RHI DELTEK D99 |  | RHI JUSTAL DS1015
22 | 12004636 | 01.07.2020 | 156,646 | Арм500 | ГОСТ 34028-2016 | 26 | 180x180 | Открытая |  | 157,046 | 1,8 | 0,4 | 156.646 |  |  | 9 | 1564 | 4 | 1678 | 9586 | 733 | 724 | 705 | 715 | 200 | 13 | 2 | 2155 | 9 | 300 | 350 | 110 | [7 empty] | B 789/BC | 0,01 | 18:11:00 | 1539 | 18:11:00 | 1539 | 18:24:45 | 0.1909 | 0.1396 | 0.4954 | 0.0118 | 0.013 | 0.0473 | 0.0232 | 0.041 | 0.0007 | 0.0027 | 0.0002 |  | 0.0007 | 0.002 | 0.0022 | 0.0002 | 0.0077 |  |  | 0.0022 |  |  | 0.0018 | 0.288 | RHI DELTEK D99 |  | RHI JUSTAL DS1015 |  | Неисправность МГРа №6, порезка НЛЗ ручным резаком
23 | 12004637 | 01.07.2020 | 171,558 | Арм500 | ГОСТ 34028-2016 | 27 | 180x180 | Открытая |  | 171,958 | 1,8 | 0,4 | 171.558 |  |  | 3 | 1563 | 4 | 1705 | 9614 | 760 | 755 | 733 | 746 | 200 | 7 | 2 | 2155 | 9 | 300 | 350 | 110 | [7 empty] | B 789/BC | 0,01 | 18:52:00 | 1533 | 18:52:00 | 1535 | 18:59:02 | 0.1929 | 0.1611 | 0.5148 | 0.0107 | 0.0124 | 0.0595 | 0.0221 | 0.0396 | 0.0007 | 0.0031 | 0.0002 |  | 0.0007 | 0.0019 | 0.0022 | 0.0001 | 0.0078 |  |  | 0.0022 |  |  | 0.002 | 0.296 | RHI DELTEK D99 |  | RHI JUSTAL DS1015 |  | Неисправность МГРа №6, порезка НЛЗ ручным резаком, Неисправность МГРа №1, порезка НЛЗ ручным резаком.
24 | 12004638 | 01.07.2020 | 171,84 | Арм500 | ГОСТ 34028-2016 | 28 | 180x180 | Открытая |  | 172,24 | 1,8 | 0,4 | 171.84 |  |  | 4 | 1567 | 4 | 1733 | 9645 | 788 | 782 | 764 | 773 | 200 | 7 | 2 | 2155 | 9 | 300 | 350 | 110 | [7 empty] | B 789/BC | 0,01 | 19:35:00 | 1540 | 19:35:00 | 1541 | 19:50:34 | 0.1939 | 0.1431 | 0.5159 | 0.0057 | 0.0177 | 0.0455 | 0.0095 | 0.0191 | 0.0002 | 0.0016 | 0.0002 |  | 0.0007 | 0.0019 | 0.0019 | 0.0001 | 0.0078 |  |  | 0.0022 |  |  | 0.0029 | 0.292 | RHI DELTEK D99 |  | RHI JUSTAL DS1015 |  | Неисправность МГРа №6, порезка НЛЗ ручным резаком
25 | 12004639 | 01.07.2020 | 168,96 | Арм500 | ГОСТ 34028-2016 | 29 | 180x180 | Открытая |  | 169,36 | 1,8 | 0,4 | 168.96 |  |  | 2 | 1569 | 4 | 1760 | 9672 | 816 | 810 | 791 | 804 | 200 | 7 | 2 | 2155 | 9 | 300 | 350 | 110 | [7 empty] | B 789/BC | 0,01 | 20:20:00 | 1544 | 20:20:00 | 1543 | 20:25:50 | 0.1807 | 0.1556 | 0.5014 | 0.0072 | 0.0135 | 0.0414 | 0.006 | 0.0112 | 0.0001 | 0.0013 | 0.0002 |  | 0.0006 | 0.0018 | 0.0021 | 0.0005 | 0.0072 |  |  | 0.0021 |  | 0.0001 | 0.0016 | 0.274 | RHI DELTEK D99 |  | RHI JUSTAL DS1015
26 | 12004640 | 01.07.2020 | 168,96 | Арм500 | ГОСТ 34028-2016 | 30 | 180x180 | Открытая |  | 169,36 | 1,8 | 0,4 | 168.96 |  |  | 10 | 1570 | 4 | 1791 | 9700 | 843 | 838 | 819 | 832 | 200 | 7 | 2 | 2155 | 9 | 300 | 350 | 110 | [7 empty] | B 789/BC | 0,01 | 21:05:00 | 1545 | 21:05:00 | 1542 | 21:10:03 | 0.182 | 0.13 | 0.5257 | 0.0108 | 0.0244 | 0.0381 | 0.0052 | 0.0102 | 0.0001 | 0.0014 | 0.0002 |  | 0.0006 | 0.0021 | 0.0021 | 0.0003 | 0.0067 |  |  | 0.0022 |  | 0.0001 | 0.0014 | 0.279 | RHI DELTEK D99 |  | RHI JUSTAL DS1015
27 | 12004641 | 01.07.2020 | 172,032 | Арм500 | ГОСТ 34028-2016 | 31 | 180x180 | Открытая |  | 172,432 | 1,8 | 0,4 | 172.032 |  |  | 3 | 1567 | 4 | 1819 | 9728 | 871 | 868 | 850 | 859 | 200 | 7 | 2 | 2155 | 9 | 300 | 350 | 110 | [7 empty] | B 789/BC | 0,01 | 21:47:00 | 1544 | 21:47:00 | 1543 | 21:54:23 | 0.1866 | 0.1397 | 0.5071 | 0.008 | 0.0229 | 0.0366 | 0.0058 | 0.0105 | 0.0001 | 0.0014 | 0.0002 |  | 0.0006 | 0.0018 | 0.0022 | 0.0006 | 0.0072 |  |  | 0.0022 |  | 0.0001 | 0.0019 | 0.28 | RHI DELTEK D99 |  | RHI JUSTAL DS1015
28 | 12004642 | 01.07.2020 | 168,96 | Арм500 | ГОСТ 34028-2016 | 32 | 180x180 | Открытая |  | 169,36 | 1,8 | 0,4 | 168.96 |  |  | 4 | 1568 | 4 | 1846 | 9758 | 898 | 896 | 877 | 887 | 200 | 7 | 2 | 2155 | 9 | 300 | 350 | 110 | [7 empty] | B 789/BC | 0,01 | 22:32:00 | 1542 | 22:32:00 | 1539 | 22:39:27 | 0.2067 | 0.139 | 0.5222 | 0.005 | 0.0112 | 0.0382 | 0.0058 | 0.0102 | 0.0001 | 0.0018 | 0.0002 |  | 0.0007 | 0.0014 | 0.0022 | 0.0009 | 0.0082 |  |  | 0.0023 |  | 0.0001 | 0.0023 | 0.303 | RHI DELTEK D99 |  | RHI JUSTAL DS1015
29 | 12004643 | 01.07.2020 | 165,888 | Арм500 | ГОСТ 34028-2016 | 33 | 180x180 | Открытая |  | 166,288 | 1,8 | 0,4 | 165.888 |  |  | 2 | 1568 | 4 | 1874 | 9786 | 926 | 920 | 905 | 917 | 200 | 7 | 2 | 2155 | 9 | 300 | 350 | 110 | [7 empty] | B 789/BC | 0,01 | 23:16:00 | 1544 | 23:16:00 | 1545 | 23:50:56 | 0.1992 | 0.1264 | 0.5313 | 0.0075 | 0.0103 | 0.0376 | 0.0051 | 0.0101 |  | 0.0018 | 0.0001 |  | 0.0009 | 0.0017 | 0.0193 | 0.0024 | 0.0074 |  |  | 0.002 |  | 0.0001 | 0.0019 | 0.297 | RHI DELTEK D99 |  | RHI JUSTAL DS1015
30 | 12004644 | 01.07.2020 | 165,888 | Арм500 | ГОСТ 34028-2016 | 34 | 180x180 | Открытая |  | 166,288 | 1,8 | 0,4 | 165.888 |  |  | 6 | 1576 | 4 | 1905 | 9813 | 954 | 948 | 929 | 945 | 200 | 7 | 2 | 2155 | 9 | 300 | 350 | 110 | [7 empty] | B 789/BC | 0,01 | 0:01:00 | 1547 | 0:01:00 | 1544 | 0:09:06 | 0.1897 | 0.1303 | 0.5041 | 0.008 | 0.0126 | 0.0362 | 0.0085 | 0.0168 | 0.0007 | 0.0017 | 0.0002 |  | 0.0007 | 0.0017 | 0.0031 | 0.0012 | 0.0077 |  |  | 0.0022 |  | 0.0001 | 0.0019 | 0.283 | RHI DELTEK D99 |  | RHI JUSTAL DS1015
31 | 12004645 | 02.07.2020 | 162,816 | Арм500 | ГОСТ 34028-2016 | 35 | 180x180 | Открытая |  | 163,216 | 1,8 | 0,4 | 162.816 |  |  |  | 1568 | 4 | 1932 | 9841 | 978 | 976 | 957 | 973 | 200 | 7 | 2 | 2155 | 9 | 300 | 350 | 110 | [7 empty] | B 789/BC | 0,01 | 0:43:00 | 1545 | 0:43:00 | 1544 | 0:50:31 | 0.192 | 0.1417 | 0.5162 | 0.0063 | 0.0099 | 0.0357 | 0.0068 | 0.0167 | 0.0006 | 0.0021 | 0.0002 |  | 0.0007 | 0.0019 | 0.0038 | 0.0013 | 0.0066 |  |  | 0.0021 |  | 0.0002 | 0.0007 | 0.288 | RHI DELTEK D99 |  | RHI JUSTAL DS1015
32 | 12004646 | 02.07.2020 | 172,032 | Арм500 | ГОСТ 34028-2016 | 36 | 180x180 | Открытая |  | 172,432 | 1,8 | 0,4 | 172.032 |  |  | 4 | 1567 | 4 | 1960 | 9869 | 1009 | 1003 | 988 | 1000 | 200 | 7 | 2 | 2155 | 9 | 300 | 350 | 110 | [7 empty] | B 789/BC | 0,01 | 1:26:00 | 1541 | 1:26:00 | 1540 | 1:32:31 | 0.1829 | 0.1374 | 0.4925 | 0.006 | 0.0092 | 0.0356 | 0.0079 | 0.0164 | 0.0007 | 0.002 | 0.0002 |  | 0.0007 | 0.0016 | 0.0021 | 0.0007 | 0.0073 |  |  | 0.0021 |  | 0.0001 | 0.0017 | 0.274 | RHI DELTEK D99 |  | RHI JUSTAL DS1015
33 | 12004647 | 02.07.2020 | 175,104 | Арм500 | ГОСТ 34028-2016 | 37 | 180x180 | Открытая |  | 175,504 | 1,8 | 0,4 | 175.104 |  |  | 2 | 1573 | 4 | 1987 | 9896 | 1040 | 1034 | 1018 | 1028 | 200 | 7 | 2 | 2155 | 9 | 300 | 320 | 100 | [7 empty] | B 789/BC | 0,01 | 2:14:00 | 1550 | 2:14:00 | 1551 | 2:23:25 | 0.191 | 0.1428 | 0.5028 | 0.003 | 0.0111 | 0.0375 | 0.0073 | 0.0156 | 0.0007 | 0.0021 | 0.0001 |  | 0.0007 | 0.0013 | 0.0023 | 0.0009 | 0.0068 |  |  | 0.0021 |  | 0.0001 | 0.0015 | 0.285 | RHI DELTEK D99 |  | RHI JUSTAL DS1015
34 | 12004648 | 02.07.2020 | 165,888 | Арм500 | ГОСТ 34028-2016 | 38 | 180x180 | Открытая |  | 166,288 | 1,8 | 0,4 | 165.888 |  |  | 6 | 1572 | 4 | 2012 | 9921 | 1070 | 1065 | 1046 | 1055 | 200 | 7 | 2 | 2155 | 9 | 300 | 320 | 100 | [7 empty] | B 789/BC | 0,01 | 3:05:00 | 1546 | 3:05:00 | 1542 | 3:11:42 | 0.2078 | 0.1435 | 0.5121 | 0.0044 | 0.0116 | 0.0371 | 0.0079 | 0.0157 | 0.0008 | 0.0021 | 0.0002 |  | 0.0007 | 0.0017 | 0.0027 | 0.0008 | 0.0064 |  |  | 0.0023 |  | 0.0001 | 0.003 | 0.303 | RHI DELTEK D99 |  | RHI JUSTAL DS1015
35 | 12004649 | 02.07.2020 | 168,96 | Арм500 | ГОСТ 34028-2016 | 39 | 180x180 | Открытая |  | 169,82 | 1,8 | 0,4 | 169.42 |  |  | 9 | 1571 | 4 | 2018 | 9948 | 1104 | 1098 | 1080 | 1089 | 200 | 7 | 2 | 2155 | 9 | 300 | 320 | 100 | [7 empty] | B 789/BC | 0,01 | 3:55:00 | 1546 | 3:55:00 | 1547 | 4:04:58 | 0.1937 | 0.1385 | 0.5354 | 0.0057 | 0.0137 | 0.0377 | 0.0086 | 0.0169 | 0.0008 | 0.0021 | 0.0002 |  | 0.0007 | 0.0019 | 0.0021 | 0.0008 | 0.0068 |  |  | 0.0023 |  | 0.0001 | 0.0015 | 0.293 | RHI DELTEK D99 |  | RHI JUSTAL DS1015 |  | Закрыли ручей №1 (продольная угловая трещина).
36 | 12004650 | 02.07.2020 | 159,744 | Арм500 | ГОСТ 34028-2016 | 40 | 180x180 | Открытая |  | 160,297 | 1,8 | 0,4 | 159.897 |  |  | 3 | 1572 | 4 | 2030 | 9973 | 1135 | 1129 | 1111 | 1120 | 200 | 7 | 2 | 2155 | 9 | 300 | 320 | 100 | [7 empty] | B 789/BC | 0,01 | 4:45:00 | 1546 | 4:45:00 | 1545 | 4:46:05 | 0.1892 | 0.1405 | 0.5019 | 0.0058 | 0.0101 | 0.0477 | 0.0222 | 0.03 | 0.0014 | 0.0067 | 0.0002 |  | 0.0007 | 0.0015 | 0.0027 | 0.001 | 0.0064 |  |  | 0.0022 |  | 0.0001 | 0.0035 | 0.288 | RHI DELTEK D99 |  | RHI JUSTAL DS1015 |  | Запустили ручей №1
37 | 12004651 | 02.07.2020 | 172,032 | Арм500 | ГОСТ 34028-2016 | 41 | 180x180 | Открытая |  | 172,432 | 1,8 | 0,4 | 172.032 |  |  | 4 | 1571 | 4 | 2052 | 10001 | 1166 | 1160 | 1141 | 1151 | 200 | 7 | 2 | 2155 | 9 | 298 | 345 | 108 | [7 empty] | B 789/BC | 0,01 | 5:30:00 | 1547 | 5:30:00 | 1546 | 5:42:36 | 0.1943 | 0.1402 | 0.4928 | 0.0057 | 0.0136 | 0.0479 | 0.0224 | 0.0339 | 0.0016 | 0.0069 | 0.0002 |  | 0.0007 | 0.002 | 0.0028 | 0.001 | 0.0069 |  |  | 0.0023 |  | 0.0001 | 0.0015 | 0.292 | RHI DELTEK D99 |  | RHI JUSTAL DS1015
38 | 12004652 | 02.07.2020 | 159,744 | Арм500 | ГОСТ 34028-2016 | 42 | 180x180 | Открытая |  | 160,144 | 1,8 | 0,4 | 159.744 |  |  | 2 | 1571 | 4 | 2073 | 10025 | 1193 | 1191 | 1169 | 1178 | 200 | 7 | 2 | 2155 | 9 | 298 | 345 | 108 | [7 empty] | B 789/BC | 0,01 | 6:13:00 | 1549 | 6:13:00 | 1547 | 6:19:46 | 0.1867 | 0.1437 | 0.491 | 0.0046 | 0.012 | 0.0427 | 0.0211 | 0.0391 | 0.0014 | 0.0034 | 0.0002 |  | 0.0007 | 0.0016 | 0.0023 | 0.0009 | 0.0072 |  |  | 0.0022 |  | 0.0001 | 0.0019 | 0.282 | RHI DELTEK D99 |  | RHI JUSTAL DS1015
39 | 12004653 | 02.07.2020 | 162,816 | Арм500 | ГОСТ 34028-2016 | 43 | 180x180 | Открытая |  | 163,216 | 1,8 | 0,4 | 162.816 |  |  | 6 | 1568 | 4 | 2092 | 10053 | 1224 | 1218 | 1200 | 1206 | 200 | 7 | 2 | 2155 | 9 | 298 | 345 | 108 | [7 empty] | B 789/BC | 0,01 | 6:57:00 | 1543 | 6:57:00 | 1539 | 7:03:18 | 0.1933 | 0.1404 | 0.5135 | 0.0097 | 0.0158 | 0.0486 | 0.0247 | 0.0419 | 0.0015 | 0.0032 | 0.0002 |  | 0.0007 | 0.0022 | 0.0026 | 0.0009 | 0.0082 |  |  | 0.0022 |  | 0.0001 | 0.0023 | 0.294 | RHI DELTEK D99 |  | RHI JUSTAL DS1015
40 | 12004654 | 02.07.2020 | 172,032 | Арм500 | ГОСТ 34028-2016 | 44 | 180x180 | Открытая |  | 172,432 | 1,8 | 0,4 | 172.032 |  |  | 9 | 1569 | 4 | 2113 | 10084 | 1251 | 1249 | 1230 | 1237 | 165 | 7 | 2 | 2155 | 9 | 330 | 350 | 110 | [9 empty] | 7:40:00 | 1548 | 7:40:00 | 1545 | 7:41:29 | 0.1921 | 0.1358 | 0.5106 | 0.0055 | 0.0182 | 0.056 | 0.0262 | 0.0353 | 0.0015 | 0.0068 | 0.0003 |  | 0.0008 | 0.0027 | 0.0023 | 0.0011 | 0.0062 |  |  | 0.0024 |  | 0.0001 | 0.0021 | 0.294 | RHI DELTEK D99 |  | RHI JUSTAL DS1015
41 | 12004655 | 02.07.2020 | 168,903 | Арм500 | ГОСТ 34028-2016 | 45 | 180x180 | Открытая |  | 177,563 | 1,8 | 0,4 | 177.163 | 5,5 |  | 4 | 1573 | 4 | 2135 | 10111 | 1282 | 1280 | 1258 | 1267 | 200 | 7 | 2 | 2155 | 9 | 330 | 350 | 110 | [9 empty] | 8:28:00 | 1545 | 8:28:00 | 1542 | 8:45:37 | 0.1896 | 0.1496 | 0.4968 | 0.0027 | 0.0136 | 0.048 | 0.0204 | 0.0329 | 0.0015 | 0.0057 | 0.0002 |  | 0.0008 | 0.0017 | 0.0022 | 0.0008 | 0.006 |  |  | 0.0023 |  | 0.0001 | 0.0017 | 0.287 | RHI DELTEK D99 |  | RHI JUSTAL DS1015 |  | Окончание серии
42 | 12004656 | 02.07.2020 | 156,292 | 25Г2С | ГОСТ 5781-82 | 1 | 180x180 | Открытая |  | 157,936 | 1,8 | 0,4 | 157.536 |  |  | 2 | 1571 | 3 | 31 | 31 |  | 1311 | 1289 | 1301 | 200 | 13 | 2 | 2155 | 9 | 240 | 260 | 90 | [7 empty] | B 789/BC | 0,06 | 17:26:00 | 1535 | 17:26:00 | 1537 | 17:46:16 | 0.2865 | 0.6297 | 1.557 | 0.0033 | 0.0073 | 0.0479 | 0.0116 | 0.0306 | 0.001 | 0.0026 | 0.0004 |  | 0.002 | 0.0041 | 0.005 | 0.0013 | 0.0093 |  |  | 0.0038 |  | 0.0001 | 0.0036 | 0.609 | RHI DELTEK D99 |  | RHI JUSTAL DS1015 |  | Р№3 обрыв головы затравки
43 | 12004657 | 02.07.2020 | 177,72 | 25Г2С | ГОСТ 5781-82 | 2 | 180x180 | Открытая |  | 178,511 | 1,8 | 0,4 | 178.111 |  |  | 9 | 1569 | 3 | 65 | 68 |  | 1348 | 1326 | 1335 | 200 | 13 | 2 | 2155 | 9 | 240 | 260 | 90 | [7 empty] | B 789/BC | 0,01 | 18:14:00 | 1536 | 18:14:00 | 1527 | 18:29:26 | 0.2821 | 0.6194 | 1.5446 | 0.005 | 0.0088 | 0.0471 | 0.01 | 0.0199 | 0.0009 | 0.0019 | 0.0004 |  | 0.0023 | 0.0039 | 0.0047 | 0.0014 | 0.0094 |  |  | 0.0036 |  | 0.0003 | 0.0043 | 0.601 | RHI DELTEK D99 |  | RHI JUSTAL DS1015 |  | Затягивание металлопровода пром.ковша на 0,2м/мин.
44 | 12004658 | 02.07.2020 | 168,58 | 25Г2С | ГОСТ 5781-82 | 3 | 180x180 | Открытая |  | 169,501 | 1,8 | 0,4 | 169.101 |  |  | 6 | 1563 | 3 | 92 | 98 | 1297 | 1378 | 1356 | 1368 | 200 | 13 | 2 | 2155 | 9 | 340 | 360 | 90 | [7 empty] | B 789/BC | 0,01 | 19:00:00 | 1523 | 19:00:00 | 1520 | 19:24:43 | 0.2925 | 0.6169 | 1.5764 | 0.0049 | 0.0089 | 0.0492 | 0.0085 | 0.0194 | 0.001 | 0.0021 | 0.0005 |  | 0.0024 | 0.0043 | 0.0044 | 0.0018 | 0.01 |  |  | 0.0039 |  | 0.0003 | 0.0048 | 0.617 | RHI DELTEK D99 |  | RHI JUSTAL DS1015 |  | Р№3 запуск в 19:35; падение скоростей на 0,4м/мин.
45 | 12004659 | 02.07.2020 | 165,654 | 25Г2С | ГОСТ 5781-82 | 4 | 180x180 | Открытая |  | 166,418 | 1,8 | 0,4 | 166.018 |  |  | 11 | 1577 | 3 | 120 | 126 | 1325 | 1406 | 1384 | 1396 | 200 | 13 | 2 | 2155 | 9 | 240 | 260 | 90 | [7 empty] | B 789/BC | 0,01 | 19:49:00 | 1536 | 19:49:00 | 1536 | 20:27:00 | 0.2975 | 0.618 | 1.5432 | 0.0032 | 0.0102 | 0.0485 | 0.0109 | 0.0228 | 0.001 | 0.002 | 0.0004 |  | 0.0024 | 0.0039 | 0.0048 | 0.0018 | 0.0097 |  |  | 0.0035 |  | 0.0002 | 0.0033 | 0.617 | RHI DELTEK D99 |  | RHI JUSTAL DS1015
46 | 12004660 | 02.07.2020 | 168,96 | 25Г2С | ГОСТ 5781-82 | 5 | 180x180 | Открытая |  | 169,731 | 1,8 | 0,4 | 169.331 |  |  | 4 | 1564 | 3 | 147 | 157 | 1353 | 1434 | 1412 | 1424 | 200 | 13 | 2 | 2155 | 9 | 240 | 260 | 90 | [7 empty] | B 789/BC | 0,01 | 21:30:00 | 1525 | 21:30:00 | 1524 | 21:04:36 | 0.2787 | 0.6307 | 1.5488 | 0.0029 | 0.0099 | 0.0472 | 0.01 | 0.0204 | 0.001 | 0.002 | 0.0005 |  | 0.002 | 0.004 | 0.0039 | 0.0016 | 0.0083 |  |  | 0.0036 |  | 0.0002 | 0.0047 | 0.6 | RHI DELTEK D99 |  | RHI JUSTAL DS1015
47 | 12004661 | 02.07.2020 | 175,104 | 25Г2С | ГОСТ 5781-82 | 6 | 180x180 | Открытая |  | 175,889 | 1,8 | 0,4 | 175.489 |  |  | 2 | 1550 | 3 | 175 | 184 | 1383 | 1464 | 1442 | 1451 | 200 | 13 | 2 | 2155 | 9 | 240 | 260 | 90 | [7 empty] | B 789/BC | 0,01 | 21:30:00 | 1525 | 21:30:00 | 1524 | 21:45:05 | 0.288 | 0.6371 | 1.5669 | 0.0036 | 0.0096 | 0.0455 | 0.0096 | 0.0198 | 0.001 | 0.0021 | 0.0005 |  | 0.0022 | 0.0043 | 0.0038 | 0.0014 | 0.0084 |  |  | 0.0038 |  | 0.0002 | 0.0053 | 0.613 | RHI DELTEK D99 |  | RHI JUSTAL DS1015
48 | 12004662 | 02.07.2020 | 165,888 | 25Г2С | ГОСТ 5781-82 | 7 | 180x180 | Открытая |  | 166,653 | 1,8 | 0,4 | 166.253 |  |  | 9 | 1553 | 3 | 203 | 212 | 1411 | 1492 | 1470 | 1479 | 200 | 13 | 2 | 2155 | 9 | 340 | 360 | 90 | [7 empty] | B 789/BC | 0,01 | 22:18:00 | 1523 | 22:18:00 | 1523 | 22:32:57 | 0.2706 | 0.6182 | 1.5465 | 0.0029 | 0.0096 | 0.046 | 0.0188 | 0.0446 | 0.0017 | 0.0031 | 0.0005 |  | 0.0024 | 0.0041 | 0.0039 | 0.0014 | 0.0088 |  |  | 0.0037 |  | 0.0002 | 0.0033 | 0.59 | RHI DELTEK D99 |  | RHI JUSTAL DS1015
49 | 12004663 | 02.07.2020 | 168,96 | 25Г2С | ГОСТ 5781-82 | 8 | 180x180 | Открытая |  | 169,731 | 1,8 | 0,4 | 169.331 |  |  | 6 | 1554 | 3 | 230 | 243 | 1439 | 1519 | 1497 | 1506 | 200 | 13 | 2 | 2155 | 9 | 240 | 260 | 90 | [7 empty] | B 789/BC | 0,01 | 23:04:00 | 1524 | 23:04:00 | 1525 | 23:19:29 | 0.2745 | 0.6321 | 1.5451 | 0.0038 | 0.0161 | 0.0521 | 0.0195 | 0.0591 | 0.0015 | 0.0029 | 0.0004 |  | 0.0023 | 0.0041 | 0.0043 | 0.0021 | 0.0097 |  |  | 0.0036 |  | 0.0003 | 0.0027 | 0.595 | RHI DELTEK D99 |  | RHI JUSTAL DS1015
50 | 12004664 | 02.07.2020 | 175,104 | 25Г2С | ГОСТ 5781-82 | 9 | 180x180 | Открытая |  | 176,389 | 1,8 | 0,4 | 175.989 |  |  | 11 | 1556 | 3 | 261 | 261 | 1472 | 1547 | 1531 | 1537 | 200 | 13 | 2 | 2155 | 9 | 240 | 260 | 90 | [7 empty] | B 789/BC | 0,01 | 23:48:00 | 1526 | 23:48:00 | 1527 | 23:59:13 | 0.2896 | 0.6302 | 1.562 | 0.0043 | 0.0184 | 0.0543 | 0.0192 | 0.0418 | 0.0016 | 0.0027 | 0.0005 |  | 0.0024 | 0.0043 | 0.0037 | 0.0011 | 0.0086 |  |  | 0.0038 |  | 0.0002 | 0.002 | 0.613 | RHI DELTEK D99 |  | RHI JUSTAL DS1015 |  | Р№2 закрыт неисправность крана №10
51 | 12004665 | 03.07.2020 | 165,888 | 25Г2С | ГОСТ 5781-82 | 10 | 180x180 | Открытая |  | 166,803 | 1,8 | 0,4 | 166.403 |  |  | 4 | 1557 | 3 | 288 | 276 | 1503 | 1578 | 1562 | 1568 | 200 | 13 | 2 | 2155 | 9 | 240 | 260 | 90 | [7 empty] | B 789/BC | 0,02 | 0:35:00 | 1525 | 0:35:00 | 1523 | 0:50:56 | 0.2812 | 0.6305 | 1.5638 | 0.0038 | 0.0133 | 0.0571 | 0.0199 | 0.0435 | 0.0015 | 0.003 | 0.0005 |  | 0.0021 | 0.0042 | 0.0034 | 0.0021 | 0.0105 |  |  | 0.0037 |  | 0.0001 | 0.0016 | 0.605 | RHI DELTEK D99 |  | RHI JUSTAL DS1015 |  | Р№2 запуск. Падение скоростей на 0,4м.мин
52 | 12004666 | 03.07.2020 | 168,96 | 25Г2С | ГОСТ 5781-82 | 11 | 180x180 | Открытая |  | 169,731 | 1,8 | 0,4 | 169.331 |  |  | 2 | 1555 | 3 | 316 | 307 | 1531 | 1605 | 1590 | 1595 | 200 | 13 | 2 | 2155 | 9 | 240 | 260 | 90 | [7 empty] | B 789/BC | 0,02 | 1:25:00 | 1525 | 1:25:00 | 1527 | 1:35:11 | 0.2895 | 0.6169 | 1.5735 | 0.0039 | 0.013 | 0.0561 | 0.0193 | 0.0621 | 0.0015 | 0.0032 | 0.0005 |  | 0.002 | 0.0045 | 0.0036 | 0.0012 | 0.0119 |  |  | 0.0039 |  | 0.0002 | 0.0068 | 0.613 | RHI DELTEK D99 |  | RHI JUSTAL DS1015
53 | 12004667 | 03.07.2020 | 165,888 | 25Г2С | ГОСТ 5781-82 | 12 | 180x180 | Открытая |  | 166,653 | 1,8 | 0,4 | 166.253 |  |  | 9 | 1553 | 3 | 344 | 335 | 1558 | 1636 | 1617 | 1620 | 200 | 13 | 2 | 2155 | 9 | 240 | 260 | 90 | [7 empty] | B 789/BC | 0,02 | 2:10:00 | 1532 | 2:10:00 | 1531 | 2:25:42 | 0.2834 | 0.6379 | 1.5727 | 0.0058 | 0.0116 | 0.0554 | 0.024 | 0.0437 | 0.0017 | 0.0051 | 0.0005 |  | 0.0024 | 0.0043 | 0.0039 | 0.0014 | 0.0095 |  |  | 0.0039 |  | 0.0002 | 0.0025 | 0.609 | RHI DELTEK D99 |  | RHI JUSTAL DS1015
54 | 12004668 | 03.07.2020 | 178,176 | 25Г2С | ГОСТ 5781-82 | 13 | 180x180 | Открытая |  | 178,968 | 1,8 | 0,4 | 178.568 |  |  | 6 | 1553 | 3 | 371 | 365 | 1589 | 1664 | 1648 | 1651 | 200 | 13 | 2 | 2155 | 9 | 240 | 260 | 90 | [7 empty] | B 789/BC | 0,01 | 2:53:00 | 1528 | 2:53:00 | 1524 | 3:07:56 | 0.2864 | 0.6412 | 1.5509 | 0.006 | 0.0227 | 0.0639 | 0.0243 | 0.0428 | 0.0017 | 0.0042 | 0.0004 |  | 0.0023 | 0.0041 | 0.0046 | 0.0009 | 0.0084 |  |  | 0.0037 |  | 0.0003 | 0.0025 | 0.609 | RHI DELTEK D99 |  | RHI JUSTAL DS1015
55 | 12004669 | 03.07.2020 | 172,032 | 25Г2С | ГОСТ 5781-82 | 14 | 180x180 | Открытая |  | 172,81 | 1,8 | 0,4 | 172.41 |  |  | 11 | 1555 | 3 | 399 | 396 | 1617 | 1694 | 1675 | 1678 | 200 | 13 | 2 | 2155 | 9 | 240 | 260 | 90 | [7 empty] | B 789/BC | 0,01 | 3:37:00 | 1534 | 3:37:00 | 1533 | 3:52:32 | 0.2764 | 0.6379 | 1.5464 | 0.0074 | 0.0195 | 0.0596 | 0.023 | 0.046 | 0.0019 | 0.0036 | 0.0004 |  | 0.0022 | 0.0043 | 0.0043 | 0.0017 | 0.0076 |  |  | 0.0038 |  | 0.0003 | 0.0017 | 0.598 | RHI DELTEK D99 |  | RHI JUSTAL DS1015 |  | Прожиг шибера
56 | 12004670 | 03.07.2020 | 168,96 | 25Г2С | ГОСТ 5781-82 | 15 | 180x180 | Открытая |  | 169,731 | 1,8 | 0,4 | 169.331 |  |  | 4 | 1553 | 3 | 426 | 424 | 1647 | 1722 | 1703 | 1706 | 200 | 13 | 2 | 2155 | 9 | 240 | 260 | 90 | [7 empty] | B 789/BC | 0,01 | 4:21:00 | 1525 | 4:21:00 | 1525 | 4:35:49 | 0.2754 | 0.6364 | 1.5243 | 0.0052 | 0.0167 | 0.0607 | 0.0234 | 0.0429 | 0.0017 | 0.0055 | 0.0005 |  | 0.0022 | 0.0042 | 0.0046 | 0.0008 | 0.0091 |  |  | 0.0038 |  | 0.0001 | 0.002 | 0.593 | RHI DELTEK D99 |  | RHI JUSTAL DS1015
57 | 12004671 | 03.07.2020 | 175,104 | 25Г2С | ГОСТ 5781-82 | 16 | 180x180 | Открытая |  | 175,889 | 1,8 | 0,4 | 175.489 |  |  | 2 | 1555 | 3 | 454 | 454 | 1678 | 1752 | 1731 | 1734 | 200 | 13 | 2 | 2155 | 9 | 240 | 260 | 90 | [7 empty] | B 789/BC | 0,01 | 5:04:00 | 1528 | 5:04:00 | 1528 | 5:26:39 | 0.2741 | 0.6192 | 1.5247 | 0.0056 | 0.0243 | 0.0454 | 0.0214 | 0.0393 | 0.0017 | 0.0029 | 0.0004 |  | 0.0021 | 0.0043 | 0.0031 | 0.001 | 0.0094 |  |  | 0.0035 |  | 0.0001 | 0.0023 | 0.59 | RHI DELTEK D99 |  | RHI JUSTAL DS1015
58 | 12004672 | 03.07.2020 | 168,96 | 25Г2С | ГОСТ 5781-82 | 17 | 180x180 | Открытая |  | 169,731 | 1,8 | 0,4 | 169.331 |  |  | 7 | 1565 | 3 | 482 | 482 | 1705 | 1783 | 1758 | 1761 | 200 | 13 | 2 | 2155 | 9 | 240 | 260 | 90 | [7 empty] | B 789/BC | 0,01 | 5:49:00 | 1532 | 5:49:00 | 1531 | 5:57:10 | 0.29 | 0.6269 | 1.5554 | 0.0047 | 0.0232 | 0.0428 | 0.0216 | 0.0392 | 0.0024 | 0.0033 | 0.0004 |  | 0.0023 | 0.0044 | 0.0039 | 0.0017 | 0.0095 |  |  | 0.0037 |  | 0.0003 | 0.0031 | 0.612 | RHI DELTEK D99 |  | RHI JUSTAL DS1015
59 | 12004673 | 03.07.2020 | 172,032 | 25Г2С | ГОСТ 5781-82 | 18 | 180x180 | Открытая |  | 172,81 | 1,8 | 0,4 | 172.41 |  |  | 6 | 1555 | 3 | 509 | 509 | 1736 | 1814 | 1786 | 1789 | 200 | 13 | 2 | 2150 | 9 | 240 | 260 | 90 | [7 empty] | B 789/BC | 0,01 | 6:34:00 | 1529 | 6:34:00 | 1527 | 6:38:32 | 0.2893 | 0.6371 | 1.5734 | 0.009 | 0.0219 | 0.0526 | 0.024 | 0.0372 | 0.0019 | 0.0031 | 0.0005 |  | 0.002 | 0.0045 | 0.004 | 0.0011 | 0.0078 |  |  | 0.004 |  | 0.0002 | 0.0041 | 0.615 | RHI DELTEK D99 |  | RHI JUSTAL DS1015
60 | 12004674 | 03.07.2020 | 172,032 | 25Г2С | ГОСТ 5781-82 | 19 | 180x180 | Открытая |  | 172,81 | 1,8 | 0,4 | 172.41 |  |  | 11 | 1555 | 3 | 537 | 537 | 1767 | 1841 | 1813 | 1819 | 200 | 13 | 2 | 2150 | 9 | 240 | 260 | 90 | [7 empty] | B 789/BC | 0,01 | 7:19:00 | 1530 | 7:19:00 | 1529 | 7:31:29 | 0.2777 | 0.6266 | 1.5308 | 0.006 | 0.0131 | 0.034 | 0.0069 | 0.0122 | 0.0009 | 0.0019 | 0.0004 |  | 0.0018 | 0.004 | 0.0032 | 0.0013 | 0.0082 |  |  | 0.0038 |  | 0.0001 | 0.0042 | 0.595 | RHI DELTEK D99 |  | RHI JUSTAL DS1015
61 | 12004675 | 03.07.2020 | 174,822 | 25Г2С | ГОСТ 5781-82 | 20 | 180x180 | Открытая |  | 181,707 | 1,8 | 0,4 | 181.307 | 3,3 |  | 4 | 1557 | 3 | 564 | 564 | 1797 | 1875 | 1841 | 1847 | 200 | 13 | 2 | 2150 | 9 | 240 | 260 | 90 | [7 empty] | B 789/BC | 0,01 | 8:03:00 | 1530 | 8:03:00 | 1530 | 8:26:16 | 0.2859 | 0.6246 | 1.5738 | 0.0055 | 0.0204 | 0.0497 | 0.0205 | 0.0505 | 0.0016 | 0.0033 | 0.0005 |  | 0.002 | 0.0047 | 0.0031 | 0.001 | 0.0096 |  |  | 0.0038 |  | 0.0001 | 0.0028 | 0.611 | RHI DELTEK D99 |  | RHI JUSTAL DS1015
62 | 12004676 | 03.07.2020 | 162,816 | Арм500 | ГОСТ 34028-2016 | 1 | 180x180 | Открытая |  | 164,475 | 1,8 | 0,4 | 164.075 |  |  | 2 | 1571 | 7 | 589 | 592 | 1825 | 1903 | 1869 | 1875 | 180 | 13 | 2 | 2150 | 9 | 280 | 320 | 90 | [7 empty] | B 789/BC | 0,07 | 9:24:00 | 1534 | 9:24:00 | 1535 | 9:34:22 | 0.1976 | 0.2006 | 1.2929 | 0.0082 | 0.0223 | 0.0455 | 0.0252 | 0.045 | 0.0015 | 0.0033 | 0.0004 |  | 0.0009 | 0.004 | 0.0026 | 0.0012 | 0.008 |  |  | 0.0033 |  | 0.0001 | 0.0022 | 0.428 | RHI DELTEK D99 |  | RHI JUSTAL DS1015
63 | 12004677 | 03.07.2020 | 162,816 | Арм500 | ГОСТ 34028-2016 | 2 | 180x180 | Открытая |  | 163,575 | 1,8 | 0,4 | 163.175 |  |  | 7 | 1565 | 7 | 617 | 620 | 1853 | 1930 | 1896 | 1899 | 200 | 13 | 2 | 2150 | 9 | 310 | 350 | 110 | [7 empty] | B 789/BC | 0,02 | 10:10:00 | 1531 | 10:10:00 | 1529 | 10:33:03 | 0.2023 | 0.1867 | 1.2953 | 0.0065 | 0.022 | 0.0491 | 0.0272 | 0.0472 | 0.0016 | 0.0041 | 0.0004 |  | 0.001 | 0.004 | 0.0024 | 0.0012 | 0.0074 |  |  | 0.0034 |  | 0.0001 | 0.0015 | 0.435 | RHI DELTEK D99 |  | RHI JUSTAL DS1015
64 | 12004678 | 03.07.2020 | 156,672 | Арм500 | ГОСТ 34028-2016 | 3 | 180x180 | Открытая |  | 157,417 | 1,8 | 0,4 | 157.017 |  |  | 6 | 1559 | 7 | 644 | 644 | 1880 | 1955 | 1921 | 1880 | 200 | 13 | 2 | 2150 | 9 | 310 | 350 | 110 | [7 empty] | B 789/BC | 0,02 | 10:53:00 | 1530 | 10:53:00 | 1528 | 11:08:49 | 0.2044 | 0.1753 | 1.3118 | 0.0091 | 0.0208 | 0.0437 | 0.0212 | 0.0451 | 0.0017 | 0.0033 | 0.0003 |  | 0.001 | 0.004 | 0.0034 | 0.0008 | 0.0089 |  |  | 0.0033 |  | 0.0001 | 0.0019 | 0.438 | RHI DELTEK D99 |  | RHI JUSTAL DS1015
65 | 12004679 | 03.07.2020 | 165,888 | Арм500 | ГОСТ 34028-2016 | 4 | 180x180 | Открытая |  | 166,653 | 1,8 | 0,4 | 166.253 |  |  | 4 | 1560 | 7 | 672 | 672 | 1908 | 1983 | 1948 | 1954 | 200 | 13 | 2 | 2150 | 9 | 310 | 350 | 110 | [7 empty] | B 789/BC | 0,02 | 11:35:00 | 1536 | 11:35:00 | 1536 | 11:46:33 | 0.2038 | 0.1875 | 1.3173 | 0.007 | 0.0215 | 0.057 | 0.0236 | 0.053 | 0.0017 | 0.0039 | 0.0004 |  | 0.0009 | 0.0041 | 0.0026 | 0.0006 | 0.0074 |  |  | 0.0033 |  | 0.0001 | 0.0016 | 0.441 | RHI DELTEK D99 |  | RHI JUSTAL DS1015
66 | 12004680 | 03.07.2020 | 165,888 | Арм500 | ГОСТ 34028-2016 | 5 | 180x180 | Открытая |  | 166,653 | 1,8 | 0,4 | 166.253 |  |  | 11 | 1558 | 7 | 699 | 699 | 1935 | 2010 | 1976 | 1982 | 200 | 13 | 2 | 2150 | 9 | 310 | 350 | 110 | [7 empty] | B 789/BC | 0,02 | 12:19:00 | 1531 | 12:19:00 | 1529 | 12:37:12 | 0.1984 | 0.1944 | 1.2982 | 0.0065 | 0.0185 | 0.0518 | 0.0225 | 0.0431 | 0.0015 | 0.0033 | 0.0004 |  | 0.001 | 0.004 | 0.0031 | 0.001 | 0.0086 |  |  | 0.0033 |  | 0.0001 | 0.0028 | 0.431 | RHI DELTEK D99 |  | RHI JUSTAL DS1015 |  | Прожиг шибера
67 | 12004681 | 03.07.2020 | 168,96 | Арм500 | ГОСТ 34028-2016 | 6 | 180x180 | Открытая |  | 169,731 | 1,8 | 0,4 | 169.331 |  |  | 2 | 1558 | 7 | 727 | 727 | 1963 | 2041 | 2004 | 2010 | 200 | 13 | 2 | 2150 | 9 | 310 | 350 | 110 | [7 empty] | B 789/BC | 0,01 | 13:01:00 | 1534 | 13:01:00 | 1530 | 13:20:23 | 0.1946 | 0.1937 | 1.3008 | 0.0081 | 0.0128 | 0.0382 | 0.0075 | 0.0139 | 0.0008 | 0.0019 | 0.0003 |  | 0.0011 | 0.0036 | 0.0028 | 0.0013 | 0.0085 |  |  | 0.0034 |  | 0.0001 | 0.0024 | 0.422 | RHI DELTEK D99 |  | RHI JUSTAL DS1015
68 | 12004682 | 03.07.2020 | 165,888 | Арм500 | ГОСТ 34028-2016 | 7 | 180x180 | Открытая |  | 166,653 | 1,8 | 0,4 | 166.253 |  |  | 9 | 1566 | 7 | 755 | 755 | 1991 | 2068 | 2031 | 2037 | 200 | 13 | 2 | 2150 | 9 | 310 | 350 | 110 | [7 empty] | B 789/BC | 0,01 | 13:44:00 | 1531 | 13:44:00 | 1530 | 14:07:47 | 0.1952 | 0.1871 | 1.2912 | 0.0059 | 0.0127 | 0.0375 | 0.0073 | 0.0139 | 0.0007 | 0.0018 | 0.0004 |  | 0.001 | 0.0034 | 0.0026 | 0.0009 | 0.008 |  |  | 0.0031 |  | 0.0001 | 0.0022 | 0.42 | RHI DELTEK D99 |  | RHI JUSTAL DS1015
69 | 12004683 | 03.07.2020 | 168,96 | Арм500 | ГОСТ 34028-2016 | 8 | 180x180 | Открытая |  | 169,731 | 1,8 | 0,4 | 169.331 |  |  | 6 | 1557 | 7 | 782 | 785 | 2018 | 2096 | 2059 | 2065 | 200 | 13 | 2 | 2150 | 9 | 310 | 350 | 110 | [7 empty] | B 789/BC | 0,01 | 14:29:00 | 1533 | 14:29:00 | 1534 | 14:45:09 | 0.1956 | 0.1823 | 1.3176 | 0.0031 | 0.0121 | 0.0423 | 0.009 | 0.0157 | 0.0008 | 0.0019 | 0.0004 |  | 0.0009 | 0.0033 | 0.0026 | 0.0008 | 0.0083 |  |  | 0.0032 |  | 0.0002 | 0.0012 | 0.426 | RHI DELTEK D99 |  | RHI JUSTAL DS1015
70 | 12004684 | 03.07.2020 | 178,176 | Арм500 | ГОСТ 34028-2016 | 9 | 180x180 | Открытая |  | 178,968 | 1,8 | 0,4 | 178.568 |  |  | 7 | 1556 | 7 | 810 | 813 | 2049 | 2127 | 2090 | 2096 | 200 | 13 | 2 | 2150 | 9 | 310 | 350 | 110 | [7 empty] | B 789/BC | 0,01 | 15:13:00 | 1525 | 15:13:00 | 1527 | 15:28:38 | 0.2021 | 0.2028 | 1.3107 | 0.0042 | 0.0164 | 0.0428 | 0.0076 | 0.0138 | 0.0007 | 0.0017 | 0.0003 |  | 0.0011 | 0.003 | 0.0028 | 0.0006 | 0.0079 |  |  | 0.0031 |  | 0.0001 | 0.0012 | 0.431 | RHI DELTEK D99 |  | RHI JUSTAL DS1015
71 | 12004685 | 03.07.2020 | 172,032 | Арм500 | ГОСТ 34028-2016 | 10 | 180x180 | Открытая |  | 172,81 | 1,8 | 0,4 | 172.41 |  |  | 11 | 1555 | 7 | 841 | 844 | 2076 | 2154 | 2117 | 2123 | 200 | 13 | 2 | 2150 | 9 | 310 | 350 | 110 | [7 empty] | B 789/BC | 0,02 | 15:58:00 | 1531 | 15:58:00 | 1532 | 16:56:17 | 0.1957 | 0.194 | 1.2936 | 0.0037 | 0.0149 | 0.044 | 0.0086 | 0.0164 | 0.0008 | 0.0019 | 0.0004 |  | 0.001 | 0.0032 | 0.0026 | 0.001 | 0.0093 |  |  | 0.0031 |  | 0.0001 | 0.001 | 0.423 | RHI DELTEK D99 |  | RHI JUSTAL DS1015
72 | 12004686 | 03.07.2020 | 165,888 | Арм500 | ГОСТ 34028-2016 | 11 | 180x180 | Открытая |  | 166,653 | 1,8 | 0,4 | 166.253 |  |  | 2 | 1557 | 7 | 868 | 871 | 2104 | 2182 | 2145 | 2151 | 200 | 13 | 2 | 2155 | 9 | 310 | 350 | 110 | [7 empty] | B 789/BC | 0,02 | 16:42:00 | 1534 | 16:42:00 | 1534 | 16:58:35 | 0.2023 | 0.1773 | 1.3025 | 0.0051 | 0.013 | 0.043 | 0.0114 | 0.0149 | 0.0008 | 0.0018 | 0.0004 |  | 0.0009 | 0.0034 | 0.0026 | 0.0009 | 0.0091 |  |  | 0.0032 |  | 0.0001 | 0.0018 | 0.431 | RHI DELTEK D99 |  | RHI JUSTAL DS1015
73 | 12004687 | 03.07.2020 | 172,032 | Арм500 | ГОСТ 34028-2016 | 12 | 180x180 | Открытая |  | 172,81 | 1,8 | 0,4 | 172.41 |  |  | 9 | 1556 | 7 | 896 | 899 | 2135 | 2213 | 2172 | 2178 | 180 | 13 | 2 | 2155 | 9 | 290 | 330 | 90 | [7 empty] | B 789/BC | 0,02 | 17:26:00 | 1536 | 17:26:00 | 1534 | 17:44:36 | 0.1905 | 0.1952 | 1.2943 | 0.0056 | 0.0148 | 0.0541 | 0.0195 | 0.0361 | 0.0014 | 0.0026 | 0.0004 |  | 0.001 | 0.0035 | 0.003 | 0.0021 | 0.0087 |  |  | 0.0031 |  | 0.0002 | 0.0013 | 0.422 | RHI DELTEK D99 |  | RHI JUSTAL DS1015 |  | Затягивание металлопровода пром.ковша на 0,3м/мин.
74 | 12004688 | 03.07.2020 | 162,816 | Арм500 | ГОСТ 34028-2016 | 13 | 180x180 | Открытая |  | 163,575 | 1,8 | 0,4 | 163.175 |  |  | 4 | 1554 | 7 | 923 | 926 | 2162 | 2240 | 2197 | 2206 | 200 | 13 | 2 | 2155 | 9 | 310 | 350 | 110 | [7 empty] | B 789/BC | 0,01 | 18:11:00 | 1527 | 18:11:00 | 1527 | 18:31:12 | 0.2075 | 0.1758 | 1.3306 | 0.0069 | 0.0171 | 0.0536 | 0.0195 | 0.0404 | 0.0015 | 0.0031 | 0.0006 |  | 0.0009 | 0.004 | 0.0027 | 0.0011 | 0.009 |  |  | 0.0035 |  | 0.0001 | 0.0041 | 0.445 | RHI DELTEK D99 |  | RHI JUSTAL DS1015
75 | 12004689 | 03.07.2020 | 165,888 | Арм500 | ГОСТ 34028-2016 | 14 | 180x180 | Открытая |  | 166,653 | 1,8 | 0,4 | 166.253 |  |  | 7 | 1555 | 7 | 951 | 954 | 2190 | 2268 | 2225 | 2234 | 200 | 13 | 2 | 2155 | 9 | 310 | 350 | 110 | [7 empty] | B 789/BC | 0,01 | 18:55:00 | 1530 | 18:55:00 | 1530 | 19:08:11 | 0.2139 | 0.1879 | 1.3106 | 0.0062 | 0.0196 | 0.0532 | 0.0263 | 0.0454 | 0.0016 | 0.0035 | 0.0004 |  | 0.001 | 0.0036 | 0.0026 | 0.0008 | 0.0093 |  |  | 0.0032 |  | 0.0001 | 0.0025 | 0.449 | RHI DELTEK D99 |  | RHI JUSTAL DS1015
76 | 12004690 | 03.07.2020 | 168,96 | Арм500 | ГОСТ 34028-2016 | 15 | 180x180 | Открытая |  | 169,731 | 1,8 | 0,4 | 169.331 |  |  | 11 | 1556 | 7 | 979 | 982 | 2221 | 2295 | 2252 | 2261 | 200 | 7 | 2 | 2155 | 9 | 330 | 360 | 120 | [9 empty] | 19:39:00 | 1532 | 19:39:00 | 1532 | 19:55:10 | 0.2087 | 0.1832 | 1.3157 | 0.0048 | 0.0227 | 0.0563 | 0.021 | 0.0415 | 0.0016 | 0.0034 | 0.0005 |  | 0.001 | 0.0039 | 0.0033 | 0.0006 | 0.0091 |  |  | 0.0034 |  | 0.0001 | 0.0035 | 0.445 | RHI DELTEK D99 |  | RHI JUSTAL DS1015
77 | 12004691 | 03.07.2020 | 172,032 | Арм500 | ГОСТ 34028-2016 | 16 | 180x180 | Открытая |  | 172,81 | 1,8 | 0,4 | 172.41 |  |  | 2 | 1555 | 7 | 1009 | 1009 | 2248 | 2326 | 2280 | 2289 | 200 | 7 | 2 | 2155 | 9 | 330 | 360 | 120 | [9 empty] | 20:22:00 | 1535 | 20:22:00 | 1534 | 20:36:04 | 0.1973 | 0.1897 | 1.3017 | 0.0046 | 0.0115 | 0.0467 | 0.0169 | 0.0406 | 0.0014 | 0.0022 | 0.0003 |  | 0.0008 | 0.0033 | 0.003 | 0.0007 | 0.0094 |  |  | 0.0032 |  | 0.0001 | 0.0022 | 0.429 | RHI DELTEK D99 |  | RHI JUSTAL DS1015
78 | 12004692 | 03.07.2020 | 162,816 | Арм500 | ГОСТ 34028-2016 | 17 | 180x180 | Открытая |  | 163,575 | 1,8 | 0,4 | 163.175 |  |  | 9 | 1556 | 7 | 1034 | 1037 | 2276 | 2354 | 2307 | 2316 | 200 | 7 | 2 | 2155 | 9 | 330 | 360 | 120 | [9 empty] | 21:07:00 | 1533 | 21:07:00 | 1529 | 21:23:01 | 0.2032 | 0.1959 | 1.3124 | 0.0051 | 0.0116 | 0.0453 | 0.0201 | 0.0431 | 0.0016 | 0.0037 | 0.0004 |  | 0.001 | 0.0031 | 0.0085 | 0.0007 | 0.0086 |  |  | 0.0031 |  | 0.0001 | 0.0028 | 0.437 | RHI DELTEK D99 |  | RHI JUSTAL DS1015
79 | 12004693 | 03.07.2020 | 162,816 | Арм500 | ГОСТ 34028-2016 | 18 | 180x180 | Открытая |  | 163,575 | 1,8 | 0,4 | 163.175 |  |  | 4 | 1557 | 7 | 1061 | 1064 | 2303 | 2381 | 2335 | 2341 | 200 | 7 | 2 | 2155 | 9 | 330 | 360 | 120 | [9 empty] | 21:49:00 | 1534 | 21:49:00 | 1531 | 22:04:49 | 0.2005 | 0.2004 | 1.3185 | 0.0121 | 0.0143 | 0.0515 | 0.0204 | 0.0359 | 0.0019 | 0.0029 | 0.0004 |  | 0.0011 | 0.0035 | 0.0027 | 0.0008 | 0.0072 |  |  | 0.0033 |  | 0.0001 | 0.0017 | 0.436 | RHI DELTEK D99 |  | RHI JUSTAL DS1015
80 | 12004694 | 03.07.2020 | 175,104 | Арм500 | ГОСТ 34028-2016 | 19 | 180x180 | Открытая |  | 175,889 | 1,8 | 0,4 | 175.489 |  |  | 7 | 1555 | 7 | 1092 | 1092 | 2334 | 2409 | 2363 | 2372 | 200 | 7 | 2 | 2155 | 9 | 330 | 360 | 120 | [9 empty] | 22:32:00 | 1534 | 22:32:00 | 1533 | 22:47:26 | 0.2001 | 0.2081 | 1.2982 | 0.0078 | 0.015 | 0.0476 | 0.0192 | 0.0408 | 0.0014 | 0.0026 | 0.0004 |  | 0.0012 | 0.0037 | 0.0035 | 0.0009 | 0.0073 |  |  | 0.0033 |  | 0.0001 | 0.0008 | 0.431 | RHI DELTEK D99 |  | RHI JUSTAL DS1015
81 | 12004695 | 03.07.2020 | 162,816 | Арм500 | ГОСТ 34028-2016 | 20 | 180x180 | Открытая |  | 163,575 | 1,8 | 0,4 | 163.175 |  |  | 11 | 1556 | 7 | 1120 | 1120 | 2362 | 2440 | 2387 | 2396 | 200 | 7 | 2 | 2155 | 9 | 330 | 360 | 120 | [9 empty] | 23:17:00 | 1538 | 23:17:00 | 1540 | 23:30:37 | 0.1934 | 0.2156 | 1.3451 | 0.0109 | 0.0153 | 0.0442 | 0.0181 | 0.0361 | 0.0015 | 0.0027 | 0.0004 |  | 0.0012 | 0.0039 | 0.0029 | 0.0012 | 0.0074 |  |  | 0.0037 |  | 0.0001 | 0.0011 | 0.431 | RHI DELTEK D99 |  | RHI JUSTAL DS1015
82 | 12004696 | 03.07.2020 | 165,888 | Арм500 | ГОСТ 34028-2016 | 21 | 180x180 | Открытая |  | 166,653 | 1,8 | 0,4 | 166.253 |  |  | 10 | 1563 | 7 | 1147 | 1147 | 2389 | 2467 | 2415 | 2424 | 200 | 7 | 2 | 2155 | 9 | 330 | 360 | 120 | [9 empty] | 0:01:00 | 1536 | 0:01:00 | 1535 | 0:14:08 | 0.2018 | 0.196 | 1.3481 | 0.0104 | 0.013 | 0.0492 | 0.0335 | 0.0437 | 0.0016 | 0.0058 | 0.0004 |  | 0.001 | 0.0036 | 0.003 | 0.0014 | 0.0084 |  |  | 0.0035 |  | 0.0003 | 0.0024 | 0.443 | RHI DELTEK D99 |  | RHI JUSTAL DS1015
83 | 12004697 | 04.07.2020 | 165,888 | Арм500 | ГОСТ 34028-2016 | 22 | 180x180 | Открытая |  | 166,653 | 1,8 | 0,4 | 166.253 |  |  | 9 | 1556 | 7 | 1175 | 1175 | 2417 | 2495 | 2442 | 2451 | 200 | 7 | 2 | 2155 | 9 | 330 | 360 | 120 | [9 empty] | 0:44:00 | 1538 | 0:44:00 | 1539 | 1:01:49 | 0.2069 | 0.2254 | 1.3434 | 0.0051 | 0.0115 | 0.0456 | 0.0239 | 0.0407 | 0.0015 | 0.0028 | 0.0004 |  | 0.0012 | 0.0034 | 0.0038 | 0.0011 | 0.0086 |  |  | 0.0033 |  | 0.0002 | 0.0012 | 0.445 | RHI DELTEK D99 |  | RHI JUSTAL DS1015
84 | 12004698 | 04.07.2020 | 173,888 | Арм500 | ГОСТ 34028-2016 | 23 | 180x180 | Открытая |  | 174,67 | 1,8 | 0,4 | 174.27 |  |  | 4 | 1553 | 7 | 1203 | 1206 | 2448 | 2526 | 2470 | 2479 | 200 | 7 | 2 | 2155 | 9 | 330 | 360 | 120 | [9 empty] | 1:27:00 | 1534 | 1:27:00 | 1532 | 1:46:37 | 0.1903 | 0.1859 | 1.2925 | 0.0103 | 0.0152 | 0.0513 | 0.0229 | 0.0426 | 0.0016 | 0.0035 | 0.0005 |  | 0.001 | 0.0037 | 0.0025 | 0.0008 | 0.0084 |  |  | 0.0033 |  | 0.0001 | 0.0019 | 0.422 | RHI DELTEK D99 |  | RHI JUSTAL DS1015 |  | Сбой работы МГР №4.
85 | 12004699 | 04.07.2020 | 162,816 | Арм500 | ГОСТ 34028-2016 | 24 | 180x180 | Открытая |  | 163,575 | 1,8 | 0,4 | 163.175 |  |  | 7 | 1552 | 7 | 1230 | 1233 | 2475 | 2553 | 2498 | 2504 | 200 | 7 | 2 | 2155 | 9 | 330 | 360 | 120 | [9 empty] | 2:11:00 | 1533 | 2:11:00 | 1532 | 2:26:32 | 0.2027 | 0.2035 | 1.2853 | 0.0058 | 0.0155 | 0.0515 | 0.0307 | 0.0416 | 0.0016 | 0.0076 | 0.0004 |  | 0.001 | 0.0037 | 0.0028 | 0.0009 | 0.0085 |  |  | 0.0033 |  | 0.0001 | 0.0014 | 0.434 | RHI DELTEK D99 |  | RHI JUSTAL DS1015
86 | 12004700 | 04.07.2020 | 168,96 | Арм500 | ГОСТ 34028-2016 | 25 | 180x180 | Открытая |  | 169,731 | 1,8 | 0,4 | 169.331 |  |  | 11 | 1552 | 7 | 1261 | 1261 | 2503 | 2581 | 2525 | 2531 | 200 | 7 | 2 | 2155 | 9 | 330 | 360 | 120 | [9 empty] | 2:55:00 | 1533 | 2:55:00 | 1532 | 3:13:26 | 0.2001 | 0.1932 | 1.3134 | 0.0089 | 0.0207 | 0.0635 | 0.0341 | 0.0338 | 0.0015 | 0.0059 | 0.0004 |  | 0.0011 | 0.0035 | 0.0028 | 0.0008 | 0.0077 |  |  | 0.0033 |  | 0.0002 | 0.0011 | 0.438 | RHI DELTEK D99 |  | RHI JUSTAL DS1015
87 | 12004701 | 04.07.2020 | 168,96 | Арм500 | ГОСТ 34028-2016 | 26 | 180x180 | Открытая |  | 169,731 | 1,8 | 0,4 | 169.331 |  |  | 10 | 1557 | 7 | 1288 | 1288 | 2534 | 2608 | 2553 | 2559 | 200 | 7 | 2 | 2155 | 9 | 330 | 360 | 120 | [9 empty] | 3:38:00 | 1538 | 3:38:00 | 1535 | 3:55:39 | 0.2067 | 0.1909 | 1.2999 | 0.0128 | 0.0189 | 0.08 | 0.054 | 0.0381 | 0.0019 | 0.0104 | 0.0004 |  | 0.001 | 0.0035 | 0.0024 | 0.0008 | 0.0074 |  |  | 0.0034 |  | 0.0001 | 0.0022 | 0.448 | RHI DELTEK D99 |  | RHI JUSTAL DS1015
88 | 12004702 | 04.07.2020 | 168,96 | Арм500 | ГОСТ 34028-2016 | 27 | 180x180 | Открытая |  | 169,731 | 1,8 | 0,4 | 169.331 |  |  | 9 | 1550 | 7 | 1316 | 1316 | 2561 | 2639 | 2580 | 2586 | 200 | 7 | 2 | 2155 | 9 | 330 | 360 | 120 | [9 empty] | 4:21:00 | 1534 | 4:21:00 | 1533 | 6:25:01 | 0.2094 | 0.2055 | 1.2907 | 0.0088 | 0.0173 | 0.0635 | 0.0391 | 0.0388 | 0.0016 | 0.005 | 0.0004 |  | 0.0011 | 0.0033 | 0.0025 | 0.0007 | 0.008 |  |  | 0.001 |  | 0.001 | 0.001 | 0.444 | RHI DELTEK D99 |  | RHI JUSTAL DS1015
89 | 12004703 | 04.07.2020 | 165,888 | Арм500 | ГОСТ 34028-2016 | 28 | 180x180 | Открытая |  | 166,653 | 1,8 | 0,4 | 166.253 |  |  | 1 | 1563 | 7 | 1344 | 1344 | 2589 | 2667 | 2608 | 2614 | 200 | 7 | 2 | 2155 | 9 | 330 | 360 | 120 | [9 empty] | 5:04:00 | 1532 | 5:04:00 | 1535 | 5:20:33 | 0.1922 | 0.1978 | 1.319 | 0.0072 | 0.0142 | 0.0439 | 0.0176 | 0.0344 | 0.0017 | 0.0027 | 0.0004 |  | 0.001 | 0.0034 | 0.0027 | 0.001 | 0.0076 |  |  | 0.0034 |  | 0.0001 | 0.0013 | 0.425 | RHI DELTEK D99 |  | RHI JUSTAL DS1015
90 | 12004704 | 04.07.2020 | 168,96 | Арм500 | ГОСТ 34028-2016 | 29 | 180x180 | Открытая |  | 169,731 | 1,8 | 0,4 | 169.331 |  |  | 7 | 1554 | 7 | 1371 | 1371 | 2616 | 2694 | 2636 | 2645 | 200 | 7 | 2 | 2155 | 9 | 330 | 360 | 120 | [9 empty] | 5:47:00 | 1532 | 5:47:00 | 1533 | 6:03:33 | 0.1905 | 0.2028 | 1.3108 | 0.0066 | 0.018 | 0.0518 | 0.02 | 0.0443 | 0.0015 | 0.0025 | 0.0004 |  | 0.0012 | 0.0035 | 0.0026 | 0.0006 | 0.0068 |  |  | 0.0034 |  | 0.0001 | 0.0017 | 0.425 | RHI DELTEK D99 |  | RHI JUSTAL DS1015
91 | 12004705 | 04.07.2020 | 162,816 | Арм500 | ГОСТ 34028-2016 | 30 | 180x180 | Открытая |  | 163,575 | 1,8 | 0,4 | 163.175 |  |  | 11 | 1553 | 7 | 1399 | 1399 | 2644 | 2722 | 2663 | 2669 | 200 | 7 | 2 | 2155 | 9 | 330 | 360 | 120 | [9 empty] | 6:31:00 | 1532 | 6:31:00 | 1531 | 6:45:43 | 0.2044 | 0.1988 | 1.3306 | 0.0092 | 0.0214 | 0.0557 | 0.0261 | 0.0362 | 0.0017 | 0.0061 | 0.0004 |  | 0.0011 | 0.0037 | 0.0023 | 0.0003 | 0.0075 |  |  | 0.0034 |  | 0.0001 | 0.0021 | 0.443 | RHI DELTEK D99 |  | RHI JUSTAL DS1015
92 | 12004706 | 04.07.2020 | 165,888 | Арм500 | ГОСТ 34028-2016 | 31 | 180x180 | Открытая |  | 166,653 | 1,8 | 0,4 | 166.253 |  |  | 10 | 1552 | 7 | 1426 | 1426 | 2672 | 2749 | 2691 | 2697 | 200 | 7 | 2 | 2155 | 9 | 320 | 350 | 110 | [7 empty] | B 789/BC | 0,01 | 7:14:00 | 1530 | 7:14:00 | 1525 | 7:25:44 | 0.1901 | 0.1752 | 1.3582 | 0.0138 | 0.0223 | 0.0547 | 0.0253 | 0.0406 | 0.0014 | 0.0053 | 0.0005 |  | 0.0008 | 0.0038 | 0.002 | 0.0002 | 0.0072 |  |  | 0.0036 |  | 0.0001 | 0.001 | 0.434 | RHI DELTEK D99 |  | RHI JUSTAL DS1015
93 | 12004707 | 04.07.2020 | 165,888 | Арм500 | ГОСТ 34028-2016 | 32 | 180x180 | Открытая |  | 166,653 | 1,8 | 0,4 | 166.253 |  |  | 9 | 1554 | 7 | 1454 | 1454 | 2699 | 2777 | 2718 | 2725 | 200 | 7 | 2 | 2155 | 9 | 320 | 350 | 110 | [7 empty] | B 789/BC | 0,01 | 7:57:00 | 1531 | 7:57:00 | 1532 | 8:02:10 | 0.1879 | 0.1981 | 1.3321 | 0.009 | 0.0171 | 0.0514 | 0.0252 | 0.0329 | 0.0014 | 0.004 | 0.0006 |  | 0.0011 | 0.0041 | 0.0027 | 0.0006 | 0.0081 |  |  | 0.0038 |  | 0.0001 | 0.0016 | 0.426 | RHI DELTEK D99 |  | RHI JUSTAL DS1015
94 | 12004708 | 04.07.2020 | 165,888 | Арм500 | ГОСТ 34028-2016 | 33 | 180x180 | Открытая |  | 166,653 | 1,8 | 0,4 | 166.253 |  |  | 1 | 1558 | 7 | 1482 | 1482 | 2727 | 2805 | 2746 | 2752 | 200 | 7 | 2 | 2155 | 9 | 320 | 350 | 110 | [7 empty] | B 789/BC | 0,01 | 8:39:00 | 1530 | 8:39:00 | 1531 | 8:45:20 | 0.2027 | 0.1992 | 1.332 | 0.0102 | 0.0224 | 0.0441 | 0.0209 | 0.0407 | 0.0018 | 0.0036 | 0.0007 |  | 0.0011 | 0.004 | 0.0025 | 0.0006 | 0.0072 |  |  | 0.0033 |  | 0.0001 | 0.0015 | 0.439 | RHI DELTEK D99 |  | RHI JUSTAL DS1015
95 | 12004709 | 04.07.2020 | 165,888 | Арм500 | ГОСТ 34028-2016 | 34 | 180x180 | Открытая |  | 166,653 | 1,8 | 0,4 | 166.253 |  |  | 7 | 1553 | 7 | 1509 | 1509 | 2754 | 2832 | 2774 | 2780 | 200 | 7 | 2 | 2155 | 9 | 320 | 350 | 110 | [7 empty] | B 789/BC | 0,01 | 9:21:00 | 1531 | 9:21:00 | 1531 | 9:28:27 | 0.1999 | 0.1936 | 1.2893 | 0.007 | 0.0217 | 0.0413 | 0.0207 | 0.0369 | 0.0015 | 0.003 | 0.0006 |  | 0.0011 | 0.0039 | 0.0026 | 0.0006 | 0.0079 |  |  | 0.0032 |  | 0.0001 | 0.0018 | 0.428 | RHI DELTEK D99 |  | RHI JUSTAL DS1015
96 | 12004710 | 04.07.2020 | 153,6 | Арм500 | ГОСТ 34028-2016 | 35 | 180x180 | Открытая |  | 154,338 | 1,8 | 0,4 | 153.938 |  |  | 11 | 1553 | 7 | 1534 | 1534 | 2779 | 2857 | 2801 | 2807 | 200 | 7 | 2 | 2155 | 9 | 320 | 350 | 110 | [7 empty] | B 789/BC | 0,01 | 10:03:00 | 1532 | 10:03:00 | 1531 | 10:10:38 | 0.181 | 0.1861 | 1.2904 | 0.0101 | 0.0154 | 0.0377 | 0.0207 | 0.0376 | 0.0014 | 0.0035 | 0.0006 |  | 0.001 | 0.0039 | 0.0026 | 0.0007 | 0.0101 |  |  | 0.0033 |  | 0.0001 | 0.0017 | 0.409 | RHI DELTEK D99 |  | RHI JUSTAL DS1015
97 | 12004711 | 04.07.2020 | 165,888 | Арм500 | ГОСТ 34028-2016 | 36 | 180x180 | Открытая |  | 166,653 | 1,8 | 0,4 | 166.253 |  |  | 10 | 1553 | 7 | 1561 | 1561 | 2810 | 2884 | 2826 | 2835 | 200 | 7 | 2 | 2155 | 9 | 320 | 350 | 110 | [7 empty] | B 789/BC | 0,01 | 10:47:00 | 1532 | 10:47:00 | 1533 | 10:52:50 | 0.1963 | 0.1844 | 1.3258 | 0.013 | 0.0182 | 0.0389 | 0.0218 | 0.0367 | 0.0016 | 0.0029 | 0.0007 |  | 0.001 | 0.0042 | 0.0024 | 0.0006 | 0.009 |  |  | 0.0034 |  | 0.0001 | 0.0023 | 0.43 | RHI DELTEK D99 |  | RHI JUSTAL DS1015
98 | 12004712 | 04.07.2020 | 159,744 | Арм500 | ГОСТ 34028-2016 | 37 | 180x180 | Открытая |  | 160,496 | 1,8 | 0,4 | 160.096 |  |  | 4 | 1561 | 7 | 1589 | 1589 | 2834 | 2912 | 2853 | 2860 | 200 | 7 | 2 | 2155 | 9 | 320 | 350 | 110 | [7 empty] | B 789/BC | 0,01 | 11:27:00 | 1532 | 11:27:00 | 1533 | 11:31:24 | 0.1972 | 0.1898 | 1.3059 | 0.0101 | 0.023 | 0.0426 | 0.0207 | 0.0412 | 0.0015 | 0.0025 | 0.0005 |  | 0.001 | 0.0038 | 0.0028 | 0.0011 | 0.0081 |  |  | 0.0033 |  | 0.0001 | 0.0017 | 0.429 | RHI DELTEK D99 |  | RHI JUSTAL DS1015
99 | 12004713 | 04.07.2020 | 175,104 | Арм500 | ГОСТ 34028-2016 | 38 | 180x180 | Открытая |  | 175,889 | 1,8 | 0,4 | 175.489 |  |  | 1 | 1565 | 7 | 1620 | 1617 | 2865 | 2940 | 2881 | 2890 | 200 | 7 | 2 | 2155 | 9 | 320 | 350 | 110 | [7 empty] | B 789/BC | 0,01 | 12:09:00 | 1536 | 12:09:00 | 1540 | 12:15:27 | 0.1966 | 0.1584 | 0.6021 | 0.008 | 0.0155 | 0.0373 | 0.0188 | 0.0348 | 0.0015 | 0.0025 | 0.0004 |  | 0.0009 | 0.0018 | 0.0028 | 0.0013 | 0.0065 |  |  | 0.0024 |  | 0.0001 | 0.0016 | 0.309 | RHI DELTEK D99 |  | RHI JUSTAL DS1015
100 | 12004714 | 04.07.2020 | 175,104 | Арм500 | ГОСТ 34028-2016 | 39 | 180x180 | Открытая |  | 175,889 | 1,8 | 0,4 | 175.489 |  |  | 7 | 1568 | 7 | 1647 | 1647 | 2893 | 2970 | 2912 | 2918 | 200 | 7 | 2 | 2155 | 9 | 320 | 350 | 110 | [7 empty] | B 789/BC | 0,01 | 12:53:00 | 1543 | 12:53:00 | 1542 | 12:58:31 | 0.2025 | 0.1471 | 0.4957 | 0.0066 | 0.0184 | 0.0424 | 0.0178 | 0.0335 | 0.0013 | 0.0025 | 0.0003 |  | 0.0008 | 0.0014 | 0.0023 | 0.0006 | 0.0068 |  |  | 0.0022 |  | 0.0001 | 0.0009 | 0.298 | RHI DELTEK D99 |  | RHI JUSTAL DS1015
101 | 12004715 | 04.07.2020 | 156,672 | Арм500 | ГОСТ 34028-2016 | 40 | 180x180 | Открытая |  | 157,417 | 1,8 | 0,4 | 157.017 |  |  | 11 | 1567 | 7 | 1675 | 1672 | 2920 | 2998 | 2936 | 2942 | 200 | 7 | 2 | 2155 | 9 | 320 | 350 | 110 | [7 empty] | B 789/BC | 0,01 | 13:37:00 | 1546 | 13:37:00 | 1542 | 13:49:37 | 0.1877 | 0.1476 | 0.5036 | 0.0061 | 0.018 | 0.0424 | 0.0194 | 0.0449 | 0.0014 | 0.0027 | 0.0004 |  | 0.0007 | 0.0017 | 0.0024 | 0.0008 | 0.0082 |  |  | 0.0021 |  | 0.0001 | 0.0018 | 0.285 | RHI DELTEK D99 |  | RHI JUSTAL DS1015
102 | 12004716 | 04.07.2020 | 165,888 | Арм500 | ГОСТ 34028-2016 | 41 | 180x180 | Открытая |  | 166,653 | 1,8 | 0,4 | 166.253 |  |  | 10 | 1564 | 7 | 1703 | 1699 | 2948 | 3026 | 2964 | 2970 | 200 | 7 | 2 | 2155 | 9 | 320 | 350 | 110 | [7 empty] | B 789/BC | 0,01 | 14:19:00 | 1542 | 14:19:00 | 1541 | 14:25:20 | 0.1884 | 0.1457 | 0.5018 | 0.0132 | 0.014 | 0.0389 | 0.022 | 0.0445 | 0.0014 | 0.0026 | 0.0004 |  | 0.0007 | 0.0015 | 0.0026 | 0.001 | 0.0078 |  |  | 0.0022 |  | 0.0001 | 0.0016 | 0.285 | RHI DELTEK D99 |  | RHI JUSTAL DS1015
103 | 12004717 | 04.07.2020 | 165,888 | Арм500 | ГОСТ 34028-2016 | 42 | 180x180 | Открытая |  | 166,653 | 1,8 | 0,4 | 166.253 |  |  | 4 | 1565 | 7 | 1733 | 1727 | 2975 | 3050 | 2991 | 2998 | 200 | 7 | 2 | 2155 | 9 | 320 | 350 | 110 | [7 empty] | B 789/BC | 0,01 | 15:00:00 | 1543 | 15:00:00 | 1539 | 15:05:13 | 0.1936 | 0.1472 | 0.505 | 0.0062 | 0.0158 | 0.0435 | 0.0206 | 0.0371 | 0.0013 | 0.0043 | 0.0004 |  | 0.0008 | 0.0017 | 0.0025 | 0.0009 | 0.0086 |  |  | 0.0022 |  | 0.0001 | 0.0025 | 0.292 | RHI DELTEK D99 |  | RHI JUSTAL DS1015
104 | 12004718 | 04.07.2020 | 168,96 | Арм500 | ГОСТ 34028-2016 | 43 | 180x180 | Открытая |  | 169,731 | 1,8 | 0,4 | 169.331 |  |  | 1 | 1564 | 7 | 1761 | 1755 | 3003 | 3081 | 3019 | 3025 | 200 | 7 | 2 | 2155 | 9 | 320 | 350 | 110 | [7 empty] | B 789/BC | 0,01 | 15:42:00 | 1544 | 15:42:00 | 1542 | 15:47:43 | 0.1918 | 0.1495 | 0.5059 | 0.0051 | 0.0188 | 0.0452 | 0.0184 | 0.0367 | 0.0017 | 0.0039 | 0.0004 |  | 0.0007 | 0.0018 | 0.0026 | 0.0013 | 0.0073 |  |  | 0.0022 |  | 0.0002 | 0.0006 | 0.29 | RHI DELTEK D99 |  | RHI JUSTAL DS1015
105 | 12004719 | 04.07.2020 | 172,032 | Арм500 | ГОСТ 34028-2016 | 44 | 180x180 | Открытая |  | 172,81 | 1,8 | 0,4 | 172.41 |  |  | 7 | 1563 | 7 | 1792 | 1782 | 3034 | 3105 | 3050 | 3053 | 200 | 7 | 2 | 2155 | 9 | 320 | 350 | 110 | [7 empty] | B 789/BC | 0,01 | 16:25:00 | 1546 | 16:25:00 | 1542 | 16:30:46 | 0.1959 | 0.1439 | 0.5043 | 0.0056 | 0.0191 | 0.0522 | 0.02 | 0.0359 | 0.0018 | 0.0058 | 0.0004 |  | 0.0007 | 0.0018 | 0.0025 | 0.0011 | 0.0077 |  |  | 0.0022 |  | 0.0001 | 0.0016 | 0.296 | RHI DELTEK D99 |  | RHI JUSTAL DS1015
106 | 12004720 | 04.07.2020 | 165,888 | Арм500 | ГОСТ 34028-2016 | 45 | 180x180 | Открытая |  | 166,653 | 1,8 | 0,4 | 166.253 |  |  | 11 | 1560 | 7 | 1819 | 1810 | 3061 | 3133 | 3077 | 3080 | 200 | 7 | 2 | 2155 | 9 | 320 | 350 | 110 | [7 empty] | B 789/BC | 0,01 | 17:08:00 | 1540 | 17:08:00 | 1540 | 17:22:00 | 0.1911 | 0.1521 | 0.5034 | 0.0077 | 0.0255 | 0.0484 | 0.0205 | 0.0382 | 0.015 | 0.0054 |  |  |  | 0.0017 | 0.0036 | 0.0011 | 0.0066 | [6 empty] | 0.29 | RHI DELTEK D99 |  | RHI JUSTAL DS1015
107 | 12004721 | 04.07.2020 | 168,96 | Арм500 | ГОСТ 34028-2016 | 46 | 180x180 | Открытая |  | 169,731 | 1,8 | 0,4 | 169.331 |  |  | 10 | 1560 | 7 | 1850 | 1837 | 3089 | 3161 | 3105 | 3108 | 200 | 7 | 2 | 2155 | 9 | 320 | 350 | 110 | [7 empty] | B 789/BC | 0,001 | 17:51:00 | 1540 | 17:51:00 | 1540 | 17:57:00 | 0.1917 | 0.1501 | 0.5074 | 0.0079 | 0.0175 | 0.0465 | 0.02 | 0.035 | 0.0018 | 0.0041 | 0.004 |  | 0.007 | 0.002 | 0.0028 | 0.009 | 0.0072 | [6 empty] | 0.29 | RHI DELTEK D99 |  | RHI JUSTAL DS1015
108 | 12004722 | 04.07.2020 | 162,816 | Арм500 | ГОСТ 34028-2016 | 47 | 180x180 | Открытая |  | 163,575 | 1,8 | 0,4 | 163.175 |  |  | 4 | 1561 | 7 | 1877 | 1862 | 3116 | 3188 | 3133 | 3136 | 200 | 7 | 2 | 2155 | 9 | 320 | 350 | 110 | [7 empty] | B 789/BC | 0,01 | 18:32:00 | 1538 | 18:32:00 | 1535 | 18:37:00 | 0.198 | 0.1579 | 0.5049 | 0.0046 | 0.0174 | 0.0431 | 0.0222 | 0.0408 | 0.0019 | 0.0032 |  |  |  | 0.0016 | 0.0035 | 0.001 | 0.0081 | [6 empty] | 0.296 | RHI DELTEK D99 |  | RHI JUSTAL DS1015
109 | 12004723 | 04.07.2020 | 172,032 | Арм500 | ГОСТ 34028-2016 | 48 | 180x180 | Открытая |  | 172,81 | 1,8 | 0,4 | 172.41 |  |  | 1 | 1563 | 7 | 1908 | 1893 | 3166 | 3216 | 3160 | 3163 | 200 | 13 | 2 | 2155 | 9 | 320 | 350 | 110 | [7 empty] | B 789/BC | 0,01 | 19:15:00 | 1544 | 19:15:00 | 1545 | 19:19:52 | 0.1935 | 0.1473 | 0.5003 | 0.0065 | 0.0165 | 0.0393 | 0.0196 | 0.0377 | 0.0014 | 0.0025 | 0.0004 |  | 0.0007 | 0.0015 | 0.003 | 0.0011 | 0.008 |  |  | 0.0021 |  | 0.0002 | 0.0011 | 0.289 | RHI DELTEK D99 |  | RHI JUSTAL DS1015
110 | 12004724 | 04.07.2020 | 162,816 | Арм500 | ГОСТ 34028-2016 | 49 | 180x180 | Открытая |  | 163,575 | 1,8 | 0,4 | 163.175 |  |  | 9 | 1571 | 7 | 1936 | 1920 | 3172 | 3243 | 3185 | 3191 | 200 | 13 | 2 | 2155 | 9 | 320 | 350 | 110 | [7 empty] | B 789/BC | 0,02 | 19:55:00 | 1544 | 19:55:00 | 1545 | 20:20:37 | 0.1895 | 0.151 | 0.5028 | 0.005 | 0.0157 | 0.0391 | 0.0197 | 0.0396 | 0.0013 | 0.0024 | 0.0004 |  | 0.0007 | 0.0016 | 0.0025 | 0.0011 | 0.0059 |  |  | 0.0021 |  | 0.0001 | 0.0028 | 0.286 | RHI DELTEK D99 |  | RHI JUSTAL DS1015
111 | 12004725 | 04.07.2020 | 175,104 | Арм500 | ГОСТ 34028-2016 | 50 | 180x180 | Открытая |  | 175,889 | 1,8 | 0,4 | 175.489 |  |  | 7 | 1560 | 7 | 1966 | 1948 | 3202 | 3271 | 3215 | 3218 | 200 | 13 | 2 | 2155 | 9 | 320 | 350 | 110 | [7 empty] | B 789/BC | 0,02 | 20:40:00 | 1544 | 20:40:00 | 1540 | 20:58:58 | 0.1988 | 0.148 | 0.5118 | 0.0061 | 0.0213 | 0.0384 | 0.0169 | 0.0409 | 0.0014 | 0.0026 | 0.0004 |  | 0.0007 | 0.0019 | 0.0026 | 0.0007 | 0.0064 |  |  | 0.0022 |  | 0.0001 | 0.0021 | 0.297 | RHI DELTEK D99 |  | RHI JUSTAL DS1015
112 | 12004726 | 04.07.2020 | 175,104 | Арм500 | ГОСТ 34028-2016 | 51 | 180x180 | Открытая |  | 175,889 | 1,8 | 0,4 | 175.489 |  |  | 10 | 1560 | 7 | 1997 | 1976 | 3230 | 3302 | 3243 | 3249 | 200 | 13 | 2 | 2155 | 9 | 320 | 350 | 110 | [7 empty] | B 789/BC | 0,02 | 21:25:00 | 1537 | 21:25:00 | 1535 | 21:41:26 | 0.1848 | 0.1458 | 0.5154 | 0.0031 | 0.0194 | 0.042 | 0.0189 | 0.0387 | 0.0011 | 0.0028 | 0.0003 | 0.0005 | 0.0007 | 0.0018 | 0.0024 | 0.0009 | 0.0067 |  |  | 0.0024 |  | 0.0001 | 0.002 | 0.284 | RHI DELTEK D99 |  | RHI JUSTAL DS1015
113 | 12004727 | 04.07.2020 | 172,032 | Арм500 | ГОСТ 34028-2016 | 52 | 180x180 | Открытая |  | 172,81 | 1,8 | 0,4 | 172.41 |  |  | 4 | 1562 | 7 | 2028 | 2003 | 3261 | 3329 | 3271 | 3277 | 200 | 13 | 2 | 2155 | 9 | 320 | 350 | 110 | [7 empty] | B 789/BC | 0,02 | 22:10:00 | 1542 | 22:10:00 | 1540 | 22:24:53 | 0.1928 | 0.1487 | 0.5154 | 0.0034 | 0.0126 | 0.0368 | 0.0215 | 0.0351 | 0.0015 | 0.0037 | 0.0003 |  | 0.0008 | 0.0016 | 0.0027 | 0.0008 | 0.0061 |  |  | 0.0022 |  | 0.0001 | 0.0022 | 0.291 | RHI DELTEK D99 |  | RHI JUSTAL DS1015
114 | 12004728 | 04.07.2020 | 162,816 | Арм500 | ГОСТ 34028-2016 | 53 | 180x180 | Открытая |  | 163,575 | 1,8 | 0,4 | 163.175 |  |  | 11 | 1562 | 7 | 2055 | 2031 | 3288 | 3354 | 3298 | 3304 | 200 | 13 | 2 | 2155 | 9 | 320 | 350 | 110 | [7 empty] | B 789/BC | 0,02 | 22:50:00 | 1541 | 22:50:00 | 1540 | 23:12:36 | 0.1981 | 0.1494 | 0.5189 | 0.0029 | 0.0123 | 0.0421 | 0.0266 | 0.039 | 0.0013 | 0.003 | 0.0003 |  | 0.0007 | 0.0017 | 0.0026 | 0.0007 | 0.0059 |  |  | 0.0023 |  | 0.0001 | 0.0032 | 0.298 | RHI DELTEK D99 |  | RHI JUSTAL DS1015
115 | 12004729 | 04.07.2020 | 162,816 | Арм500 | ГОСТ 34028-2016 | 54 | 180x180 | Открытая |  | 163,575 | 1,8 | 0,4 | 163.175 |  |  | 9 | 1566 | 7 | 2086 | 2055 | 3316 | 3382 | 3323 | 3332 | 200 | 13 | 2 | 2155 | 9 | 320 | 350 | 110 | [7 empty] | B 789/BC | 0,01 | 23:35:00 | 1544 | 23:35:00 | 1543 | 23:50:39 | 0.1884 | 0.1624 | 0.5189 | 0.0019 | 0.0123 | 0.0388 | 0.021 | 0.0362 | 0.0017 | 0.0031 | 0.0003 |  | 0.0008 | 0.0017 | 0.0029 | 0.0008 | 0.0081 |  |  | 0.0023 |  | 0.0001 | 0.0022 | 0.287 | RHI DELTEK D99 |  | RHI JUSTAL DS1015
116 | 12004730 | 05.07.2020 | 165,888 | Арм500 | ГОСТ 34028-2016 | 55 | 180x180 | Открытая |  | 166,653 | 1,8 | 0,4 | 166.253 |  |  | 7 | 1562 | 7 | 2114 | 2083 | 3343 | 3409 | 3350 | 3359 | 200 | 13 | 2 | 2155 | 9 | 320 | 350 | 110 | [7 empty] | B 789/BC | 0,01 | 0:17:00 | 1536 | 0:17:00 | 1537 | 0:28:07 | 0.1933 | 0.1552 | 0.5156 | 0.0031 | 0.014 | 0.038 | 0.0222 | 0.0424 | 0.0016 | 0.0034 | 0.0003 |  | 0.0007 | 0.0016 | 0.0037 | 0.0011 | 0.0068 |  |  | 0.0022 |  | 0.0002 | 0.0015 | 0.292 | RHI DELTEK D99 |  | RHI JUSTAL DS1015
117 | 12004731 | 05.07.2020 | 165,888 | Арм500 | ГОСТ 34028-2016 | 56 | 180x180 | Открытая |  | 166,653 | 1,8 | 0,4 | 166.253 |  |  | 10 | 1562 | 7 | 2141 | 2111 | 3371 | 3437 | 3378 | 3387 | 200 | 13 | 2 | 2155 | 9 | 320 | 350 | 110 | [7 empty] | B 789/BC | 0,02 | 1:00:00 | 1539 | 1:00:00 | 1540 | 1:17:39 | 0.187 | 0.1522 | 0.5335 | 0.003 | 0.0165 | 0.0438 | 0.0208 | 0.0397 | 0.0016 | 0.0027 | 0.0004 |  | 0.0007 | 0.0019 | 0.0025 | 0.0011 | 0.0067 |  |  | 0.0023 |  | 0.0004 | 0.0013 | 0.29 | RHI DELTEK D99 |  | RHI JUSTAL DS1015
118 | 12004732 | 05.07.2020 | 172,032 | Арм500 | ГОСТ 34028-2016 | 57 | 180x180 | Открытая |  | 172,81 | 1,8 | 0,4 | 172.41 |  |  | 4 | 1561 | 7 | 2172 | 2138 | 3402 | 3464 | 3406 | 3415 | 200 | 13 | 2 | 2155 | 9 | 320 | 350 | 110 | [7 empty] | B 789/BC | 0,02 | 1:40:00 | 1537 | 1:40:00 | 1535 | 1:54:36 | 0.208 | 0.1528 | 0.52 | 0.0032 | 0.0182 | 0.0424 | 0.0203 | 0.0385 | 0.0016 | 0.0025 | 0.0002 |  | 0.0007 | 0.0018 | 0.0032 | 0.0007 | 0.0076 |  |  | 0.0022 |  | 0.0001 | 0.0005 | 0.308 | RHI DELTEK D99 |  | RHI JUSTAL DS1015
119 | 12004733 | 05.07.2020 | 162,816 | Арм500 | ГОСТ 34028-2016 | 58 | 180x180 | Открытая |  | 163,575 | 1,8 | 0,4 | 163.175 |  |  | 11 | 1563 | 7 | 2200 | 2166 | 3426 | 3492 | 3433 | 3442 | 200 | 13 | 2 | 2155 | 9 | 320 | 350 | 110 | [7 empty] | B 789/BC | 0,02 | 2:25:00 | 1538 | 2:25:00 | 1542 | 2:38:06 | 0.1955 | 0.1676 | 0.5289 | 0.005 | 0.016 | 0.0425 | 0.0193 | 0.0372 | 0.0018 | 0.0029 | 0.0003 |  | 0.0008 | 0.0016 | 0.0027 | 0.0011 | 0.0064 |  |  | 0.0023 |  | 0.0002 | 0.0026 | 0.297 | RHI DELTEK D99 |  | RHI JUSTAL DS1015
120 | 12004734 | 05.07.2020 | 159,744 | Арм500 | ГОСТ 34028-2016 | 59 | 180x180 | Открытая |  | 160,496 | 1,8 | 0,4 | 160.096 |  |  | 9 | 1563 | 7 | 2227 | 2190 | 3454 | 3520 | 3458 | 3470 | 200 | 13 | 2 | 2155 | 9 | 320 | 350 | 110 | [7 empty] | B 789/BC | 0,02 | 3:03:00 | 1543 | 3:03:00 | 1544 | 3:25:04 | 0.1853 | 0.1472 | 0.5166 | 0.0037 | 0.0137 | 0.0423 | 0.0198 | 0.0394 | 0.0016 | 0.0026 | 0.0003 |  | 0.0007 | 0.0017 | 0.0027 | 0.0008 | 0.0073 |  |  | 0.0022 |  | 0.0001 | 0.0029 | 0.285 | RHI DELTEK D99 |  | RHI JUSTAL DS1015
121 | 12004735 | 05.07.2020 | 168,96 | Арм500 | ГОСТ 34028-2016 | 60 | 180x180 | Открытая |  | 169,731 | 1,8 | 0,4 | 169.331 |  |  |  | 1562 | 7 | 2255 | 2218 | 3482 | 3547 | 3489 | 3497 | 200 | 13 | 2 | 2155 | 9 | 320 | 350 | 110 | [7 empty] | B 789/BC | 0,02 | 3:50:00 | 1544 | 3:50:00 | 1542 | 4:02:00 | 0.19 | 0.1571 | 0.5245 | 0.0029 | 0.0155 | 0.035 | 0.0181 | 0.0371 | 0.0014 | 0.0026 | 0.0003 |  | 0.0008 | 0.0015 | 0.0027 | 0.0008 | 0.0056 |  |  | 0.0023 |  | 0.0002 | 0.002 | 0.289 | RHI DELTEK D99 |  | RHI JUSTAL DS1015
122 | 12004736 | 05.07.2020 | 162,625 | Арм500 | ГОСТ 34028-2016 | 61 | 180x180 | Открытая |  | 171,383 | 1,8 | 0,4 | 170.983 | 5,2 |  | 10 | 1563 | 7 | 2282 | 2243 | 3509 | 3578 | 3513 | 3525 | 200 | 13 | 2 | 2155 | 9 | 320 | 350 | 110 | [7 empty] | B 789/BC | 0,02 | 4:35:00 | 1540 | 4:35:00 | 1538 | 5:18:56 | 0.1893 | 0.159 | 0.5161 | 0.0034 | 0.0144 | 0.0356 | 0.0171 | 0.0423 | 0.0014 | 0.0023 | 0.0003 |  | 0.0008 | 0.0018 | 0.0029 | 0.0011 | 0.0066 |  |  | 0.0022 |  | 0.0002 | 0.0023 | 0.287 | RHI DELTEK D99 |  | RHI JUSTAL DS1015
123 | 12004737 | 05.07.2020 | 165,888 | Арм500 | ГОСТ 34028-2016 | 1 | 180x180 | Открытая |  | 167,553 | 1,8 | 0,4 | 167.153 |  |  | 4 | 1576 | 6 | 2310 | 2271 | 3537 | 28 | 28 | 28 | 190 | 13 | 2 | 2155 | 9 | 290 | 320 | 90 | [7 empty] | B 789/BC | 0,07 | 6:15:00 | 1542 | 6:15:00 | 1547 | 6:37:39 | 0.1944 | 0.1618 | 0.5241 | 0.0017 | 0.0172 | 0.0485 | 0.0246 | 0.0381 | 0.0014 | 0.0031 | 0.0003 |  | 0.0008 | 0.0019 | 0.0029 | 0.0011 | 0.0076 |  |  | 0.0022 |  | 0.0001 | 0.0033 | 0.297 | RHI DELTEK D99 |  | RHI JUSTAL DS1015
124 | 12004738 | 05.07.2020 | 162,816 | Арм500 | ГОСТ 34028-2016 | 2 | 180x180 | Открытая |  | 163,575 | 1,8 | 0,4 | 163.175 |  |  | 11 | 1566 | 6 | 2334 | 2298 | 3564 | 55 | 55 | 55 | 200 | 13 | 2 | 2155 | 9 | 320 | 350 | 110 | [7 empty] | B 789/BC | 0,01 | 6:58:00 | 1542 | 6:58:00 | 1540 | 7:12:58 | 0.1837 | 0.1507 | 0.5188 | 0.0014 | 0.0138 | 0.0481 | 0.0197 | 0.0344 | 0.0014 | 0.004 | 0.0003 |  | 0.0008 | 0.0016 | 0.0029 | 0.0011 | 0.0069 |  |  | 0.0023 |  | 0.0002 | 0.0016 | 0.285 | RHI DELTEK D99 |  | RHI JUSTAL DS1015
125 | 12004739 | 05.07.2020 | 165,888 | Арм500 | ГОСТ 34028-2016 | 3 | 180x180 | Открытая |  | 166,653 | 1,8 | 0,4 | 166.253 |  |  | 1 | 1570 | 6 | 2365 | 2326 | 3592 | 83 | 83 | 80 | 200 | 13 | 2 | 2155 | 9 | 320 | 350 | 110 | [7 empty] | B 789/BC | 0,01 | 7:40:00 | 1539 | 7:40:00 | 1539 | 7:55:34 | 0.1947 | 0.1683 | 0.5234 | 0.0029 | 0.0164 | 0.0428 | 0.0213 | 0.0382 | 0.0013 | 0.0027 | 0.0002 |  | 0.0008 | 0.0017 | 0.0033 | 0.0008 | 0.0065 |  |  | 0.0023 |  | 0.0002 | 0.0026 | 0.295 | RHI DELTEK D99 |  | RHI JUSTAL DS1015 |  | Затягивание металлопровода пром.ковша на 0,2м/мин.
126 | 12004740 | 05.07.2020 | 159,744 | Арм500 | ГОСТ 34028-2016 | 4 | 180x180 | Открытая |  | 160,496 | 1,8 | 0,4 | 160.096 |  |  | 10 | 1563 | 6 | 2393 | 2353 | 3616 | 110 | 107 | 107 | 200 | 13 | 2 | 2155 | 9 | 320 | 350 | 110 | [7 empty] | B 789/BC | 0,04 | 8:24:00 | 1532 | 8:24:00 | 1533 | 8:35:01 | 0.1914 | 0.1389 | 0.5143 | 0.006 | 0.0158 | 0.0397 | 0.0178 | 0.0386 | 0.0014 | 0.0029 | 0.0003 |  | 0.0007 | 0.0018 | 0.0022 | 0.0006 | 0.0072 |  |  | 0.0023 |  | 0.0001 | 0.0018 | 0.29 | RHI DELTEK D99 |  | RHI JUSTAL DS1015 |  | Затягивание металлопровода пром.ковша на 0,2м/мин.
127 | 12004741 | 05.07.2020 | 162,816 | Арм500 | ГОСТ 34028-2016 | 5 | 180x180 | Открытая |  | 163,575 | 1,8 | 0,4 | 163.175 |  |  | 7 | 1565 | 6 | 2420 | 2381 | 3644 | 135 | 135 | 135 | 200 | 13 | 2 | 2155 | 9 | 320 | 350 | 110 | [7 empty] | B 789/BC | 0,02 | 9:08:00 | 1539 | 9:08:00 | 1537 | 9:17:15 | 0.183 | 0.1648 | 0.5227 | 0.0037 | 0.0157 | 0.0441 | 0.0202 | 0.0403 | 0.0013 | 0.0028 | 0.0003 |  | 0.0008 | 0.002 | 0.0029 | 0.0021 | 0.0055 |  |  | 0.0022 |  | 0.0002 | 0.0008 | 0.284 | RHI DELTEK D99 |  | RHI JUSTAL DS1015
128 | 12004742 | 05.07.2020 | 162,816 | Арм500 | ГОСТ 34028-2016 | 6 | 180x180 | Открытая |  | 163,575 | 1,8 | 0,4 | 163.175 |  |  | 4 | 1566 | 6 | 2448 | 2409 | 3669 | 163 | 163 | 163 | 200 | 13 | 2 | 2155 | 9 | 320 | 350 | 110 | [7 empty] | B 789/BC | 0,01 | 9:48:00 | 1543 | 9:48:00 | 1542 | 10:04:02 | 0.1949 | 0.1474 | 0.512 | 0.0025 | 0.0171 | 0.0462 | 0.0221 | 0.0337 | 0.0015 | 0.0032 | 0.0003 |  | 0.0008 | 0.0018 | 0.0031 | 0.0008 | 0.0069 |  |  | 0.0022 |  | 0.0001 | 0.0033 | 0.294 | RHI DELTEK D99 |  | RHI JUSTAL DS1015
129 | 12004743 | 05.07.2020 | 159,744 | Арм500 | ГОСТ 34028-2016 | 7 | 180x180 | Открытая |  | 160,496 | 1,8 | 0,4 | 160.096 |  |  | 12 | 1574 | 6 | 2472 | 2436 | 3696 | 187 | 190 | 190 | 200 | 13 | 2 | 2155 | 9 | 320 | 350 | 110 | [7 empty] | B 789/BC | 0,01 | 10:30:00 | 1539 | 10:30:00 | 1538 | 10:42:14 | 0.1891 | 0.1503 | 0.5049 | 0.0055 | 0.01 | 0.0389 | 0.0198 | 0.0382 | 0.0016 | 0.0031 | 0.0002 |  | 0.0006 | 0.0011 | 0.0025 | 0.0006 | 0.0062 |  |  | 0.0022 |  | 0.0001 | 0.0019 | 0.286 | RHI DELTEK D99 |  | RHI JUSTAL DS1015
130 | 12004744 | 05.07.2020 | 159,744 | Арм500 | ГОСТ 34028-2016 | 8 | 180x180 | Открытая |  | 160,496 | 1,8 | 0,4 | 160.096 |  |  | 1 | 1577 | 6 | 2500 | 2464 | 3721 | 215 | 218 | 215 | 200 | 13 | 2 | 2155 | 9 | 320 | 360 | 120 | [7 empty] | B 789/BC | 0,01 | 11:10:00 | 1543 | 11:10:00 | 1542 | 11:21:18 | 0.1837 | 0.1627 | 0.5205 | 0.0024 | 0.015 | 0.0486 | 0.0174 | 0.0353 | 0.0013 | 0.0026 | 0.0002 |  | 0.0008 | 0.0014 | 0.0027 | 0.0004 | 0.0068 |  |  | 0.0021 |  | 0.0001 | 0.0035 | 0.284 | RHI DELTEK D99 |  | RHI JUSTAL DS1015
131 | 12004745 | 05.07.2020 | 159,744 | Арм500 | ГОСТ 34028-2016 | 9 | 180x180 | Открытая |  | 160,496 | 1,8 | 0,4 | 160.096 |  |  | 10 | 1566 | 6 | 2525 | 2491 | 3748 | 239 | 245 | 242 | 200 | 13 | 2 | 2155 | 9 | 320 | 350 | 110 | [7 empty] | B 789/BC | 0,01 | 11:50:00 | 1545 | 11:50:00 | 1546 | 11:58:11 | 0.1908 | 0.1608 | 0.508 | 0.0051 | 0.0149 | 0.0409 | 0.0184 | 0.0363 | 0.0018 | 0.0034 | 0.0003 |  | 0.0007 | 0.0017 | 0.0026 | 0.0007 | 0.0049 |  |  | 0.0022 |  | 0.0001 | 0.0016 | 0.288 | RHI DELTEK D99 |  | RHI JUSTAL DS1015
132 | 12004746 | 05.07.2020 | 159,744 | Арм500 | ГОСТ 34028-2016 | 10 | 180x180 | Открытая |  | 160,496 | 1,8 | 0,4 | 160.096 |  |  | 7 | 1563 | 6 | 2549 | 2519 | 3773 | 267 | 273 | 273270 | 200 | 13 | 2 | 2155 | 9 | 320 | 350 | 110 | [7 empty] | B 789/BC | 0,01 | 12:30:00 | 1541 | 12:30:00 | 1540 | 12:37:32 | 0.1928 | 0.1569 | 0.5035 | 0.007 | 0.0139 | 0.0379 | 0.0186 | 0.0462 | 0.0016 | 0.0034 | 0.0003 |  | 0.0007 | 0.0018 | 0.0027 | 0.0005 | 0.0063 |  |  | 0.0022 |  | 0.0001 | 0.0058 | 0.29 | RHI DELTEK D99 |  | RHI JUSTAL DS1015
133 | 12004747 | 05.07.2020 | 162,816 | Арм500 | ГОСТ 34028-2016 | 11 | 180x180 | Открытая |  | 163,575 | 1,8 | 0,4 | 163.175 |  |  | 4 | 1564 | 6 | 2577 | 2547 | 3801 | 292 | 301 | 298 | 200 | 13 | 2 | 2155 | 9 | 320 | 350 | 110 | [7 empty] | B 789/BC | 0,01 | 13:10:00 | 1537 | 13:10:00 | 1538 | 13:19:19 | 0.1889 | 0.1522 | 0.5169 | 0.0022 | 0.0143 | 0.0408 | 0.0175 | 0.0364 | 0.0024 | 0.0024 | 0.0002 |  | 0.0008 | 0.0014 | 0.0027 | 0.0007 | 0.0071 |  |  | 0.0021 |  | 0.0001 | 0.0032 | 0.288 | RHI DELTEK D99 |  | RHI JUSTAL DS1015
134 | 12004748 | 05.07.2020 | 165,888 | Арм500 | ГОСТ 34028-2016 | 12 | 180x180 | Открытая |  | 166,653 | 1,8 | 0,4 | 166.253 |  |  | 12 | 1566 | 6 | 2601 | 2574 | 3828 | 319 | 331 | 325 | 200 | 13 | 2 | 2155 | 9 | 320 | 360 | 120 | [7 empty] | B 789/BC | 0,01 | 13:51:00 | 1538 | 13:51:00 | 1539 | 13:58:17 | 0.1999 | 0.1627 | 0.5061 | 0.0046 | 0.0141 | 0.0393 | 0.0207 | 0.0388 | 0.0024 | 0.003 | 0.0003 |  | 0.0008 | 0.0016 | 0.0027 | 0.0005 | 0.007 |  |  | 0.0023 |  | 0.0001 | 0.0021 | 0.297 | RHI DELTEK D99 |  | RHI JUSTAL DS1015
135 | 12004749 | 05.07.2020 | 172,032 | Арм500 | ГОСТ 34028-2016 | 13 | 180x180 | Открытая |  | 172,81 | 1,8 | 0,4 | 172.41 |  |  | 1 | 1565 | 6 | 2629 | 2605 | 3856 | 350 | 359 | 353 | 200 | 13 | 2 | 2155 | 9 | 320 | 350 | 110 | [7 empty] | B 789/BC | 0,02 | 14:32:00 | 1541 | 14:32:00 | 1540 | 14:40:24 | 0.1909 | 0.1601 | 0.4995 | 0.0036 | 0.0134 | 0.0388 | 0.0211 | 0.0341 | 0.002 | 0.0028 | 0.0002 |  | 0.0007 | 0.0014 | 0.0027 | 0.0005 | 0.006 |  |  | 0.0022 |  | 0.0001 | 0.004 | 0.286 | RHI DELTEK D99 |  | RHI JUSTAL DS1015
136 | 12004750 | 05.07.2020 | 156,672 | Арм500 | ГОСТ 34028-2016 | 14 | 180x180 | Открытая |  | 157,417 | 1,8 | 0,4 | 157.017 |  |  | 10 | 1564 | 6 | 2657 | 2630 | 3883 | 375 | 384 | 380 | 200 | 13 | 2 | 2155 | 9 | 320 | 350 | 110 | [7 empty] | B 789/BC | 0,01 | 15:14:00 | 1542 | 15:14:00 | 1541 | 15:22:32 | 0.1874 | 0.1617 | 0.4978 | 0.0032 | 0.0129 | 0.0439 | 0.0269 | 0.0339 | 0.0015 | 0.0029 | 0.0002 |  | 0.0008 | 0.0015 | 0.0033 | 0.0008 | 0.0064 |  |  | 0.002 |  | 0.0003 | 0.0024 | 0.284 | RHI DELTEK D99 |  | RHI JUSTAL DS1015
137 | 12004751 | 05.07.2020 | 168,96 | Арм500 | ГОСТ 34028-2016 | 15 | 180x180 | Открытая |  | 169,731 | 1,8 | 0,4 | 169.331 |  |  | 7 | 1565 | 6 | 2684 | 2660 | 3914 | 402 | 411 | 405 | 200 | 13 | 2 | 2155 | 9 | 320 | 360 | 120 | [7 empty] | B 789/BC | 0,01 | 15:55:00 | 1544 | 15:55:00 | 1541 | 16:14:06 | 0.1823 | 0.1639 | 0.5061 | 0.0049 | 0.0122 | 0.037 | 0.0201 | 0.0385 | 0.0015 | 0.0028 | 0.0002 |  | 0.0009 | 0.0015 | 0.003 | 0.0008 | 0.0069 |  |  | 0.002 |  | 0.0001 | 0.0021 | 0.279 | RHI DELTEK D99 |  | RHI JUSTAL DS1015
138 | 12004752 | 05.07.2020 | 168,96 | Арм500 | ГОСТ 34028-2016 | 16 | 180x180 | Открытая |  | 169,731 | 1,8 | 0,4 | 169.331 |  |  | 11 | 1572 | 6 | 2712 | 2688 | 3942 | 433 | 439 | 433 | 200 | 13 | 2 | 2155 | 9 | 320 | 350 | 110 | [7 empty] | B 789/BC | 0,01 | 16:37:00 | 1540 | 16:37:00 | 1539 | 16:47:19 | 0.1967 | 0.1392 | 0.5033 | 0.0066 | 0.0132 | 0.0401 | 0.0211 | 0.0354 | 0.0015 | 0.0037 | 0.0002 |  | 0.0007 | 0.0015 | 0.0023 | 0.0006 | 0.0069 |  |  | 0.0021 |  | 0.0001 | 0.004 | 0.293 | RHI DELTEK D99 |  | RHI JUSTAL DS1015
139 | 12004753 | 05.07.2020 | 165,888 | Арм500 | ГОСТ 34028-2016 | 17 | 180x180 | Открытая |  | 166,653 | 1,8 | 0,4 | 166.253 |  |  | 12 | 1565 | 6 | 2739 | 2715 | 3972 | 460 | 463 | 460 | 200 | 13 | 2 | 2155 | 9 | 320 | 350 | 110 | [7 empty] | B 789/BC | 0,02 | 17:21:00 | 1536 | 17:21:00 | 1535 | 17:28:28 | 0.1995 | 0.1672 | 0.5061 | 0.0027 | 0.0199 | 0.0444 | 0.0185 | 0.0363 | 0.0015 | 0.003 | 0.0003 |  | 0.0008 | 0.0015 | 0.0035 | 0.0005 | 0.0072 |  |  | 0.0022 |  | 0.0001 | 0.0021 | 0.297 | RHI DELTEK D99 |  | RHI JUSTAL DS1015
140 | 12004754 | 05.07.2020 | 165,888 | Арм500 | ГОСТ 34028-2016 | 18 | 180x180 | Открытая |  | 166,653 | 1,8 | 0,4 | 166.253 |  |  | 10 | 1568 | 6 | 2767 | 2743 | 4000 | 488 | 491 | 488 | 200 | 13 | 2 | 2155 | 9 | 320 | 350 | 110 | [7 empty] | B 789/BC | 0,01 | 18:03:00 | 1539 | 18:03:00 | 1539 | 18:10:54 | 0.1812 | 0.157 | 0.5007 | 0.0068 | 0.0244 | 0.0449 | 0.0181 | 0.0335 | 0.0012 | 0.0026 | 0.0002 |  | 0.0006 | 0.0014 | 0.0023 | 0.0001 | 0.0063 |  |  | 0.002 |  |  | 0.0037 | 0.278 | RHI DELTEK D99 |  | RHI JUSTAL DS1015
141 | 12004755 | 05.07.2020 | 165,888 | Арм500 | ГОСТ 34028-2016 | 19 | 180x180 | Открытая |  | 166,653 | 1,8 | 0,4 | 166.253 |  |  | 1 | 1566 | 6 | 2795 | 2768 | 4031 | 516 | 519 | 515 | 200 | 7 | 2 | 2155 | 9 | 320 | 350 | 110 | [7 empty] | B 789/BC | 0,01 | 18:48:00 | 1539 | 18:48:00 | 1539 | 18:54:19 | 0.1854 | 0.1688 | 0.5086 | 0.0081 | 0.0174 | 0.0397 | 0.0211 | 0.0369 | 0.0013 | 0.0033 | 0.0002 |  | 0.0007 | 0.0018 | 0.0027 | 0.0006 | 0.0051 |  |  | 0.0021 |  | 0.0001 | 0.0049 | 0.283 | RHI DELTEK D99 |  | RHI JUSTAL DS1015
142 | 12004756 | 05.07.2020 | 172,032 | Арм500 | ГОСТ 34028-2016 | 20 | 180x180 | Открытая |  | 172,81 | 1,8 | 0,4 | 172.41 |  |  | 7 | 1569 | 6 | 2822 | 2795 | 4061 | 546 | 546 | 543 | 200 | 7 | 2 | 2155 | 9 | 320 | 350 | 110 | [7 empty] | B 789/BC | 0,01 | 19:29:00 | 1539 | 19:29:00 | 1534 | 19:36:39 | 0.1954 | 0.1698 | 0.5116 | 0.0061 | 0.0144 | 0.0412 | 0.0186 | 0.0371 | 0.0015 | 0.003 | 0.0002 |  | 0.0007 | 0.0018 | 0.0027 | 0.0006 | 0.007 |  |  | 0.0022 |  | 0.0001 | 0.0044 | 0.294 | RHI DELTEK D99 |  | RHI JUSTAL DS1015
143 | 12004757 | 05.07.2020 | 165,888 | Арм500 | ГОСТ 34028-2016 | 21 | 180x180 | Открытая |  | 166,653 | 1,8 | 0,4 | 166.253 |  |  | 4 | 1572 | 6 | 2850 | 2823 | 4089 | 574 | 574 | 571 | 200 | 7 | 2 | 2155 | 9 | 320 | 350 | 110 | [7 empty] | B 789/BC | 0,01 | 20:12:00 | 1539 | 20:12:00 | 1541 | 20:18:19 | 0.1902 | 0.1519 | 0.4945 | 0.005 | 0.0158 | 0.0464 | 0.0196 | 0.04 | 0.0013 | 0.003 | 0.0003 |  | 0.0008 | 0.0016 | 0.0027 | 0.0006 | 0.0066 |  |  | 0.0022 |  | 0.0001 | 0.0026 | 0.287 | RHI DELTEK D99 |  | RHI JUSTAL DS1015
144 | 12004758 | 05.07.2020 | 165,862 | Арм500 | ГОСТ 34028-2016 | 22 | 180x180 | Открытая |  | 166,627 | 1,8 | 0,4 | 166.227 |  |  | 12 | 1570 | 6 | 2877 | 2847 | 4120 | 602 | 601 | 598 | 200 | 7 | 2 | 2155 | 9 | 320 | 350 | 110 | [7 empty] | B 789/BC | 0,01 | 20:57:00 | 1542 | 20:57:00 | 1539 | 21:00:54 | 0.1871 | 0.1581 | 0.4952 | 0.0068 | 0.0193 | 0.0436 | 0.0188 | 0.0337 | 0.0014 | 0.0031 | 0.0002 |  | 0.0008 | 0.0017 | 0.0027 | 0.001 | 0.007 |  |  | 0.0022 |  | 0.0002 | 0.0019 | 0.283 | RHI DELTEK D99 |  | RHI JUSTAL DS1015 |  | Неисправность МГРа №4, порезка НЛЗ ручным резаком
145 | 12004759 | 05.07.2020 | 168,96 | Арм500 | ГОСТ 34028-2016 | 23 | 180x180 | Открытая |  | 169,731 | 1,8 | 0,4 | 169.331 |  |  | 10 | 1569 | 6 | 2905 | 2875 | 4150 | 629 | 629 | 626 | 200 | 7 | 2 | 2155 | 9 | 320 | 350 | 110 | [7 empty] | B 789/BC | 0,01 | 21:41:00 | 1540 | 21:41:00 | 1540 | 21:42:12 | 0.1894 | 0.1503 | 0.5084 | 0.0074 | 0.0166 | 0.037 | 0.0119 | 0.0236 | 0.0008 | 0.0023 | 0.0002 |  | 0.0007 | 0.0017 | 0.0032 | 0.0028 | 0.0057 |  |  | 0.002 |  | 0.0003 | 0.0025 | 0.285 | RHI DELTEK D99 |  | RHI JUSTAL DS1015
146 | 12004760 | 05.07.2020 | 178,176 | Арм500 | ГОСТ 34028-2016 | 24 | 180x180 | Открытая |  | 178,968 | 1,8 | 0,4 | 178.568 |  |  | 7 | 1568 | 6 | 2936 | 2903 | 4178 | 660 | 660 | 657 | 200 | 7 | 2 | 2155 | 9 | 320 | 350 | 110 | [7 empty] | B 789/BC | 0,01 | 22:25:00 | 1542 | 22:25:00 | 1539 | 22:29:34 | 0.191 | 0.1516 | 0.5119 | 0.0073 | 0.013 | 0.0313 | 0.007 | 0.0167 | 0.0007 | 0.0018 | 0.0002 |  | 0.0007 | 0.0015 | 0.0025 | 0.0006 | 0.005 |  |  | 0.0023 |  | 0.0001 | 0.0025 | 0.285 | RHI DELTEK D99 |  | RHI JUSTAL DS1015
147 | 12004761 | 05.07.2020 | 172,032 | Арм500 | ГОСТ 34028-2016 | 25 | 180x180 | Открытая |  | 172,81 | 1,8 | 0,4 | 172.41 |  |  | 4 | 1567 | 6 | 2963 | 2933 | 4209 | 687 | 687 | 684 | 200 | 7 | 2 | 2155 | 9 | 320 | 350 | 110 | [7 empty] | B 789/BC | 0,01 | 23:08:00 | 1542 | 23:08:00 | 1539 | 23:15:29 | 0.1848 | 0.1348 | 0.5085 | 0.006 | 0.0119 | 0.0254 | 0.0069 | 0.0158 | 0.0006 | 0.0018 | 0.0002 |  | 0.0007 | 0.0016 | 0.0024 | 0.0009 | 0.0065 |  |  | 0.0023 |  | 0.0001 | 0.0023 | 0.277 | RHI DELTEK D99 |  | RHI JUSTAL DS1015
148 | 12004762 | 05.07.2020 | 165,888 | Арм500 | ГОСТ 34028-2016 | 26 | 180x180 | Открытая |  | 166,653 | 1,8 | 0,4 | 166.253 |  |  | 12 | 1552 | 6 | 2991 | 2961 | 4236 | 715 | 715 | 712 | 200 | 7 | 2 | 2155 | 9 | 320 | 350 | 110 | [7 empty] | B 789/BC | 0,01 | 23:53:00 | 1540 | 23:53:00 | 1536 | 23:57:46 | 0.2064 | 0.1333 | 0.5311 | 0.0076 | 0.0141 | 0.0301 | 0.0066 | 0.0156 | 0.0006 | 0.0019 | 0.0002 |  | 0.0007 | 0.0018 | 0.0023 | 0.0005 | 0.0068 |  |  | 0.0022 |  | 0.0001 | 0.0016 | 0.303 | RHI DELTEK D99 |  | RHI JUSTAL DS1015
149 | 12004763 | 06.07.2020 | 172,032 | Арм500 | ГОСТ 34028-2016 | 27 | 180x180 | Открытая |  | 172,81 | 1,8 | 0,4 | 172.41 |  |  | 10 | 1567 | 6 | 3022 | 2992 | 4264 | 743 | 742 | 739 | 200 | 7 | 2 | 2155 | 9 | 320 | 350 | 110 | [7 empty] | B 789/BC | 0,01 | 0:35:00 | 1542 | 0:35:00 | 1541 | 0:36:57 | 0.1908 | 0.1267 | 0.5232 | 0.0091 | 0.0138 | 0.0331 | 0.0067 | 0.016 | 0.0007 | 0.002 | 0.0002 |  | 0.0006 | 0.0018 | 0.0025 | 0.0011 | 0.0057 |  |  | 0.0023 |  | 0.0001 | 0.0031 | 0.287 | RHI DELTEK D99 |  | RHI JUSTAL DS1015
150 | 12004764 | 06.07.2020 | 168,96 | Арм500 | ГОСТ 34028-2016 | 28 | 180x180 | Открытая |  | 169,731 | 1,8 | 0,4 | 169.331 |  |  | 11 | 1573 | 6 | 3049 | 3019 | 4292 | 770 | 770 | 770 | 200 | 7 | 2 | 2155 | 9 | 320 | 350 | 110 | [7 empty] | B 789/BC | 0,01 | 1:18:00 | 1540 | 1:18:00 | 1541 | 1:26:54 | 0.197 | 0.1501 | 0.5274 | 0.0082 | 0.0123 | 0.0294 | 0.0065 | 0.0145 | 0.0006 | 0.0019 | 0.0002 |  | 0.0008 | 0.0015 | 0.0027 | 0.0008 | 0.0065 |  |  | 0.0023 |  | 0.0001 | 0.0018 | 0.293 | RHI DELTEK D99 |  | RHI JUSTAL DS1015
151 | 12004765 | 06.07.2020 | 162,816 | Арм500 | ГОСТ 34028-2016 | 29 | 180x180 | Открытая |  | 163,575 | 1,8 | 0,4 | 163.175 |  |  | 7 | 1568 | 6 | 3077 | 3047 | 4316 | 798 | 798 | 798 | 200 | 7 | 2 | 2155 | 9 | 320 | 350 | 110 | [7 empty] | B 789/BC | 0,01 | 2:01:00 | 1538 | 2:01:00 | 1533 | 2:04:47 | 0.1977 | 0.1532 | 0.5073 | 0.0078 | 0.0115 | 0.0463 | 0.0218 | 0.0357 | 0.0013 | 0.0031 | 0.0002 |  | 0.0008 | 0.0013 | 0.0028 | 0.0008 | 0.0054 |  |  | 0.0023 |  | 0.0001 | 0.0013 | 0.296 | RHI DELTEK D99 |  | RHI JUSTAL DS1015
152 | 12004766 | 06.07.2020 | 175,104 | Арм500 | ГОСТ 34028-2016 | 30 | 180x180 | Открытая |  | 175,889 | 1,8 | 0,4 | 175.489 |  |  | 12 | 1568 | 6 | 3107 | 3078 | 4344 | 825 | 825 | 828 | 200 | 7 | 2 | 2155 | 9 | 320 | 350 | 110 | [7 empty] | B 789/BC | 0,01 | 2:44:00 | 1540 | 2:44:00 | 1542 | 2:47:31 | 0.1934 | 0.1369 | 0.4962 | 0.008 | 0.0268 | 0.0497 | 0.026 | 0.0425 | 0.0013 | 0.0027 | 0.0002 |  | 0.0007 | 0.002 | 0.0048 | 0.0007 | 0.0056 |  |  | 0.0023 |  | 0.0001 | 0.0031 | 0.292 | RHI DELTEK D99 |  | RHI JUSTAL DS1015
153 | 12004767 | 06.07.2020 | 168,96 | Арм500 | ГОСТ 34028-2016 | 31 | 180x180 | Открытая |  | 169,731 | 1,8 | 0,4 | 169.331 |  |  | 1 | 1578 | 6 | 3135 | 3108 | 4371 | 853 | 853 | 856 | 200 | 7 | 2 | 2155 | 9 | 320 | 350 | 110 | [7 empty] | B 789/BC | 0,01 | 3:27:00 | 1547 | 3:27:00 | 1542 | 3:31:25 | 0.193 | 0.143 | 0.5169 | 0.011 | 0.0238 | 0.0397 | 0.0188 | 0.0353 | 0.0015 | 0.0025 | 0.0002 |  | 0.0007 | 0.002 | 0.0024 | 0.0007 | 0.0048 |  |  | 0.0023 |  | 0.0001 | 0.0028 | 0.292 | RHI DELTEK D99 |  | RHI JUSTAL DS1015
154 | 12004768 | 06.07.2020 | 165,888 | Арм500 | ГОСТ 34028-2016 | 32 | 180x180 | Открытая |  | 166,653 | 1,8 | 0,4 | 166.253 |  |  | 10 | 1571 | 6 | 3163 | 3136 | 4399 | 881 | 880 | 884 | 200 | 7 | 2 | 2155 | 9 | 320 | 350 | 110 | [7 empty] | B 789/BC | 0,01 | 4:12:00 | 1542 | 4:12:00 | 1540 | 4:14:45 | 0.1928 | 0.1354 | 0.5075 | 0.0087 | 0.0238 | 0.0402 | 0.0184 | 0.0363 | 0.0012 | 0.0024 | 0.0002 |  | 0.0007 | 0.0021 | 0.0023 | 0.0005 | 0.0059 |  |  | 0.0023 |  | 0.0001 | 0.0016 | 0.29 | RHI DELTEK D99 |  | RHI JUSTAL DS1015
155 | 12004769 | 06.07.2020 | 168,96 | Арм500 | ГОСТ 34028-2016 | 33 | 180x180 | Открытая |  | 169,731 | 1,8 | 0,4 | 169.331 |  |  | 7 | 1569 | 6 | 3190 | 3167 | 4427 | 908 | 908 | 911 | 200 | 7 | 2 | 2155 | 9 | 320 | 350 | 110 | [7 empty] | B 789/BC | 0,01 | 4:54:00 | 1538 | 4:54:00 | 1538 | 4:59:42 | 0.1854 | 0.1439 | 0.5002 | 0.0073 | 0.0154 | 0.0395 | 0.0166 | 0.0366 | 0.0011 | 0.0022 | 0.0002 |  | 0.0007 | 0.0015 | 0.0027 | 0.0005 | 0.0053 |  |  | 0.0022 |  | 0.0001 | 0.0017 | 0.281 | RHI DELTEK D99 |  | RHI JUSTAL DS1015
156 | 12004770 | 06.07.2020 | 162,816 | Арм500 | ГОСТ 34028-2016 | 34 | 180x180 | Открытая |  | 163,575 | 1,8 | 0,4 | 163.175 |  |  | 12 | 1573 | 6 | 3218 | 3197 | 4451 | 933 | 936 | 939 | 200 | 7 | 2 | 2155 | 9 | 320 | 350 | 110 | [7 empty] | B 789/BC | 0,01 | 5:40:00 | 1543 | 5:40:00 | 1543 | 5:45:38 | 0.1943 | 0.1346 | 0.5126 | 0.0058 | 0.0208 | 0.0438 | 0.017 | 0.0393 | 0.0013 | 0.0023 | 0.0003 |  | 0.0008 | 0.0023 | 0.0023 | 0.0004 | 0.0045 |  |  | 0.0024 |  | 0.0001 | 0.0032 | 0.293 | RHI DELTEK D99 |  | RHI JUSTAL DS1015
157 | 12004771 | 06.07.2020 | 165,888 | Арм500 | ГОСТ 34028-2016 | 35 | 180x180 | Открытая |  | 166,653 | 1,8 | 0,4 | 166.253 |  |  | 1 | 1572 | 6 | 3245 | 3225 | 4479 | 960 | 963 | 966 | 200 | 7 | 2 | 2155 | 9 | 300 | 350 | 110 | [7 empty] | B 789/BC | 0,01 | 6:22:00 | 1547 | 6:22:00 | 1544 | 6:25:24 | 0.1823 | 0.135 | 0.5051 | 0.0108 | 0.0146 | 0.0367 | 0.0164 | 0.0357 | 0.0013 | 0.0029 | 0.0002 |  | 0.0007 | 0.0015 | 0.0025 | 0.0007 | 0.0051 |  |  | 0.0022 |  | 0.0001 | 0.0013 | 0.278 | RHI DELTEK D99 |  | RHI JUSTAL DS1015
158 | 12004772 | 06.07.2020 | 168,96 | Арм500 | ГОСТ 34028-2016 | 36 | 180x180 | Открытая |  | 169,731 | 1,8 | 0,4 | 169.331 |  |  | 10 | 1571 | 6 | 3273 | 3256 | 4506 | 988 | 991 | 994 | 200 | 7 | 2 | 2150 | 9 | 320 | 350 | 115 | [9 empty] | 7:05:00 | 1543 | 7:05:00 | 1542 | 7:11:01 | 0.1924 | 0.1391 | 0.5033 | 0.0081 | 0.0188 | 0.0428 | 0.019 | 0.0354 | 0.0013 | 0.0035 | 0.0002 |  | 0.0007 | 0.0017 | 0.0024 | 0.0005 | 0.0064 |  |  | 0.0023 |  | 0.0001 | 0.0021 | 0.29 | RHI DELTEK D99 |  | RHI JUSTAL DS1015
159 | 12004773 | 06.07.2020 | 168,96 | Арм500 | ГОСТ 34028-2016 | 37 | 180x180 | Открытая |  | 169,731 | 1,8 | 0,4 | 169.331 |  |  | 7 | 1569 | 6 | 3301 | 3286 | 4534 | 1016 | 1018 | 1022 | 200 | 7 | 2 | 2150 | 9 | 320 | 350 | 115 | [9 empty] | 7:48:00 | 1544 | 7:48:00 | 1541 | 8:03:46 | 0.1841 | 0.1467 | 0.5048 | 0.0089 | 0.0162 | 0.0393 | 0.0175 | 0.0371 | 0.0012 | 0.0036 | 0.0002 |  | 0.0008 | 0.0018 | 0.003 | 0.0005 | 0.0042 |  |  | 0.0024 |  | 0.0001 | 0.001 | 0.281 | RHI DELTEK D99 |  | RHI JUSTAL DS1015
160 | 12004774 | 06.07.2020 | 168,96 | Арм500 | ГОСТ 34028-2016 | 38 | 180x180 | Открытая |  | 169,731 | 1,8 | 0,4 | 169.331 |  |  | 12 | 1568 | 6 | 3328 | 3317 | 4562 | 1043 | 1046 | 1049 | 200 | 7 | 2 | 2150 | 9 | 320 | 350 | 115 | [9 empty] | 8:33:00 | 1540 | 8:33:00 | 1537 | 8:44:47 | 0.1979 | 0.145 | 0.4991 | 0.0054 | 0.0182 | 0.0432 | 0.0185 | 0.0349 | 0.0012 | 0.0045 | 0.0003 |  | 0.0008 | 0.0019 | 0.0026 | 0.0009 | 0.0067 |  |  | 0.0022 |  | 0.0001 | 0.0015 | 0.295 | RHI DELTEK D99 |  | RHI JUSTAL DS1015
161 | 12004775 | 06.07.2020 | 162,816 | Арм500 | ГОСТ 34028-2016 | 39 | 180x180 | Открытая |  | 163,575 | 1,8 | 0,4 | 163.175 |  |  | 1 | 1567 | 6 | 3356 | 3345 | 4586 | 1071 | 1074 | 1077 | 200 | 7 | 2 | 2150 | 9 | 320 | 350 | 115 | [9 empty] | 9:16:00 | 1543 | 9:16:00 | 1540 | 9:30:43 | 0.1846 | 0.1279 | 0.5414 | 0.0064 | 0.022 | 0.0442 | 0.0179 | 0.0373 | 0.0014 | 0.0032 | 0.0003 |  | 0.0008 | 0.0024 | 0.0025 | 0.0013 | 0.0044 |  |  | 0.0024 |  | 0.0002 | 0.0018 | 0.288 | RHI DELTEK D99 |  | RHI JUSTAL DS1015
162 | 12004776 | 06.07.2020 | 165,768 | Арм500 | ГОСТ 34028-2016 | 40 | 180x180 | Открытая |  | 174,792 | 1,8 | 0,4 | 174.392 | 5,5 |  | 10 | 1567 | 6 | 3380 | 3375 | 4614 | 1098 | 1101 | 1104 | 200 | 7 | 2 | 2150 | 9 | 320 | 350 | 115 | [9 empty] | 10:01:00 | 1542 | 10:01:00 | 1541 | 10:16:39 | 0.1741 | 0.1479 | 0.5081 | 0.0087 | 0.0185 | 0.0444 | 0.0193 | 0.0373 | 0.0011 | 0.0029 | 0.0003 |  | 0.0007 | 0.0018 | 0.0028 | 0.001 | 0.0053 |  |  | 0.0023 |  | 0.0001 | 0.0012 | 0.272 | RHI DELTEK D99 |  | RHI JUSTAL DS1015 |  | Окончание серии.
163 | 12004777 | 06.07.2020 | 159,744 | Арм500 | ГОСТ 34028-2016 | 1 | 180x180 | Открытая |  | 161,416 | 1,8 | 0,4 | 161.016 |  |  | 11 | 1575 | 2 | 2163 | 28 | 28 | 1126 | 1126 | 1129 | 200 | 7 | 2 | 2150 | 9 | 320 | 350 | 115 | [9 empty] | 11:40:00 | 1537 | 11:40:00 | 1546 | 11:58:53 | 0.194 | 0.1402 | 0.5072 | 0.0066 | 0.008 | 0.0229 | 0.007 | 0.0147 | 0.0006 | 0.0016 | 0.0002 |  | 0.0008 | 0.0016 | 0.0029 | 0.0011 | 0.0062 |  |  | 0.0023 |  | 0.0002 | 0.0024 | 0.285 | RHI DELTEK D99 |  | RHI JUSTAL DS1015 |  | Начало серии
164 | 12004778 | 06.07.2020 | 162,816 | Арм500 | ГОСТ 34028-2016 | 2 | 180x180 | Открытая |  | 163,575 | 1,8 | 0,4 | 163.175 |  |  | 7 | 1569 | 2 | 2187 | 55 | 55 | 1153 | 1153 | 1156 | 200 | 7 | 2 | 2150 | 9 | 320 | 350 | 115 | [9 empty] | 12:26:00 | 1542 | 12:26:00 | 1536 | 12:39:39 | 0.1925 | 0.1464 | 0.5361 | 0.01 | 0.0104 | 0.0245 | 0.0091 | 0.0211 | 0.0007 | 0.0018 | 0.0003 |  | 0.0008 | 0.0021 | 0.0033 | 0.0014 | 0.0055 |  |  | 0.0023 |  | 0.0002 | 0.0044 | 0.29 | RHI DELTEK D99 |  | RHI JUSTAL DS1015
165 | 12004779 | 06.07.2020 | 162,816 | Арм500 | ГОСТ 34028-2016 | 3 | 180x180 | Открытая |  | 163,575 | 1,8 | 0,4 | 163.175 |  |  | 10 | 1565 | 2 | 2215 | 80 | 83 | 1181 | 1181 | 1184 | 200 | 7 | 2 | 2150 | 9 | 320 | 350 | 110 | [9 empty] | 13:10:00 | 1539 | 13:10:00 | 1535 | 13:22:20 | 0.2015 | 0.132 | 0.5384 | 0.0034 | 0.0124 | 0.027 | 0.0102 | 0.0181 | 0.0007 | 0.0018 | 0.0002 |  | 0.0008 | 0.0022 | 0.0029 | 0.0007 | 0.0061 |  |  | 0.0023 |  | 0.0002 | 0.0023 | 0.299 | RHI DELTEK D99 |  | RHI JUSTAL DS1015
166 | 12004780 | 06.07.2020 | 153,6 | Арм500 | ГОСТ 34028-2016 | 4 | 180x180 | Открытая |  | 154,338 | 1,8 | 0,4 | 153.938 |  |  | 1 | 1565 | 2 | 2239 | 104 | 110 | 1208 | 1205 | 1208 | 200 | 7 | 2 | 2150 | 9 | 320 | 350 | 110 | [9 empty] | 13:54:00 | 1535 | 13:54:00 | 1531 | 14:07:32 | 0.1935 | 0.1295 | 0.5216 | 0.0049 | 0.0125 | 0.0282 | 0.0097 | 0.0211 | 0.0008 | 0.002 | 0.0003 |  | 0.0007 | 0.0023 | 0.0025 | 0.0013 | 0.0073 |  |  | 0.0023 |  | 0.0001 | 0.0033 | 0.289 | RHI DELTEK D99 |  | RHI JUSTAL DS1015 |  | Падение скоростей на 0,2-0,3 м/мин
167 | 12004781 | 06.07.2020 | 162,816 | Арм500 | ГОСТ 34028-2016 | 5 | 180x180 | Открытая |  | 163,575 | 1,8 | 0,4 | 163.175 |  |  |  | 1566 | 2 | 2267 | 132 | 136 | 1233 | 1233 | 1236 | 200 | 7 | 2 | 2150 | 9 | 320 | 350 | 110 | [9 empty] | 14:40:00 | 1536 | 14:40:00 | 1536 | 14:55:40 | 0.2008 | 0.1378 | 0.515 | 0.0018 | 0.0103 | 0.0217 | 0.0083 | 0.0179 | 0.0008 | 0.002 | 0.0003 |  | 0.0007 | 0.0022 | 0.0031 | 0.0009 | 0.008 |  |  | 0.0024 |  | 0.0001 | 0.0031 | 0.294 | RHI DELTEK D99 |  | RHI JUSTAL DS1015
168 | 12004782 | 06.07.2020 | 165,888 | Арм500 | ГОСТ 34028-2016 | 6 | 180x180 | Открытая |  | 166,653 | 1,8 | 0,4 | 166.253 |  |  | 7 | 1561 | 2 | 2295 | 160 | 166 | 1261 | 1261 | 1264 | 200 | 7 | 2 | 2150 | 9 | 320 | 350 | 115 | [9 empty] | 15:22:00 | 1538 | 15:22:00 | 1535 | 15:36:43 | 0.2009 | 0.2354 | 1.3213 | 0.0042 | 0.0119 | 0.0298 | 0.0094 | 0.0223 | 0.0009 | 0.0018 | 0.0004 |  | 0.0017 | 0.0045 | 0.0037 | 0.0011 | 0.006 |  |  | 0.0032 |  | 0.0002 | 0.0024 | 0.43 | RHI DELTEK D99 |  | RHI JUSTAL DS1015
169 | 12004783 | 06.07.2020 | 162,816 | Арм500 | ГОСТ 34028-2016 | 7 | 180x180 | Открытая |  | 163,575 | 1,8 | 0,4 | 163.175 |  |  | 12 | 1562 | 2 | 2322 | 184 | 193 | 1288 | 1288 | 1291 | 200 | 7 | 2 | 2150 | 9 | 320 | 350 | 115 | [9 empty] | 16:05:00 | 1533 | 16:05:00 | 1532 | 16:20:03 | 0.1924 | 0.1987 | 1.3268 | 0.0071 | 0.0178 | 0.0505 | 0.021 | 0.041 | 0.0014 | 0.0031 | 0.0005 |  | 0.0013 | 0.0048 | 0.0038 | 0.0011 | 0.0057 |  |  | 0.0033 |  | 0.0001 | 0.0029 | 0.429 | RHI DELTEK D99 |  | RHI JUSTAL DS1015
170 | 12004784 | 06.07.2020 | 159,744 | Арм500 | ГОСТ 34028-2016 | 8 | 180x180 | Открытая |  | 160,496 | 1,8 | 0,4 | 160.096 |  |  | 10 | 1560 | 2 | 2350 | 212 | 218 | 1313 | 1316 | 1319 | 200 | 7 | 2 | 2150 | 9 | 320 | 350 | 110 | [9 empty] | 16:46:00 | 1535 | 16:46:00 | 1533 | 17:00:28 | 0.196 | 0.1866 | 1.3572 | 0.0052 | 0.0183 | 0.0505 | 0.0212 | 0.0569 | 0.0015 | 0.0034 | 0.0005 |  | 0.0012 | 0.0049 | 0.0033 | 0.0007 | 0.0073 |  |  | 0.0032 |  | 0.0001 | 0.0017 | 0.439 | RHI DELTEK D99 |  | RHI JUSTAL DS1015
171 | 12004785 | 06.07.2020 | 168,819 | Арм500 | ГОСТ 34028-2016 | 9 | 180x180 | Открытая |  | 169,59 | 1,8 | 0,4 | 169.19 |  |  | 1 | 1560 | 2 | 2377 | 239 | 245 | 1340 | 1347 | 1346 | 200 | 7 | 2 | 2150 | 9 | 330 | 350 | 110 | [9 empty] | 17:30:00 | 1535 | 17:30:00 | 1530 | 17:44:09 | 0.1905 | 0.1856 | 1.3273 | 0.0072 | 0.0191 | 0.0458 | 0.019 | 0.0414 | 0.0016 | 0.0028 | 0.0005 |  | 0.0011 | 0.0048 | 0.0045 | 0.0007 | 0.0064 |  |  | 0.0032 |  | 0.0001 | 0.0012 | 0.426 | RHI DELTEK D99 |  | RHI JUSTAL DS1015 |  | Сбой в работе МГР 3 ручей (ручной рез)
172 | 12004786 | 06.07.2020 | 162,816 | Арм500 | ГОСТ 34028-2016 | 10 | 180x180 | Открытая |  | 163,575 | 1,8 | 0,4 | 163.175 |  |  | 11 | 1560 | 2 | 2405 | 267 | 273 | 1365 | 1374 | 1374 | 200 | 7 | 2 | 2150 | 9 | 320 | 350 | 110 | [9 empty] | 18:13:00 | 1534 | 18:13:00 | 1536 | 18:25:39 | 0.181 | 0.2002 | 1.3354 | 0.0106 | 0.0148 | 0.045 | 0.02 | 0.0398 | 0.0015 | 0.0029 | 0.0005 |  | 0.0011 | 0.0046 | 0.0032 | 0.0008 | 0.0071 |  |  | 0.0033 |  | 0.0001 | 0.003 | 0.418 | RHI DELTEK D99 |  | RHI JUSTAL DS1015
173 | 12004787 | 06.07.2020 | 165,85 | Арм500 | ГОСТ 34028-2016 | 11 | 180x180 | Открытая |  | 166,615 | 1,8 | 0,4 | 166.215 |  |  | 7 | 1560 | 2 | 2433 | 295 | 301 | 1393 | 1402 | 1402 | 200 | 7 | 2 | 2150 | 9 | 320 | 350 | 115 | [9 empty] | 18:55:00 | 1538 | 18:55:00 | 1539 | 19:11:08 | 0.1916 | 0.2036 | 1.2961 | 0.0056 | 0.016 | 0.0445 | 0.0191 | 0.0388 | 0.0016 | 0.0032 | 0.0005 |  | 0.0013 | 0.0044 | 0.0034 | 0.0011 | 0.0056 |  |  | 0.0032 |  | 0.0001 | 0.0014 | 0.422 | RHI DELTEK D99 |  | RHI JUSTAL DS1015 |  | Неисправность МГРа №3, порезка НЛЗ ручным резаком
174 | 12004788 | 06.07.2020 | 162,714 | Арм500 | ГОСТ 34028-2016 | 12 | 180x180 | Открытая |  | 163,472 | 1,8 | 0,4 | 163.072 |  |  | 12 | 1560 | 2 | 2460 | 319 | 328 | 1420 | 1429 | 1429 | 200 | 13 | 2 | 2155 | 9 | 320 | 360 | 120 | [7 empty] | B 789/BC | 0,01 | 19:37:00 | 1538 | 19:37:00 | 1535 | 19:54:18 | 0.2038 | 0.2067 | 1.3114 | 0.008 | 0.0172 | 0.0493 | 0.021 | 0.0363 | 0.0015 | 0.0031 | 0.0006 |  | 0.0012 | 0.0045 | 0.0035 | 0.0009 | 0.0062 |  |  | 0.0031 |  | 0.0002 | 0.0018 | 0.438 | RHI DELTEK D99 |  | RHI JUSTAL DS1015 |  | Неисправность МГРа №3, порезка НЛЗ ручным резаком
175 | 12004789 | 06.07.2020 | 165,531 | Арм500 | ГОСТ 34028-2016 | 13 | 180x180 | Открытая |  | 166,295 | 1,8 | 0,4 | 165.895 |  |  | 10 | 1558 | 2 | 2488 | 347 | 356 | 1448 | 1457 | 1457 | 200 | 13 | 2 | 2155 | 9 | 320 | 350 | 110 | [7 empty] | B 789/BC | 0,03 | 20:19:00 | 1535 | 20:19:00 | 1535 | 20:26:46 | 0.2089 | 0.2036 | 1.3387 | 0.0086 | 0.0165 | 0.0455 | 0.0193 | 0.0391 | 0.0013 | 0.0027 | 0.0006 |  | 0.0013 | 0.0049 | 0.0036 | 0.0011 | 0.0067 |  |  | 0.0032 |  | 0.0001 | 0.0029 | 0.447 | RHI DELTEK D99 |  | RHI JUSTAL DS1015 |  | Неисправность МГРа №3, порезка НЛЗ ручным резаком
176 | 12004790 | 06.07.2020 | 165,888 | Арм500 | ГОСТ 34028-2016 | 14 | 180x180 | Открытая |  | 166,653 | 1,8 | 0,4 | 166.253 |  |  | 1 | 1559 | 2 | 2515 | 374 | 383 | 1475 | 1485 | 1484 | 200 | 13 | 2 | 2155 | 9 | 320 | 350 | 110 | [7 empty] | B 789/BC | 0,02 | 21:00:00 | 1530 | 21:00:00 | 1532 | 21:07:45 | 0.1962 | 0.2118 | 1.3338 | 0.0045 | 0.0152 | 0.0416 | 0.0197 | 0.0417 | 0.0015 | 0.0027 | 0.0005 |  | 0.0012 | 0.0043 | 0.0033 | 0.0008 | 0.0063 |  |  | 0.0031 |  | 0.0001 | 0.002 | 0.432 | RHI DELTEK D99 |  | RHI JUSTAL DS1015 |  | Неисправность МГРа №3, порезка НЛЗ ручным резаком
177 | 12004791 | 06.07.2020 | 159,744 | Арм500 | ГОСТ 34028-2016 | 15 | 180x180 | Открытая |  | 160,496 | 1,8 | 0,4 | 160.096 |  |  | 11 | 1567 | 2 | 2540 | 399 | 411 | 1503 | 1512 | 1512 | 200 | 13 | 2 | 2155 | 9 | 320 | 350 | 110 | [7 empty] | B 789/BC | 0,01 | 21:32:00 | 1538 | 21:32:00 | 1539 | 21:51:45 | 0.1878 | 0.2006 | 0.7661 | 0.004 | 0.0153 | 0.0443 | 0.0211 | 0.041 | 0.0015 | 0.003 | 0.0004 |  | 0.0009 | 0.0027 | 0.003 | 0.0008 | 0.0066 |  |  | 0.0026 |  | 0.0001 | 0.0022 | 0.33 | RHI DELTEK D99 |  | RHI JUSTAL DS1015
178 | 12004792 | 06.07.2020 | 162,816 | Арм500 | ГОСТ 34028-2016 | 16 | 180x180 | Открытая |  | 164,475 | 1,8 | 0,4 | 164.075 |  |  | 7 | 1565 | 2 | 2568 | 414 | 442 | 1531 | 1543 | 1543 | 200 | 13 | 2 | 2155 | 9 | 320 | 350 | 110 | [7 empty] | B 789/BC | 0,01 | 22:23:00 | 1542 | 22:23:00 | 1538 | 22:31:39 | 0.1962 | 0.1898 | 0.7297 | 0.0066 | 0.0148 | 0.0424 | 0.0216 | 0.0407 | 0.0014 | 0.0031 | 0.0004 |  | 0.0009 | 0.0024 | 0.0033 | 0.0008 | 0.0051 |  |  | 0.0025 |  | 0.0001 | 0.0021 | 0.332 | RHI DELTEK D99 |  | RHI JUSTAL DS1015 |  | Р№2 закрыт неисправность ТПМ
179 | 12004793 | 06.07.2020 | 156,672 | Арм500 | ГОСТ 34028-2016 | 17 | 180x180 | Открытая |  | 157,417 | 1,8 | 0,4 | 157.017 |  |  | 12 | 1566 | 2 | 2595 |  | 472 | 1561 | 1577 | 1577 | 200 | 13 | 2 | 2155 | 9 | 320 | 350 | 110 | [7 empty] | B 789/BC | 0,01 | 23:02:00 | 1538 | 23:02:00 | 1537 | 23:13:38 | 0.1813 | 0.1859 | 0.7001 | 0.002 | 0.0138 | 0.0539 | 0.0233 | 0.0431 | 0.0013 | 0.0036 | 0.0004 |  | 0.0009 | 0.0019 | 0.0035 | 0.0005 | 0.0065 |  |  | 0.0024 |  | 0.0001 | 0.0022 | 0.314 | RHI DELTEK D99 |  | RHI JUSTAL DS1015
180 | 12004794 | 06.07.2020 | 165,888 | Арм500 | ГОСТ 34028-2016 | 18 | 180x180 | Открытая |  | 167,153 | 1,8 | 0,4 | 166.753 |  |  | 10 | 1579 | 2 |  |  | 512 | 1601 | 1620 | 1620 | 200 | 13 | 2 | 2155 | 9 | 320 | 350 | 120 | [7 empty] | B 789/BC | 0,01 | 23:52:00 | 1543 | 23:52:00 | 1543 | 0:00:06 | 0.1904 | 0.1941 | 0.7227 | 0.0045 | 0.0127 | 0.0494 | 0.0219 | 0.0461 | 0.0014 | 0.0034 | 0.0005 |  | 0.0009 | 0.0023 | 0.0034 | 0.0009 | 0.0068 |  |  | 0.0025 |  | 0.0001 | 0.0022 | 0.326 | RHI DELTEK D99 |  | RHI JUSTAL DS1015 |  | Р№1 закрыт ремонт ручья №2
181 | 12004795 | 07.07.2020 | 165,773 | Арм500 | ГОСТ 34028-2016 | 19 | 180x180 | Открытая |  | 166,837 | 1,8 | 0,4 | 166.437 |  |  | 1 | 1576 | 2 | 2611 | 430 | 546 | 1635 | 1653 | 1653 | 200 | 13 | 2 | 2155 | 9 | 320 | 350 | 110 | [7 empty] | B 789/BC | 0,01 | 0:52:00 | 1549 | 0:52:00 | 1548 | 1:03:37 | 0.1927 | 0.2005 | 0.7153 | 0.0058 | 0.0106 | 0.0436 | 0.0195 | 0.0379 | 0.0012 | 0.0055 | 0.0003 |  | 0.0009 | 0.002 | 0.0046 | 0.0015 | 0.0053 |  |  | 0.0024 |  | 0.0001 | 0.0019 | 0.326 | RHI DELTEK D99 |  | RHI JUSTAL DS1015 |  | Р№1;2 запуск; Неисправность МГРа№5,ручной рез
182 | 12004796 | 07.07.2020 | 165,888 | Арм500 | ГОСТ 34028-2016 | 20 | 180x180 | Открытая |  | 167,153 | 1,8 | 0,4 | 166.753 |  |  | 1 | 1568 | 2 | 2641 | 433 | 577 | 1669 | 1687 | 1687 | 200 | 13 | 2 | 2155 | 9 | 320 | 350 | 110 | [7 empty] | B 789/BC | 0,01 | 1:46:00 | 1539 | 1:46:00 | 1538 | 1:54:58 | 0.1871 | 0.1949 | 0.7069 | 0.0033 | 0.0125 | 0.0608 | 0.017 | 0.0354 | 0.0013 | 0.0079 | 0.0003 |  | 0.0009 | 0.0019 | 0.0039 | 0.0013 | 0.0069 |  |  | 0.0025 |  | 0.0001 | 0.002 | 0.323 | RHI DELTEK D99 |  | RHI JUSTAL DS1015 |  | Ручей№2 закрыт, неисправность ТПМ.
183 | 12004797 | 07.07.2020 | 165,888 | Арм500 | ГОСТ 34028-2016 | 21 | 180x180 | Открытая |  | 166,803 | 1,8 | 0,4 | 166.403 |  |  | 7 | 1571 | 2 | 2675 | 436 | 608 | 1700 | 1721 | 1721 | 200 | 13 | 2 | 2155 | 9 | 320 | 350 | 110 | [7 empty] | B 789/BC | 0,01 | 2:35:00 | 1538 | 2:35:00 | 1535 | 2:42:06 | 0.1919 | 0.1836 | 0.7025 | 0.0044 | 0.0124 | 0.0595 | 0.0189 | 0.0338 | 0.0014 | 0.0066 | 0.0003 |  | 0.0008 | 0.0018 | 0.0036 | 0.0007 | 0.0072 |  |  | 0.0024 |  | 0.0001 | 0.0022 | 0.326 | RHI DELTEK D99 |  | RHI JUSTAL DS1015 |  | Р№2 запуск
184 | 12004798 | 07.07.2020 | 162,816 | Арм500 | ГОСТ 34028-2016 | 22 | 180x180 | Открытая |  | 163,575 | 1,8 | 0,4 | 163.175 |  |  | 12 | 1570 | 2 | 2703 | 461 | 635 | 1727 | 1749 | 1749 | 200 | 13 | 2 | 2155 | 9 | 320 | 350 | 110 | [7 empty] | B 789/BC | 0,01 | 3:25:00 | 1539 | 3:25:00 | 1543 | 3:31:20 | 0.1905 | 0.199 | 0.72 | 0.0066 | 0.0199 | 0.0626 | 0.0222 | 0.0368 | 0.0015 | 0.0088 | 0.0004 |  | 0.001 | 0.003 | 0.0036 | 0.0009 | 0.0066 |  |  | 0.0025 |  | 0.0001 | 0.0017 | 0.329 | RHI DELTEK D99 |  | RHI JUSTAL DS1015
185 | 12004799 | 07.07.2020 | 165,888 | Арм500 | ГОСТ 34028-2016 | 23 | 180x180 | Открытая |  | 166,653 | 1,8 | 0,4 | 166.253 |  |  | 10 | 1568 | 2 | 2733 | 282 | 663 | 1755 | 1779 | 1776 | 200 | 13 | 2 | 2155 | 9 | 320 | 350 | 110 | [7 empty] | B 789/BC | 0,01 | 4:05:00 | 1543 | 4:05:00 | 1543 | 4:16:43 | 0.1907 | 0.1897 | 0.7061 | 0.0057 | 0.013 | 0.0501 | 0.0189 | 0.0377 | 0.0014 | 0.0056 | 0.0004 |  | 0.0009 | 0.0023 | 0.0033 | 0.0008 | 0.0058 |  |  | 0.0024 |  | 0.0001 | 0.0018 | 0.324 | RHI DELTEK D99 |  | RHI JUSTAL DS1015
186 | 12004800 | 07.07.2020 | 172,032 | Арм500 | ГОСТ 34028-2016 | 24 | 180x180 | Открытая |  | 172,81 | 1,8 | 0,4 | 172.41 |  |  | 1 | 1565 | 2 | 2761 | 507 | 693 | 1785 | 1807 | 1807 | 200 | 13 | 2 | 2155 | 9 | 320 | 350 | 110 | [7 empty] | B 789/BC | 0,01 | 4:49:00 | 1534 | 4:49:00 | 1534 | 4:56:24 | 0.1951 | 0.1811 | 0.7142 | 0.0136 | 0.0223 | 0.0457 | 0.0184 | 0.0415 | 0.0011 | 0.0035 | 0.0004 |  | 0.0008 | 0.0025 | 0.0034 | 0.0008 | 0.0063 |  |  | 0.0025 |  | 0.0001 | 0.0022 | 0.328 | RHI DELTEK D99 |  | RHI JUSTAL DS1015
187 | 12004801 | 07.07.2020 | 165,888 | Арм500 | ГОСТ 34028-2016 | 25 | 180x180 | Открытая |  | 166,653 | 1,8 | 0,4 | 166.253 |  |  | 11 | 1567 | 2 | 2792 | 528 | 721 | 1813 | 1838 | 1834 | 200 | 13 | 2 | 2155 | 9 | 320 | 350 | 110 | [7 empty] | B 789/BC | 0,01 | 5:32:00 | 1534 | 5:32:00 | 1536 | 5:43:37 | 0.1941 | 0.1832 | 0.691 | 0.0069 | 0.0124 | 0.0344 | 0.0086 | 0.0176 | 0.0007 | 0.0022 | 0.0003 |  | 0.0009 | 0.0022 | 0.003 | 0.0007 | 0.0072 |  |  | 0.0024 |  | 0.0001 | 0.0027 | 0.319 | RHI DELTEK D99 |  | RHI JUSTAL DS1015
188 | 12004802 | 07.07.2020 | 162,816 | Арм500 | ГОСТ 34028-2016 | 26 | 180x180 | Открытая |  | 163,575 | 1,8 | 0,4 | 163.175 |  |  | 7 | 1566 | 2 | 2819 | 550 | 749 | 1841 | 1865 | 1865 | 200 | 13 | 2 | 2155 | 9 | 320 | 360 | 120 | [7 empty] | B 789/BC | 0,03 | 6:14:00 | 1536 | 6:14:00 | 1534 | 6:26:14 | 0.1915 | 0.1928 | 0.7084 | 0.0041 | 0.0135 | 0.0319 | 0.0084 | 0.0191 | 0.0006 | 0.0021 | 0.0004 |  | 0.0009 | 0.0022 | 0.003 | 0.0007 | 0.0071 |  |  | 0.0024 |  | 0.0001 | 0.0026 | 0.319 | RHI DELTEK D99 |  | RHI JUSTAL DS1015
189 | 12004803 | 07.07.2020 | 162,816 | Арм500 | ГОСТ 34028-2016 | 27 | 180x180 | Открытая |  | 163,575 | 1,8 | 0,4 | 163.175 |  |  | 12 | 1564 | 2 | 2847 | 571 | 776 | 1868 | 1896 | 1893 | 200 | 13 | 2 | 2155 | 9 | 320 | 360 | 120 | [7 empty] | B 789/BC | 0,02 | 6:56:00 | 1541 | 6:56:00 | 1540 | 7:13:34 | 0.1899 | 0.1831 | 0.6807 | 0.0043 | 0.0108 | 0.0254 | 0.0066 | 0.0146 | 0.0007 | 0.0021 | 0.0003 |  | 0.0009 | 0.0022 | 0.003 | 0.0007 | 0.0059 |  |  | 0.0026 |  | 0.0001 | 0.004 | 0.311 | RHI DELTEK D99 |  | RHI JUSTAL DS1015
190 | 12004804 | 07.07.2020 | 165,888 | Арм500 | ГОСТ 34028-2016 | 28 | 180x180 | Открытая |  | 166,653 | 1,8 | 0,4 | 166.253 |  |  | 10 | 1567 | 2 | 2878 | 593 | 804 | 1899 | 1924 | 1920 | 200 | 13 | 2 | 2150 | 9 | 320 | 360 | 120 | [7 empty] | B 789/BC | 0,01 | 7:39:00 | 1540 | 7:39:00 | 1542 | 7:44:56 | 0.196 | 0.179 | 0.7049 | 0.0081 | 0.0128 | 0.0317 | 0.0065 | 0.0152 | 0.0006 | 0.0021 | 0.0003 |  | 0.0009 | 0.0021 | 0.0028 | 0.0009 | 0.005 |  |  | 0.0025 |  | 0.0001 | 0.0021 | 0.322 | RHI DELTEK D99 |  | RHI JUSTAL DS1015
191 | 12004805 | 07.07.2020 | 159,744 | Арм500 | ГОСТ 34028-2016 | 29 | 180x180 | Открытая |  | 160,496 | 1,8 | 0,4 | 160.096 |  |  | 1 | 1567 | 2 | 2905 | 617 | 831 | 1924 | 1951 | 1948 | 200 | 13 | 2 | 2150 | 9 | 320 | 360 | 120 | [7 empty] | B 789/BC | 0,01 | 8:21:00 | 1539 | 8:21:00 | 1541 | 8:39:32 | 0.1897 | 0.2033 | 0.7109 | 0.0098 | 0.0088 | 0.0337 | 0.0072 | 0.0144 | 0.0008 | 0.0025 | 0.0005 |  | 0.0009 | 0.0021 | 0.0031 | 0.0008 | 0.007 |  |  | 0.0028 |  | 0.0001 | 0.0023 | 0.317 | RHI DELTEK D99 |  | RHI JUSTAL DS1015
192 | 12004806 | 07.07.2020 | 165,888 | Арм500 | ГОСТ 34028-2016 | 30 | 180x180 | Открытая |  | 166,653 | 1,8 | 0,4 | 166.253 |  |  | 11 | 1568 | 2 | 2933 | 645 | 859 | 1951 | 1979 | 1976 | 200 | 13 | 2 | 2150 | 9 | 320 | 360 | 120 | [7 empty] | B 789/BC | 0,02 | 9:01:00 | 1542 | 9:01:00 | 1542 | 9:17:38 | 0.2056 | 0.2081 | 0.7357 | 0.0046 | 0.007 | 0.0304 | 0.0076 | 0.0151 | 0.0006 | 0.002 | 0.0003 |  | 0.001 | 0.0017 | 0.004 | 0.0008 | 0.0068 |  |  | 0.0024 |  | 0.0001 | 0.0028 | 0.337 | RHI DELTEK D99 |  | RHI JUSTAL DS1015
193 | 12004807 | 07.07.2020 | 165,888 | Арм500 | ГОСТ 34028-2016 | 31 | 180x180 | Открытая |  | 166,653 | 1,8 | 0,4 | 166.253 |  |  | 7 | 1572 | 2 | 2960 | 670 | 887 | 1979 | 2006 | 2006 | 200 | 13 | 2 | 2150 | 9 | 320 | 360 | 120 | [7 empty] | B 789/BC | 0,02 | 9:42:00 | 1540 | 9:42:00 | 1538 | 9:56:20 | 0.194 | 0.1904 | 0.7335 | 0.0041 | 0.0115 | 0.0424 | 0.0193 | 0.0413 | 0.0012 | 0.0029 | 0.0003 |  | 0.0008 | 0.0019 | 0.0027 | 0.0008 | 0.007 |  |  | 0.0023 |  | 0.0001 | 0.0018 | 0.33 | RHI DELTEK D99 |  | RHI JUSTAL DS1015
194 | 12004808 | 07.07.2020 | 162,816 | Арм500 | ГОСТ 34028-2016 | 32 | 180x180 | Открытая |  | 163,575 | 1,8 | 0,4 | 163.175 |  |  | 12 | 1566 | 2 | 2988 | 691 | 914 | 2006 | 2037 | 2034 | 200 | 13 | 2 | 2150 | 9 | 320 | 360 | 120 | [7 empty] | B 789/BC | 0,02 | 10:23:00 | 1535 | 10:23:00 | 1538 | 10:36:41 | 0.1884 | 0.1792 | 0.7286 | 0.006 | 0.0197 | 0.0457 | 0.0209 | 0.0419 | 0.0013 | 0.0031 | 0.0004 |  | 0.0008 | 0.0023 | 0.0035 | 0.0002 | 0.0074 |  |  | 0.0024 |  | 0.0001 | 0.0026 | 0.324 | RHI DELTEK D99 |  | RHI JUSTAL DS1015
195 | 12004809 | 07.07.2020 | 165,888 | Арм500 | ГОСТ 34028-2016 | 33 | 180x180 | Открытая |  | 166,653 | 1,8 | 0,4 | 166.253 |  |  | 1 | 1568 | 2 | 3013 | 719 | 942 | 2037 | 2065 | 2061 | 200 | 13 | 2 | 2150 | 9 | 320 | 360 | 120 | [7 empty] | B 789/BC | 0,02 | 11:04:00 | 1542 | 11:04:00 | 1542 | 11:21:04 | 0.2008 | 0.1836 | 0.716 | 0.003 | 0.0177 | 0.0489 | 0.0183 | 0.0391 | 0.0014 | 0.0026 | 0.0003 |  | 0.0009 | 0.0018 | 0.0029 | 0.0006 | 0.0058 |  |  | 0.0025 |  | 0.0002 | 0.002 | 0.335 | RHI DELTEK D99 |  | RHI JUSTAL DS1015
196 | 12004810 | 07.07.2020 | 162,816 | Арм500 | ГОСТ 34028-2016 | 34 | 180x180 | Открытая |  | 163,575 | 1,8 | 0,4 | 163.175 |  |  | 11 | 1568 | 2 | 3040 | 743 | 969 | 2065 | 2092 | 2089 | 200 | 13 | 2 | 2150 | 9 | 320 | 350 | 120 | [7 empty] | B 789/BC | 0,01 | 11:46:00 | 1541 | 11:46:00 | 1543 | 12:08:16 | 0.1898 | 0.1888 | 0.7141 | 0.004 | 0.0147 | 0.0526 | 0.0217 | 0.0359 | 0.0014 | 0.0025 | 0.0003 |  | 0.0008 | 0.0018 | 0.0029 | 0.0007 | 0.0067 |  |  | 0.0023 |  | 0.0002 | 0.0021 | 0.324 | RHI DELTEK D99 |  | RHI JUSTAL DS1015
197 | 12004811 | 07.07.2020 | 162,816 | Арм500 | ГОСТ 34028-2016 | 35 | 180x180 | Открытая |  | 163,575 | 1,8 | 0,4 | 163.175 |  |  | 7 | 1568 | 2 | 3065 | 768 | 997 | 2092 | 2120 | 2120 | 200 | 13 | 2 | 2150 | 9 | 320 | 360 | 120 | [7 empty] | SPH-B 795 | 0,01 | 12:27:00 | 1544 | 12:27:00 | 1542 | 12:38:54 | 0.2016 | 0.2002 | 0.7182 | 0.0041 | 0.015 | 0.0492 | 0.0202 | 0.0379 | 0.0013 | 0.0031 | 0.0005 |  | 0.0009 | 0.0022 | 0.0033 | 0.0008 | 0.0066 |  |  | 0.0025 |  | 0.0001 | 0.0028 | 0.336 | RHI DELTEK D99 |  | RHI JUSTAL DS1015
198 | 12004812 | 07.07.2020 | 165,888 | Арм500 | ГОСТ 34028-2016 | 36 | 180x180 | Открытая |  | 166,653 | 1,8 | 0,4 | 166.253 |  |  | 12 | 1568 | 2 | 3092 | 792 | 1025 | 2120 | 2147 | 2150 | 200 | 13 | 2 | 2150 | 9 | 320 | 360 | 120 | [7 empty] | B 789/BC | 0,01 | 13:09:00 | 1541 | 13:09:00 | 1540 | 13:22:15 | 0.1954 | 0.1805 | 0.6998 | 0.0034 | 0.0192 | 0.0489 | 0.0213 | 0.0395 | 0.0013 | 0.0036 | 0.0004 |  | 0.0009 | 0.0022 | 0.0028 | 0.001 | 0.0058 |  |  | 0.0023 |  | 0.0002 | 0.0015 | 0.327 | RHI DELTEK D99 |  | RHI JUSTAL DS1015
199 | 12004813 | 07.07.2020 | 168,96 | Арм500 | ГОСТ 34028-2016 | 37 | 180x180 | Открытая |  | 169,731 | 1,8 | 0,4 | 169.331 |  |  | 1 | 1568 | 2 | 3120 | 820 | 1055 | 2147 | 2175 | 2178 | 200 | 13 | 2 | 2150 | 9 | 320 | 360 | 120 | [7 empty] | B 789/BC | 0,01 | 13:51:00 | 1543 | 13:51:00 | 1540 | 14:13:44 | 0.1879 | 0.1832 | 0.7098 | 0.0042 | 0.0169 | 0.048 | 0.0177 | 0.0342 | 0.0014 | 0.0037 | 0.0004 |  | 0.0008 | 0.0021 | 0.0028 | 0.001 | 0.0066 |  |  | 0.0024 |  | 0.0002 | 0.0019 | 0.32 | RHI DELTEK D99 |  | RHI JUSTAL DS1015
200 | 12004814 | 07.07.2020 | 159,744 | Арм500 | ГОСТ 34028-2016 | 38 | 180x180 | Открытая |  | 160,496 | 1,8 | 0,4 | 160.096 |  |  | 11 | 1565 | 2 | 3145 | 845 | 1083 | 2175 | 2203 | 2206 | 200 | 13 | 2 | 2150 | 9 | 320 | 360 | 120 | [7 empty] | B 789/BC | 0,01 | 14:35:00 | 1540 | 14:35:00 | 1542 | 14:57:26 | 0.1861 | 0.1622 | 0.7169 | 0.0048 | 0.0176 | 0.0507 | 0.019 | 0.0537 | 0.0016 | 0.0055 | 0.0004 |  | 0.0007 | 0.0023 | 0.0032 | 0.0008 | 0.0075 |  |  | 0.0023 |  | 0.0001 | 0.0024 | 0.322 | RHI DELTEK D99 |  | RHI JUSTAL DS1015
201 | 12004815 | 07.07.2020 | 165,888 | Арм500 | ГОСТ 34028-2016 | 39 | 180x180 | Открытая |  | 166,653 | 1,8 | 0,4 | 166.253 |  |  | 7 | 1566 | 2 | 3172 | 869 | 1111 | 2203 | 2230 | 2236 | 200 | 13 | 2 | 2150 | 9 | 320 | 360 | 120 | [7 empty] | B 789/BC | 0,01 | 15:18:00 | 1543 | 15:18:00 | 1543 | 15:40:25 | 0.1971 | 0.1785 | 0.6931 | 0.0039 | 0.0164 | 0.0593 | 0.0233 | 0.0369 | 0.0013 | 0.0053 | 0.0003 |  | 0.0009 | 0.002 | 0.0032 | 0.0011 | 0.0062 |  |  | 0.0023 |  | 0.0002 | 0.0016 | 0.33 | RHI DELTEK D99 |  | RHI JUSTAL DS1015
202 | 12004816 | 07.07.2020 | 162,816 | Арм500 | ГОСТ 34028-2016 | 40 | 180x180 | Открытая |  | 163,575 | 1,8 | 0,4 | 163.175 |  |  | 12 | 1565 | 2 | 3197 | 897 | 1138 | 2230 | 2258 | 2264 | 200 | 13 | 2 | 2150 | 9 | 320 | 360 | 120 | [7 empty] | B 789/BC | 0,01 | 16:00:00 | 1544 | 16:00:00 | 1542 | 16:13:16 | 0.1951 | 0.1773 | 0.7052 | 0.004 | 0.0108 | 0.0579 | 0.0248 | 0.0421 | 0.0013 | 0.0055 | 0.0004 |  | 0.0008 | 0.0019 | 0.003 | 0.0008 | 0.0061 |  |  | 0.0025 |  | 0.0002 | 0.0023 | 0.33 | RHI DELTEK D99 |  | RHI JUSTAL DS1015
203 | 12004817 | 07.07.2020 | 162,634 | Арм500 | ГОСТ 34028-2016 | 41 | 180x180 | Открытая |  | 163,392 | 1,8 | 0,4 | 162.992 |  |  | 5 | 1577 | 2 | 3224 | 921 | 1166 | 2258 | 2285 | 2292 | 200 | 13 | 2 | 2155 | 9 | 320 | 360 | 120 | [7 empty] | B 789/BC | 0,01 | 16:44:00 | 1544 | 16:44:00 | 1543 | 17:02:00 | 0.1899 | 0.1666 | 0.7136 | 0.0085 | 0.0166 | 0.05 | 0.0204 | 0.0381 | 0.0013 | 0.0039 | 0.0003 |  | 0.0007 | 0.0023 | 0.0027 | 0.0007 | 0.0073 |  |  | 0.0024 |  | 0.0002 | 0.0013 | 0.324 | RHI DELTEK D99 |  | RHI JUSTAL DS1015 |  | Сбой в работе системы измерения 1 ручья.
204 | 12004818 | 07.07.2020 | 162,816 | Арм500 | ГОСТ 34028-2016 | 42 | 180x180 | Открытая |  | 163,575 | 1,8 | 0,4 | 163.175 |  |  | 11 | 1566 | 2 | 3252 | 946 | 1193 | 2285 | 2313 | 2319 | 200 | 10 | 2 | 2155 | 9 | 320 | 360 | 120 | [7 empty] | B 789/BC | 0,01 | 17:27:00 | 1545 | 17:27:00 | 1542 | 17:51:47 | 0.1907 | 0.17 | 0.7002 | 0.0033 | 0.0177 | 0.0565 | 0.0194 | 0.0356 | 0.0014 | 0.0039 | 0.0003 |  | 0.0009 | 0.0025 | 0.0029 | 0.0006 | 0.008 |  |  | 0.0024 |  | 0.0001 | 0.0015 | 0.324 | RHI DELTEK D99 |  | RHI JUSTAL DS1015
205 | 12004819 | 07.07.2020 | 165,837 | Арм500 | ГОСТ 34028-2016 | 43 | 180x180 | Открытая |  | 166,602 | 1,8 | 0,4 | 166.202 |  |  | 10 | 1575 | 2 | 3277 | 971 | 1221 | 2316 | 2341 | 2350 | 200 | 13 | 2 | 2155 | 9 | 320 | 360 | 120 | [7 empty] | B 789/BC | 0,01 | 18:10:00 | 1546 | 18:10:00 | 1543 | 18:25:51 | 0.185 | 0.1728 | 0.7012 | 0.0056 | 0.0167 | 0.0595 | 0.0202 | 0.0453 | 0.0014 | 0.0033 | 0.0003 |  | 0.0008 | 0.0027 | 0.0029 | 0.0008 | 0.0078 |  |  | 0.0022 |  | 0.0001 | 0.0026 | 0.319 | RHI DELTEK D99 |  | RHI JUSTAL DS1015
206 | 12004820 | 07.07.2020 | 165,734 | Арм500 | ГОСТ 34028-2016 | 44 | 180x180 | Открытая |  | 172,958 | 1,8 | 0,4 | 172.558 | 3,7 |  | 12 | 1564 | 2 | 3304 | 998 | 1249 | 2344 | 2368 | 2377 | 200 | 7 | 2 | 2155 | 9 | 320 | 350 | 110 | [9 empty] | 18:53:00 | 1543 | 18:53:00 | 1539 | 19:04:25 | 0.1815 | 0.1941 | 0.6988 | 0.003 | 0.0126 | 0.0587 | 0.019 | 0.0428 | 0.0014 | 0.0034 | 0.0003 |  | 0.0009 | 0.0019 | 0.0029 | 0.0006 | 0.0061 |  |  | 0.0023 |  | 0.0002 | 0.0017 | 0.315 | RHI DELTEK D99 |  | RHI JUSTAL DS1015 |  | Окончание серии
207 | 12004821 | 07.07.2020 | 150,528 | 25Г2С | ГОСТ 5781-82 | 1 | 180x180 | Открытая |  | 152,179 | 1,8 | 0,4 | 151.779 |  |  | 5 | 1571 | 4 | 3329 | 1023 | 1276 | 2368 | 2393 | 2402 | 200 | 7 | 2 | 2155 | 9 | 240 | 260 | 90 | [9 empty] | 20:22:00 | 1540 | 20:22:00 | 1541 | 20:28:04 | 0.2618 | 0.6551 | 1.546 | 0.0048 | 0.0146 | 0.0669 | 0.0203 | 0.0496 | 0.0016 | 0.0031 | 0.0006 |  | 0.0023 | 0.0049 | 0.0043 | 0.0017 | 0.0103 |  |  | 0.0035 |  | 0.0002 | 0.0027 | 0.585 | RHI DELTEK D99 |  | RHI JUSTAL DS1015 |  | Запуск серии
208 | 12004822 | 07.07.2020 | 162,816 | 25Г2С | ГОСТ 5781-82 | 2 | 180x180 | Открытая |  | 163,575 | 1,8 | 0,4 | 163.175 |  |  | 11 | 1563 | 4 | 3356 | 1050 | 1301 | 2396 | 2420 | 2430 | 200 | 7 | 2 | 2155 | 9 | 240 | 260 | 90 | [9 empty] | 21:03:00 | 1540 | 21:03:00 | 1535 | 21:15:58 | 0.2824 | 0.6786 | 1.5612 | 0.006 | 0.0098 | 0.0668 | 0.0229 | 0.0418 | 0.0016 | 0.0039 | 0.0005 |  | 0.0025 | 0.0041 | 0.0047 | 0.0012 | 0.0091 |  |  | 0.0036 |  | 0.0003 | 0.0008 | 0.61 | RHI DELTEK D99 |  | RHI JUSTAL DS1015
209 | 12004823 | 07.07.2020 | 175,104 | 25Г2С | ГОСТ 5781-82 | 3 | 180x180 | Открытая |  | 175,889 | 1,8 | 0,4 | 175.489 |  |  | 10 | 1557 | 4 | 3384 | 1081 | 1331 | 2424 | 2451 | 2457 | 200 | 7 | 2 | 2155 | 9 | 240 | 260 | 90 | [9 empty] | 21:44:00 | 1531 | 21:44:00 | 1526 | 22:08:08 | 0.2857 | 0.6301 | 1.5519 | 0.0067 | 0.0104 | 0.068 | 0.0244 | 0.0434 | 0.0014 | 0.005 | 0.0005 |  | 0.0022 | 0.0042 | 0.0039 | 0.0008 | 0.0088 |  |  | 0.0034 |  | 0.0001 | 0.0028 | 0.607 | RHI DELTEK D99 |  | RHI JUSTAL DS1015
210 | 12004824 | 07.07.2020 | 165,888 | 25Г2С | ГОСТ 5781-82 | 4 | 180x180 | Открытая |  | 166,653 | 1,8 | 0,4 | 166.253 |  |  | 1 | 1564 | 4 | 3412 | 1109 | 1359 | 2451 | 2479 | 2485 | 200 | 7 | 2 | 2155 | 9 | 240 | 260 | 90 | [9 empty] | 22:33:00 | 1533 | 22:33:00 | 1531 | 22:47:06 | 0.2797 | 0.6244 | 1.5573 | 0.0109 | 0.0153 | 0.0736 | 0.0233 | 0.044 | 0.0014 | 0.005 | 0.0005 |  | 0.002 | 0.0048 | 0.0036 | 0.0009 | 0.0076 |  |  | 0.0035 |  | 0.0001 | 0.0048 | 0.602 | RHI DELTEK D99 |  | RHI JUSTAL DS1015
211 | 12004825 | 07.07.2020 | 168,96 | 25Г2С | ГОСТ 5781-82 | 5 | 180x180 | Открытая |  | 169,731 | 1,8 | 0,4 | 169.331 |  |  | 12 | 1556 | 4 | 3439 | 1136 | 1387 | 2482 | 2506 | 2512 | 200 | 7 | 2 | 2155 | 9 | 240 | 260 | 90 | [9 empty] | 23:17:00 | 1529 | 23:17:00 | 1530 | 23:37:07 | 0.2835 | 0.6353 | 1.5572 | 0.0119 | 0.0152 | 0.0681 | 0.0198 | 0.0369 | 0.0015 | 0.0031 | 0.0005 |  | 0.0022 | 0.0046 | 0.0041 | 0.0008 | 0.007 |  |  | 0.0035 |  | 0.0002 | 0.003 | 0.607 | RHI DELTEK D99 |  | RHI JUSTAL DS1015
212 | 12004826 | 07.07.2020 | 171,93 | 25Г2С | ГОСТ 5781-82 | 6 | 180x180 | Открытая |  | 172,708 | 1,8 | 0,4 | 172.308 |  |  | 5 | 1555 | 4 | 3467 | 1167 | 1417 | 2509 | 2534 | 2540 | 200 | 7 | 2 | 2155 | 9 | 240 | 260 | 90 | [9 empty] | 0:04:00 | 1530 | 0:04:00 | 1526 | 0:20:28 | 0.2846 | 0.642 | 1.5352 | 0.0109 | 0.0128 | 0.0668 | 0.0187 | 0.0363 | 0.0017 | 0.0058 | 0.0005 |  | 0.0023 | 0.0044 | 0.0037 | 0.001 | 0.0065 |  |  | 0.0035 |  | 0.0002 | 0.0013 | 0.605 | RHI DELTEK D99 |  | RHI JUSTAL DS1015
213 | 12004827 | 08.07.2020 | 168,929 | 25Г2С | ГОСТ 5781-82 | 7 | 180x180 | Открытая |  | 169,7 | 1,8 | 0,4 | 169.3 |  |  | 11 | 1555 | 4 | 3494 | 1195 | 1445 | 2537 | 2565 | 2568 | 200 | 7 | 2 | 2155 | 9 | 240 | 260 | 90 | [9 empty] | 0:48:00 | 1534 | 0:48:00 | 1531 | 1:02:32 | 0.2882 | 0.6509 | 1.5542 | 0.0183 | 0.0135 | 0.0637 | 0.0191 | 0.0472 | 0.0015 | 0.003 | 0.0005 |  | 0.0021 | 0.0042 | 0.0035 | 0.001 | 0.007 |  |  | 0.0037 |  | 0.0001 | 0.003 | 0.612 | RHI DELTEK D99 |  | RHI JUSTAL DS1015
214 | 12004828 | 08.07.2020 | 162,618 | 25Г2С | ГОСТ 5781-82 | 8 | 180x180 | Открытая |  | 163,836 | 1,8 | 0,4 | 163.436 |  |  | 10 | 1554 | 4 | 3525 | 1222 | 1476 | 2568 | 2577 | 2598 | 200 | 7 | 2 | 2155 | 9 | 240 | 260 | 90 | [9 empty] | 1:32:00 | 1528 | 1:32:00 | 1524 | 1:52:30 | 0.2791 | 0.6359 | 1.5404 | 0.0152 | 0.0108 | 0.067 | 0.0224 | 0.0482 | 0.0013 | 0.003 | 0.0005 |  | 0.0024 | 0.0043 | 0.0037 | 0.0004 | 0.0077 |  |  | 0.0038 |  | 0.0001 | 0.0026 | 0.599 | RHI DELTEK D99 |  | RHI JUSTAL DS1015 |  | 1:55 закрыли 5 ручей по МГР ( энергетики)
215 | 12004829 | 08.07.2020 | 168,888 | 25Г2С | ГОСТ 5781-82 | 9 | 180x180 | Открытая |  | 169,809 | 1,8 | 0,4 | 169.409 |  |  | 1 | 1560 | 4 | 3553 | 1253 | 1509 | 2598 | 2592 | 2629 | 200 | 7 | 2 | 2155 | 9 | 240 | 260 | 90 | [9 empty] | 2:18:00 | 1527 | 2:18:00 | 1524 | 2:35:10 | 0.2834 | 0.6582 | 1.5565 | 0.0144 | 0.0118 | 0.0631 | 0.0176 | 0.0407 | 0.0017 | 0.0026 | 0.0004 |  | 0.0022 | 0.0043 | 0.0041 | 0.0008 | 0.0081 |  |  | 0.0036 |  | 0.0002 | 0.002 | 0.609 | RHI DELTEK D99 |  | RHI JUSTAL DS1015 |  | 2:38 запуск 5 ручья
216 | 12004830 | 08.07.2020 | 165,888 | 25Г2С | ГОСТ 5781-82 | 10 | 180x180 | Открытая |  | 166,653 | 1,8 | 0,4 | 166.253 |  |  | 12 | 1553 | 4 | 3580 | 1281 | 1537 | 2626 | 2620 | 2657 | 200 | 7 | 2 | 2155 | 9 | 240 | 260 | 90 | [9 empty] | 3:11:00 | 1527 | 3:11:00 | 1530 | 3:25:54 | 0.2796 | 0.6452 | 1.5637 | 0.009 | 0.0157 | 0.0666 | 0.0196 | 0.0341 | 0.0014 | 0.0028 | 0.0005 |  | 0.0022 | 0.0045 | 0.0035 | 0.0009 | 0.0081 |  |  | 0.0036 |  | 0.0001 | 0.002 | 0.605 | RHI DELTEK D99 |  | RHI JUSTAL DS1015
217 | 12004831 | 08.07.2020 | 172,032 | 25Г2С | ГОСТ 5781-82 | 11 | 180x180 | Открытая |  | 172,81 | 1,8 | 0,4 | 172.41 |  |  | 5 | 1552 | 4 | 3611 | 1308 | 1565 | 2657 | 2648 | 2684 | 200 | 7 | 2 | 2155 | 9 | 240 | 260 | 90 | [9 empty] | 3:54:00 | 1529 | 3:54:00 | 1526 | 5:04:57 | 0.2772 | 0.6343 | 1.5325 | 0.0105 | 0.0102 | 0.0603 | 0.02 | 0.0339 | 0.0015 | 0.0025 | 0.0005 |  | 0.0021 | 0.0041 | 0.0041 | 0.0012 | 0.0065 |  |  | 0.0035 |  | 0.0002 | 0.0035 | 0.596 | RHI DELTEK D99 |  | RHI JUSTAL DS1015
218 | 12004832 | 08.07.2020 | 172,032 | 25Г2С | ГОСТ 5781-82 | 12 | 180x180 | Открытая |  | 172,81 | 1,8 | 0,4 | 172.41 |  |  | 11 | 1552 | 4 | 3639 | 1336 | 1595 | 2684 | 2675 | 2715 | 200 | 7 | 2 | 2155 | 9 | 240 | 260 | 90 | [9 empty] | 4:40:00 | 1530 | 4:40:00 | 1533 | 5:41:05 | 0.2844 | 0.6437 | 1.5466 | 0.0106 | 0.0146 | 0.0704 | 0.0224 | 0.0389 | 0.0015 | 0.0036 | 0.0005 |  | 0.0023 | 0.0043 | 0.0037 | 0.0009 | 0.0073 |  |  | 0.0036 |  | 0.0002 | 0.0015 | 0.607 | RHI DELTEK D99 |  | RHI JUSTAL DS1015
219 | 12004833 | 08.07.2020 | 168,96 | 25Г2С | ГОСТ 5781-82 | 13 | 180x180 | Открытая |  | 169,731 | 1,8 | 0,4 | 169.331 |  |  | 10 | 1551 | 4 | 3666 | 1366 | 1623 | 2712 | 2703 | 2742 | 200 | 7 | 2 | 2155 | 9 | 240 | 260 | 90 | [9 empty] | 5:46:00 | 1529 | 5:46:00 | 1529 | 6:25:34 | 0.2847 | 0.6325 | 1.5403 | 0.0096 | 0.0153 | 0.0529 | 0.0184 | 0.0403 | 0.0016 | 0.0026 | 0.0004 |  | 0.002 | 0.0044 | 0.0033 | 0.001 | 0.0085 |  |  | 0.0036 |  | 0.0002 | 0.0013 | 0.605 | RHI DELTEK D99 |  | RHI JUSTAL DS1015 |  | 5:53 МГР 3 не в работе ( энергетики). Ручной рез.
220 | 12004834 | 08.07.2020 | 171,917 | 25Г2С | ГОСТ 5781-82 | 14 | 180x180 | Открытая |  | 172,695 | 1,8 | 0,4 | 172.295 |  |  | 1 | 1551 | 4 | 3697 | 1394 | 1654 | 2740 | 2730 | 2770 | 200 | 7 | 2 | 2155 | 9 | 240 | 260 | 90 | [9 empty] | 6:08:00 | 1526 | 6:08:00 | 1529 | 6:29:16 | 0.2764 | 0.6308 | 1.5396 | 0.0136 | 0.0162 | 0.0729 | 0.0231 | 0.0277 | 0.0013 | 0.003 | 0.0004 |  | 0.0024 | 0.0041 | 0.0046 | 0.0012 | 0.0071 |  |  | 0.0035 |  | 0.0002 | 0.001 | 0.596 | RHI DELTEK D99 |  | RHI JUSTAL DS1015
221 | 12004835 | 08.07.2020 | 165,888 | 25Г2С | ГОСТ 5781-82 | 15 | 180x180 | Открытая |  | 166,653 | 1,8 | 0,4 | 166.253 |  |  | 7 | 1551 | 4 | 3725 | 1422 | 1681 | 2767 | 2758 | 2798 | 200 | 7 | 2 | 2155 | 9 | 240 | 260 | 90 | [9 empty] | 6:51:00 | 1525 | 6:51:00 | 1526 | 7:06:46 | 0.2854 | 0.631 | 1.5175 | 0.0085 | 0.0131 | 0.057 | 0.0351 | 0.0506 | 0.0015 | 0.0033 | 0.0004 |  | 0.0024 | 0.0039 | 0.004 | 0.0007 | 0.0084 |  |  | 0.0035 |  | 0.0002 | 0.0026 | 0.601 | RHI DELTEK D99 |  | RHI JUSTAL DS1015
222 | 12004836 | 08.07.2020 | 168,96 | 25Г2С | ГОСТ 5781-82 | 16 | 180x180 | Открытая |  | 169,731 | 1,8 | 0,4 | 169.331 |  |  | 12 | 1553 | 4 | 3752 | 1449 | 1712 | 2798 | 2783 | 2825 | 200 | 7 | 2 | 2155 | 9 | 250 | 260 | 90 | [7 empty] | B 789/BC | 0,01 | 7:35:00 | 1526 | 7:35:00 | 1524 | 7:51:52 | 0.2861 | 0.6265 | 1.5385 | 0.0143 | 0.0177 | 0.0356 | 0.0202 | 0.0411 | 0.0018 | 0.0031 | 0.0004 |  | 0.002 | 0.0044 | 0.0034 | 0.0007 | 0.0078 |  |  | 0.0037 |  | 0.0001 | 0.0009 | 0.605 | RHI DELTEK D99 |  | RHI JUSTAL DS1015
223 | 12004837 | 08.07.2020 | 165,85 | 25Г2С | ГОСТ 5781-82 | 17 | 180x180 | Открытая |  | 166,615 | 1,8 | 0,4 | 166.215 |  |  | 11 | 1553 | 4 | 3780 | 1477 | 1740 | 2825 | 2810 | 2853 | 200 | 7 | 2 | 2155 | 9 | 242 | 260 | 90 | [7 empty] | B 789/BC | 0,01 | 8:20:00 | 1526 | 8:20:00 | 1526 | 8:25:46 | 0.2874 | 0.622 | 1.5768 | 0.0153 | 0.0184 | 0.0413 | 0.0217 | 0.0418 | 0.0017 | 0.0032 | 0.0005 |  | 0.0018 | 0.005 | 0.0029 | 0.0011 | 0.008 |  |  | 0.0039 |  | 0.0002 | 0.0025 | 0.612 | RHI DELTEK D99 |  | RHI JUSTAL DS1015 |  | МГР №3 ручной рез
224 | 12004838 | 08.07.2020 | 162,79 | 25Г2С | ГОСТ 5781-82 | 18 | 180x180 | Открытая |  | 163,548 | 1,8 | 0,4 | 163.148 |  |  | 10 | 1551 | 4 | 3807 | 1504 | 1764 | 2853 | 2838 | 2880 | 200 | 7 | 2 | 2155 | 9 | 240 | 280 | 90 | [7 empty] | B 789/BC | 0,01 | 9:00:00 | 1527 | 9:00:00 | 1526 | 9:02:21 | 0.2786 | 0.6232 | 1.5633 | 0.0125 | 0.02 | 0.0464 | 0.0209 | 0.0412 | 0.0015 | 0.0029 | 0.0005 |  | 0.0019 | 0.0052 | 0.003 | 0.0008 | 0.0072 |  |  | 0.004 |  | 0.0001 | 0.002 | 0.601 | RHI DELTEK D99 |  | RHI JUSTAL DS1015 |  | Неисправность МГРа №3, порезка НЛЗ ручным резаком
225 | 12004839 | 08.07.2020 | 165,888 | 25Г2С | ГОСТ 5781-82 | 19 | 180x180 | Открытая |  | 166,653 | 1,8 | 0,4 | 166.253 |  |  | 1 | 1549 | 4 | 3835 | 1532 | 1792 | 2884 | 2862 | 2908 | 200 | 7 | 2 | 2155 | 9 | 242 | 260 | 90 | [7 empty] | B 789/BC | 0,01 | 9:42:00 | 1528 | 9:42:00 | 1527 | 9:48:41 | 0.2703 | 0.622 | 1.5556 | 0.0125 | 0.0183 | 0.0375 | 0.0211 | 0.034 | 0.0015 | 0.0035 | 0.0006 |  | 0.0018 | 0.0052 | 0.0028 | 0.0008 | 0.0082 |  |  | 0.0038 |  | 0.0001 | 0.0012 | 0.592 | RHI DELTEK D99 |  | RHI JUSTAL DS1015
226 | 12004840 | 08.07.2020 | 168,96 | 25Г2С | ГОСТ 5781-82 | 20 | 180x180 | Открытая |  | 169,731 | 1,8 | 0,4 | 169.331 |  |  | 7 | 1548 | 4 | 3863 | 1560 | 1819 | 2911 | 2890 | 2939 | 200 | 7 | 2 | 2155 | 9 | 242 | 260 | 90 | [7 empty] | B 789/BC | 0,01 | 10:24:00 | 1527 | 10:24:00 | 1525 | 10:30:12 | 0.2822 | 0.6272 | 1.5622 | 0.012 | 0.014 | 0.0302 | 0.0187 | 0.0353 | 0.0016 | 0.0032 | 0.0005 |  | 0.002 | 0.0047 | 0.0036 | 0.0006 | 0.0092 |  |  | 0.004 |  | 0.0001 | 0.002 | 0.605 | RHI DELTEK D99 |  | RHI JUSTAL DS1015
227 | 12004841 | 08.07.2020 | 165,862 | 25Г2С | ГОСТ 5781-82 | 21 | 180x180 | Открытая |  | 166,627 | 1,8 | 0,4 | 166.227 |  |  | 5 | 1555 | 4 | 3890 | 1587 | 1847 | 2939 | 2918 | 2966 | 200 | 7 | 2 | 2155 | 9 | 242 | 260 | 90 | [7 empty] | B 789/BC | 0,01 | 11:06:00 | 1527 | 11:06:00 | 1525 | 11:09:46 | 0.2872 | 0.631 | 1.5627 | 0.0084 | 0.0212 | 0.0422 | 0.019 | 0.0364 | 0.0016 | 0.0027 | 0.0005 |  | 0.0022 | 0.0051 | 0.0035 | 0.001 | 0.0076 |  |  | 0.0039 |  | 0.0001 | 0.0017 | 0.611 | RHI DELTEK D99 |  | RHI JUSTAL DS1015 |  | Неисправность МГРа №3, порезка НЛЗ ручным резаком
228 | 12004842 | 08.07.2020 | 165,888 | 25Г2С | ГОСТ 5781-82 | 22 | 180x180 | Открытая |  | 166,653 | 1,8 | 0,4 | 166.253 |  |  | 12 | 1548 | 4 | 3918 | 1615 | 1875 | 2967 | 2945 | 2994 | 200 | 7 | 2 | 2155 | 9 | 242 | 260 | 90 | [7 empty] | B 789/BC | 0,01 | 11:49:00 | 1528 | 11:49:00 | 1525 | 11:53:25 | 0.2788 | 0.6166 | 1.5653 | 0.0092 | 0.0198 | 0.04 | 0.0199 | 0.0403 | 0.0017 | 0.0026 | 0.0006 |  | 0.0021 | 0.0052 | 0.0045 | 0.0017 | 0.007 |  |  | 0.0039 |  | 0.0003 | 0.0016 | 0.601 | RHI DELTEK D99 |  | RHI JUSTAL DS1015
229 | 12004843 | 08.07.2020 | 172,032 | 25Г2С | ГОСТ 5781-82 | 23 | 180x180 | Открытая |  | 172,81 | 1,8 | 0,4 | 172.41 |  |  | 10 | 1547 | 4 | 3948 | 1646 | 1905 | 2994 | 2970 | 3022 | 200 | 7 | 2 | 2155 | 9 | 242 | 260 | 90 | [7 empty] | B 789/BC | 0,01 | 12:31:00 | 1522 | 12:31:00 | 1523 | 12:41:59 | 0.2771 | 0.6094 | 1.5569 | 0.0204 | 0.0156 | 0.0285 | 0.0209 | 0.0411 | 0.0016 | 0.0035 | 0.0005 |  | 0.0016 | 0.0049 | 0.0027 | 0.0006 | 0.0087 |  |  | 0.0039 |  | 0.0001 | 0.0021 | 0.598 | RHI DELTEK D99 |  | RHI JUSTAL DS1015
230 | 12004844 | 08.07.2020 | 162,816 | 25Г2С | ГОСТ 5781-82 | 24 | 180x180 | Открытая |  | 163,575 | 1,8 | 0,4 | 163.175 |  |  | 1 | 1549 | 4 | 3973 | 1673 | 1933 | 3022 | 2997 | 3049 | 200 | 7 | 2 | 2155 | 9 | 242 | 260 | 90 | [7 empty] | B 789/BC | 0,01 | 0:00:00 |  | 0:00:00 |  | 13:18:33 | 0.2718 | 0.6209 | 1.5545 | 0.0153 | 0.0182 | 0.0382 | 0.0214 | 0.0452 | 0.0016 | 0.0028 | 0.0005 |  | 0.0017 | 0.0049 | 0.0028 | 0.0007 | 0.0082 |  |  | 0.0037 |  | 0.0001 | 0.0032 | 0.593 | RHI DELTEK D99 |  | RHI JUSTAL DS1015
231 | 12004845 | 08.07.2020 | 156,595 | 25Г2С | ГОСТ 5781-82 | 25 | 180x180 | Открытая |  | 157,34 | 1,8 | 0,4 | 156.94 |  |  | 11 | 1552 | 4 | 4001 | 1701 | 1960 | 3046 | 3022 | 3074 | 200 | 7 | 2 | 2155 | 9 | 242 | 260 | 90 | [7 empty] | B 789/BC | 0,01 | 13:57:00 | 1528 | 13:57:00 | 1526 | 14:01:13 | 0.276 | 0.6279 | 1.5741 | 0.0094 | 0.0152 | 0.0381 | 0.0254 | 0.0435 | 0.0015 | 0.003 | 0.0005 |  | 0.0019 | 0.0045 | 0.0029 | 0.0008 | 0.0077 |  |  | 0.0039 |  | 0.0001 | 0.0038 | 0.601 | RHI DELTEK D99 |  | RHI JUSTAL DS1015 |  | Неисправность МГРа №3, порезка НЛЗ ручным резаком
232 | 12004846 | 08.07.2020 | 180,403 | 25Г2С | ГОСТ 5781-82 | 26 | 180x180 | Открытая |  | 189,3 | 1,8 | 0,4 | 188.9 | 5,3 |  | 5 | 1550 | 4 | 4031 | 1731 | 1988 | 3077 | 3053 | 3104 | 200 | 7 | 2 | 2155 | 9 | 242 | 260 | 90 | [7 empty] | B 789/BC | 0,01 | 14:40:00 | 1523 | 14:40:00 | 1518 | 14:48:28 | 0.2859 | 0.6304 | 1.5545 | 0.0094 | 0.0241 | 0.0406 | 0.021 | 0.04 | 0.0016 | 0.0026 | 0.0005 |  | 0.0021 | 0.0049 | 0.0048 | 0.0012 | 0.0089 |  |  | 0.0038 |  | 0.0002 | 0.003 | 0.608 | RHI DELTEK D99 |  | RHI JUSTAL DS1015
233 | 12004847 | 08.07.2020 | 162,316 | Арм500 | ГОСТ 34028-2016 | 1 | 180x180 | Открытая |  | 163,993 | 1,8 | 0,4 | 163.593 |  |  | 12 | 1575 | 3 | 4059 | 1756 | 2016 | 3105 | 3541 | 3553 | 200 | 7 | 2 | 2155 | 9 | 320 | 350 | 110 | [7 empty] | B 789/BC | 0,06 | 16:20:00 | 1534 | 16:20:00 | 1536 | 16:42:15 | 0.1921 | 0.1822 | 0.6946 | 0.0083 | 0.018 | 0.0365 | 0.0189 | 0.0397 | 0.0013 | 0.0025 | 0.0002 |  | 0.0008 | 0.0017 | 0.0024 | 0.0008 | 0.0069 |  |  | 0.0024 |  | 0.0001 | 0.0017 | 0.32 | RHI DELTEK D99 |  | RHI JUSTAL DS1015 |  | Неисправность МГРа №3, порезка НЛЗ ручным резаком
234 | 12004848 | 08.07.2020 | 162,816 | Арм500 | ГОСТ 34028-2016 | 2 | 180x180 | Открытая |  | 163,575 | 1,8 | 0,4 | 163.175 |  |  | 1 | 1570 | 3 | 4087 | 1781 | 2040 | 3132 | 3568 | 3580 | 200 | 7 | 2 | 2155 | 9 | 320 | 350 | 110 | [7 empty] | B 789/BC | 0,01 | 17:05:00 | 1541 | 17:05:00 | 1543 | 17:10:05 | 0.1852 | 0.1845 | 0.7194 | 0.0064 | 0.0076 | 0.0284 | 0.0066 | 0.0147 | 0.0006 | 0.0017 | 0.0002 |  | 0.0008 | 0.0017 | 0.0031 | 0.0008 | 0.0055 |  |  | 0.0024 |  | 0.0001 | 0.0016 | 0.313 | RHI DELTEK D99 |  | RHI JUSTAL DS1015
235 | 12004849 | 08.07.2020 | 165,888 | Арм500 | ГОСТ 34028-2016 | 3 | 180x180 | Открытая |  | 166,653 | 1,8 | 0,4 | 166.253 |  |  | 11 | 1569 | 3 | 4114 | 1811 | 2068 | 3157 | 3596 | 3608 | 200 | 7 | 2 | 2155 | 9 | 320 | 350 | 110 | [7 empty] | B 789/BC | 0,01 | 17:48:00 | 1538 | 17:48:00 | 1540 | 18:21:34 | 0.1928 | 0.1785 | 0.7185 | 0.0144 | 0.0166 | 0.0454 | 0.0227 | 0.0353 | 0.0012 | 0.0025 | 0.0003 |  | 0.0007 | 0.0018 | 0.0024 | 0.0009 | 0.0067 |  |  | 0.0025 |  | 0.0001 | 0.0007 | 0.326 | RHI DELTEK D99 |  | RHI JUSTAL DS1015
236 | 12004850 | 08.07.2020 | 165,888 | Арм500 | ГОСТ 34028-2016 | 4 | 180x180 | Открытая |  | 166,653 | 1,8 | 0,4 | 166.253 |  |  | 5 | 1571 | 3 | 4142 | 1839 | 2095 | 3184 | 3623 | 3635 | 200 | 7 | 2 | 2155 | 9 | 320 | 350 | 110 | [7 empty] | B 789/BC | 0,01 | 18:30:00 | 1543 | 18:30:00 | 1540 | 18:36:45 | 0.1873 | 0.1858 | 0.6984 | 0.0142 | 0.0188 | 0.0441 | 0.0211 | 0.0378 | 0.0014 | 0.0032 | 0.0003 |  | 0.0008 | 0.0019 | 0.0038 | 0.0008 | 0.0069 |  |  | 0.0022 |  | 0.0001 | 0.0013 | 0.317 | RHI DELTEK D99 |  | RHI JUSTAL DS1015
237 | 12004851 | 08.07.2020 | 168,96 | Арм500 | ГОСТ 34028-2016 | 5 | 180x180 | Открытая |  | 169,731 | 1,8 | 0,4 | 169.331 |  |  | 10 | 1577 | 3 | 4169 | 1870 | 2120 | 3212 | 3654 | 3663 | 200 | 13 | 2 | 2155 | 9 | 320 | 350 | 110 | [7 empty] | B 789/BC | 0,01 | 19:10:00 | 1546 | 19:10:00 | 1543 | 19:17:29 | 0.195 | 0.1758 | 0.689 | 0.0086 | 0.0101 | 0.0325 | 0.009 | 0.0171 | 0.0007 | 0.0019 | 0.0003 |  | 0.0007 | 0.0016 | 0.0026 | 0.0009 | 0.0059 |  |  | 0.0024 |  | 0.0002 | 0.0036 | 0.319 | RHI DELTEK D99 |  | RHI JUSTAL DS1015 |  | Ручей №3 не исправность МГР, ручной рез.
238 | 12004852 | 08.07.2020 | 162,816 | Арм500 | ГОСТ 34028-2016 | 6 | 180x180 | Открытая |  | 163,575 | 1,8 | 0,4 | 163.175 |  |  | 12 | 1568 | 3 | 4197 | 1897 | 2145 | 3240 | 3682 | 3691 | 200 | 13 | 2 | 2155 | 9 | 320 | 350 | 110 | [7 empty] | B 789/BC | 0,01 | 19:51:00 | 1544 | 19:51:00 | 1542 | 20:22:56 | 0.1946 | 0.185 | 0.7169 | 0.0067 | 0.0158 | 0.0458 | 0.0149 | 0.0335 | 0.001 | 0.0021 | 0.0003 |  | 0.0008 | 0.002 | 0.0029 | 0.0004 | 0.0048 |  |  | 0.0023 |  | 0.0001 | 0.0019 | 0.327 | RHI DELTEK D99 |  | RHI JUSTAL DS1015 |  | Неисправность МГРа №3, порезка НЛЗ ручным резаком
239 | 12004853 | 08.07.2020 | 165,888 | Арм500 | ГОСТ 34028-2016 | 7 | 180x180 | Открытая |  | 166,653 | 1,8 | 0,4 | 166.253 |  |  | 1 | 1567 | 3 | 4225 | 1925 | 2172 | 3267 | 3709 | 3718 | 200 | 13 | 2 | 2155 | 9 | 320 | 350 | 110 | [7 empty] | B 789/BC | 0,02 | 20:37:00 | 1539 | 20:37:00 | 1537 | 21:03:40 | 0.1846 | 0.1796 | 0.7132 | 0.0038 | 0.012 | 0.05 | 0.0233 | 0.039 | 0.0013 | 0.0025 | 0.0003 |  | 0.0008 | 0.0017 | 0.0034 | 0.0007 | 0.0049 |  |  | 0.0025 |  | 0.0002 | 0.0013 | 0.318 | RHI DELTEK D99 |  | RHI JUSTAL DS1015 |  | Неисправность МГРа №3, порезка НЛЗ ручным резаком
240 | 12004854 | 08.07.2020 | 156,672 | Арм500 | ГОСТ 34028-2016 | 8 | 180x180 | Открытая |  | 157,417 | 1,8 | 0,4 | 157.017 |  |  | 11 | 1565 | 3 | 4252 | 1952 | 2197 | 3292 | 3734 | 3746 | 200 | 13 | 2 | 2155 | 9 | 320 | 350 | 110 | [7 empty] | B 789/BC | 0,02 | 21:22:00 | 1542 | 21:22:00 | 1539 | 21:35:28 | 0.2054 | 0.1825 | 0.7476 | 0.0047 | 0.0196 | 0.043 | 0.0173 | 0.0385 | 0.0013 | 0.0019 | 0.0003 |  | 0.0008 | 0.0021 | 0.0035 | 0.0004 | 0.0052 |  |  | 0.0025 |  | 0.0004 | 0.0023 | 0.343 | RHI DELTEK D99 |  | RHI JUSTAL DS1015
241 | 12004855 | 08.07.2020 | 172,032 | Арм500 | ГОСТ 34028-2016 | 9 | 180x180 | Открытая |  | 172,81 | 1,8 | 0,4 | 172.41 |  |  | 5 | 1565 | 3 | 4280 | 1983 | 2224 | 3319 | 3765 | 3776 | 200 | 13 | 2 | 2155 | 9 | 320 | 350 | 110 | [7 empty] | B 789/BC | 0,01 | 22:02:00 | 1538 | 22:02:00 | 1536 | 22:21:19 | 0.2057 | 0.1893 | 0.7394 | 0.0045 | 0.0191 | 0.0515 | 0.0184 | 0.0367 | 0.0012 | 0.0031 | 0.0003 |  | 0.0009 | 0.0022 | 0.003 | 0.0005 | 0.0055 |  |  | 0.0027 |  | 0.0001 | 0.0014 | 0.344 | RHI DELTEK D99 |  | RHI JUSTAL DS1015
242 | 12004856 | 08.07.2020 | 168,96 | Арм500 | ГОСТ 34028-2016 | 10 | 180x180 | Открытая |  | 170,231 | 1,8 | 0,4 | 169.831 |  |  | 10 | 1572 | 3 | 4314 | 2014 | 2237 | 3350 | 3795 | 3804 | 200 | 13 | 2 | 2155 | 9 | 320 | 350 | 110 | [7 empty] | B 789/BC | 0,01 | 22:45:00 | 1545 | 22:45:00 | 1545 | 23:05:22 | 0.1955 | 0.1765 | 0.7152 | 0.0035 | 0.014 | 0.0514 | 0.0177 | 0.0364 | 0.0011 | 0.0032 | 0.0003 |  | 0.0009 | 0.0021 | 0.0031 | 0.0007 | 0.0058 |  |  | 0.0025 |  | 0.0001 | 0.0021 | 0.33 | RHI DELTEK D99 |  | RHI JUSTAL DS1015 |  | Закрыли 3 ручей неисправность МГР №3, порезка НЛЗ ручным резаком
243 | 12004857 | 08.07.2020 | 165,888 | Арм500 | ГОСТ 34028-2016 | 11 | 180x180 | Открытая |  | 166,803 | 1,8 | 0,4 | 166.403 |  |  | 12 | 1567 | 3 | 4344 | 2048 | 2243 | 3381 | 3826 | 3838 | 200 | 13 | 2 | 2155 | 9 | 320 | 350 | 110 | [7 empty] | B 789/BC | 0,02 | 23:31:00 | 1537 | 23:31:00 | 1535 | 23:59:19 | 0.2024 | 0.173 | 0.7252 | 0.0028 | 0.0132 | 0.0439 | 0.0169 | 0.0329 | 0.0012 | 0.0027 | 0.0003 |  | 0.0009 | 0.0022 | 0.0042 | 0.0007 | 0.0066 |  |  | 0.0026 |  | 0.0001 | 0.0028 | 0.336 | RHI DELTEK D99 |  | RHI JUSTAL DS1015 |  | Запуск ручья №3
244 | 12004858 | 09.07.2020 | 156,672 | Арм500 | ГОСТ 34028-2016 | 12 | 180x180 | Открытая |  | 157,417 | 1,8 | 0,4 | 157.017 |  |  | 1 | 1568 | 3 | 4372 | 2075 | 2264 | 3405 | 3854 | 3866 | 200 | 13 | 2 | 2155 | 9 | 320 | 350 | 110 | [7 empty] | B 789/BC | 0,01 | 0:19:00 | 1541 | 0:19:00 | 1541 | 0:42:38 | 0.1878 | 0.1754 | 0.7084 | 0.0038 | 0.0106 | 0.0407 | 0.0194 | 0.0338 | 0.0014 | 0.0028 | 0.0003 |  | 0.0008 | 0.002 | 0.0029 | 0.0006 | 0.0066 |  |  | 0.0031 |  | 0.0001 | 0.0019 | 0.319 | RHI DELTEK D99 |  | RHI JUSTAL DS1015
245 | 12004859 | 09.07.2020 | 165,888 | Арм500 | ГОСТ 34028-2016 | 13 | 180x180 | Открытая |  | 166,653 | 1,8 | 0,4 | 166.253 |  |  | 11 | 1570 | 3 | 4399 | 2103 | 2289 | 3433 | 3884 | 3893 | 200 | 13 | 2 | 2155 | 9 | 320 | 350 | 110 | [7 empty] | B 789/BC | 0,02 | 1:02:00 | 1544 | 1:02:00 | 1544 | 1:23:34 | 0.1962 | 0.1917 | 0.7194 | 0.0041 | 0.0087 | 0.0445 | 0.0204 | 0.0382 | 0.0014 | 0.0032 | 0.0003 |  | 0.0009 | 0.0019 | 0.0043 | 0.0012 | 0.0064 |  |  | 0.0027 |  | 0.0001 | 0.0029 | 0.33 | RHI DELTEK D99 |  | RHI JUSTAL DS1015
246 | 12004860 | 09.07.2020 | 165,888 | Арм500 | ГОСТ 34028-2016 | 14 | 180x180 | Открытая |  | 166,653 | 1,8 | 0,4 | 166.253 |  |  | 5 | 1566 | 3 | 4427 | 2134 | 2314 | 3461 | 3912 | 3921 | 200 | 13 | 2 | 2155 | 9 | 320 | 350 | 110 | [7 empty] | B 789/BC | 0,02 | 1:43:00 | 1538 | 1:43:00 | 1537 | 2:08:17 | 0.1906 | 0.1918 | 0.6969 | 0.0039 | 0.0097 | 0.0402 | 0.0196 | 0.0358 | 0.0014 | 0.0028 | 0.0003 |  | 0.0009 | 0.002 | 0.003 | 0.0009 | 0.0053 |  |  | 0.0027 |  | 0.0001 | 0.0018 | 0.319 | RHI DELTEK D99 |  | RHI JUSTAL DS1015
247 | 12004861 | 09.07.2020 | 168,96 | Арм500 | ГОСТ 34028-2016 | 15 | 180x180 | Открытая |  | 169,731 | 1,8 | 0,4 | 169.331 |  |  | 10 | 1564 | 3 | 4455 | 2161 | 2338 | 3488 | 3943 | 3951 | 200 | 13 | 2 | 2155 | 9 | 320 | 350 | 110 | [7 empty] | B 789/BC | 0,02 | 12:27:00 | 1538 | 12:27:00 | 1537 | 2:44:55 | 0.1928 | 0.1956 | 0.6942 | 0.0028 | 0.0084 | 0.0417 | 0.0204 | 0.0355 | 0.0013 | 0.0028 | 0.0002 |  | 0.0009 | 0.0016 | 0.0032 | 0.0009 | 0.0067 |  |  | 0.0026 |  | 0.0002 | 0.0013 | 0.321 | RHI DELTEK D99 |  | RHI JUSTAL DS1015
248 | 12004862 | 09.07.2020 | 153,6 | Арм500 | ГОСТ 34028-2016 | 16 | 180x180 | Открытая |  | 154,338 | 1,8 | 0,4 | 153.938 |  |  | 12 | 1569 | 3 | 4479 | 2189 | 2363 | 3513 | 3970 | 3976 | 200 | 13 | 2 | 2155 | 9 | 320 | 350 | 110 | [7 empty] | B 789/BC | 0,02 | 3:11:00 | 1537 | 3:11:00 | 1540 | 3:28:09 | 0.199 | 0.1891 | 0.7144 | 0.0024 | 0.0086 | 0.0436 | 0.02 | 0.0294 | 0.0014 | 0.0027 | 0.0002 |  | 0.0009 | 0.0018 | 0.0031 | 0.0007 | 0.007 |  |  | 0.0025 |  | 0.0002 | 0.0015 | 0.331 | RHI DELTEK D99 |  | RHI JUSTAL DS1015
249 | 12004863 | 09.07.2020 | 162,816 | Арм500 | ГОСТ 34028-2016 | 17 | 180x180 | Открытая |  | 163,575 | 1,8 | 0,4 | 163.175 |  |  | 3 | 1577 | 3 | 4528 | 2244 | 2418 | 3568 | 4025 | 4031 | 200 | 13 | 2 | 2155 | 9 | 320 | 350 | 110 | [7 empty] | B 789/BC | 0,02 | 3:52:00 | 1539 | 3:52:00 | 1538 | 4:13:44 | 0.1892 | 0.1848 | 0.7196 | 0.0061 | 0.0111 | 0.0437 | 0.0225 | 0.0336 | 0.0013 | 0.0034 | 0.0002 |  | 0.0009 | 0.0021 | 0.0036 | 0.0011 | 0.0062 |  |  | 0.0026 |  | 0.0002 | 0.0016 | 0.323 | RHI DELTEK D99 |  | RHI JUSTAL DS1015
250 | 12004864 | 09.07.2020 | 162,816 | Арм500 | ГОСТ 34028-2016 | 18 | 180x180 | Открытая |  | 163,575 | 1,8 | 0,4 | 163.175 |  |  | 5 | 1566 | 3 | 4528 | 2244 | 2418 | 3568 | 4025 | 4031 | 200 | 13 | 2 | 2155 | 9 | 320 | 350 | 110 | [7 empty] | B 789/BC | 0,01 | 4:34:00 | 1545 | 4:34:00 | 1546 | 5:06:42 | 0.188 | 0.1483 | 0.5386 | 0.0043 | 0.0112 | 0.0404 | 0.019 | 0.0339 | 0.0014 | 0.0029 | 0.0002 |  | 0.0008 | 0.0016 | 0.0029 | 0.0007 | 0.0057 |  |  | 0.0024 |  | 0.0001 | 0.001 | 0.29 | RHI DELTEK D99 |  | RHI JUSTAL DS1015
251 | 12004865 | 09.07.2020 | 162,816 | Арм500 | ГОСТ 34028-2016 | 19 | 180x180 | Открытая |  | 163,575 | 1,8 | 0,4 | 163.175 |  |  | 10 | 1567 | 3 | 4556 | 2275 | 2443 | 3596 | 4053 | 4062 | 200 | 13 | 2 | 2155 | 9 | 320 | 350 | 110 | [7 empty] | B 789/BC | 0,01 | 5:16:00 | 1545 | 5:16:00 | 1543 | 5:34:28 | 0.1913 | 0.1397 | 0.5213 | 0.0033 | 0.0128 | 0.0382 | 0.0193 | 0.034 | 0.0013 | 0.0029 | 0.0002 |  | 0.0007 | 0.0014 | 0.003 | 0.0008 | 0.0063 |  |  | 0.0022 |  | 0.0001 | 0.0014 | 0.29 | RHI DELTEK D99 |  | RHI JUSTAL DS1015
252 | 12004866 | 09.07.2020 | 156,672 | Арм500 | ГОСТ 34028-2016 | 20 | 180x180 | Открытая |  | 157,417 | 1,8 | 0,4 | 157.017 |  |  | 12 | 1566 | 3 | 4581 | 2302 | 2467 | 3620 | 4081 | 4090 | 200 | 13 | 2 | 2155 | 9 | 320 | 350 | 110 | [7 empty] | B 789/BC | 0,01 | 5:57:00 | 1545 | 5:57:00 | 1546 | 6:19:17 | 0.1992 | 0.1515 | 0.5186 | 0.0036 | 0.0126 | 0.0371 | 0.0216 | 0.0363 | 0.0013 | 0.0031 | 0.0002 |  | 0.0007 | 0.0015 | 0.003 | 0.0009 | 0.0064 |  |  | 0.0024 |  | 0.0001 | 0.0013 | 0.298 | RHI DELTEK D99 |  | RHI JUSTAL DS1015
253 | 12004867 | 09.07.2020 | 162,816 | Арм500 | ГОСТ 34028-2016 | 21 | 180x180 | Открытая |  | 163,575 | 1,8 | 0,4 | 163.175 |  |  | 1 | 1568 | 3 | 4605 | 2330 | 2495 | 3648 | 4108 | 4117 | 200 | 13 | 2 | 2155 | 9 | 320 | 350 | 110 | [7 empty] | B 789/BC | 0,01 | 6:38:00 | 1542 | 6:38:00 | 1539 | 6:58:59 | 0.1928 | 0.145 | 0.5085 | 0.004 | 0.0116 | 0.037 | 0.0229 | 0.0336 | 0.0014 | 0.003 | 0.0002 |  | 0.0007 | 0.0015 | 0.0023 | 0.0006 | 0.0066 |  |  | 0.0022 |  | 0.0001 | 0.001 | 0.29 | RHI DELTEK D99 |  | RHI JUSTAL DS1015
254 | 12004868 | 09.07.2020 | 165,888 | Арм500 | ГОСТ 34028-2016 | 22 | 180x180 | Открытая |  | 166,653 | 1,8 | 0,4 | 166.253 |  |  | 5 | 1565 | 3 | 4633 | 2357 | 2522 | 3675 | 4136 | 4145 | 200 | 13 | 2 | 2155 | 9 | 320 | 350 | 110 | [7 empty] | B 789/BC | 0,01 | 7:21:00 | 1541 | 7:21:00 | 1545 | 7:39:16 | 0.1888 | 0.1438 | 0.5149 | 0.0061 | 0.012 | 0.0422 | 0.0243 | 0.0355 | 0.0015 | 0.0034 | 0.0002 |  | 0.0007 | 0.0015 | 0.0024 | 0.0005 | 0.0061 |  |  | 0.0023 |  | 0.0001 | 0.0021 | 0.288 | RHI DELTEK D99 |  | RHI JUSTAL DS1015
255 | 12004869 | 09.07.2020 | 159,642 | Арм500 | ГОСТ 34028-2016 | 23 | 180x180 | Открытая |  | 167,993 | 1,8 | 0,4 | 167.593 | 4,8 |  | 10 | 1570 | 3 | 4657 | 2385 | 2550 | 3703 | 4163 | 4169 | 200 | 13 | 2 | 2155 | 9 | 320 | 350 | 110 | [7 empty] | B 789/BC | 0,01 | 8:04:00 | 1546 | 8:04:00 | 1546 | 8:15:11 | 0.1877 | 0.1434 | 0.5105 | 0.0087 | 0.0091 | 0.0315 | 0.0183 | 0.0346 | 0.0011 | 0.0023 | 0.0002 |  | 0.0006 | 0.0013 | 0.0026 | 0.001 | 0.0081 |  |  | 0.0023 |  | 0.0001 | 0.002 | 0.283 | RHI DELTEK D99 |  | RHI JUSTAL DS1015 |  | Окончание серии
256 | 12004870 | 09.07.2020 | 165,888 | Арм500 | ГОСТ 34028-2016 | 1 | 180x180 | Открытая |  | 167,553 | 1,8 | 0,4 | 167.153 |  |  | 3 | 1587 | 6 | 3408 | 3402 | 4641 | 3606 | 4191 | 4197 | 200 | 13 | 2 | 2155 | 9 | 320 | 350 | 110 | [7 empty] | B 789/BC | 0,06 | 16:53:00 | 1542 | 16:53:00 | 1539 | 17:37:22 | 0.189 | 0.1604 | 0.4938 | 0.0069 | 0.0173 | 0.0476 | 0.0208 | 0.0378 | 0.0012 | 0.0031 | 0.0002 |  | 0.0007 | 0.0016 | 0.0037 | 0.0009 | 0.0067 |  |  | 0.0024 |  | 0.0002 | 0.0018 | 0.286 | RHI DELTEK D99 |  | RHI JUSTAL DS1015 |  | Запуск серии
257 | 12004871 | 09.07.2020 | 159,744 | Арм500 | ГОСТ 34028-2016 | 2 | 180x180 | Открытая |  | 160,496 | 1,8 | 0,4 | 160.096 |  |  | 5 | 1592 | 6 | 3234 | 3429 | 4668 | 3633 | 4218 | 4221 | 200 | 13 | 2 | 2155 | 9 | 320 | 350 | 110 | [7 empty] | B 789/BC | 0,02 | 17:57:00 | 1547 | 17:57:00 | 1549 | 18:09:27 | 0.1977 | 0.1692 | 0.5109 | 0.0045 | 0.0063 | 0.0282 | 0.0068 | 0.0145 | 0.0006 | 0.0019 | 0.0003 |  | 0.0008 | 0.0017 | 0.0034 | 0.0016 | 0.0061 |  |  | 0.0024 |  | 0.0002 | 0.0042 | 0.291 | RHI DELTEK D99 |  | RHI JUSTAL DS1015
258 | 12004872 | 09.07.2020 | 168,96 | Арм500 | ГОСТ 34028-2016 | 3 | 180x180 | Открытая |  | 169,731 | 1,8 | 0,4 | 169.331 |  |  | 7 | 1586 | 6 | 3460 | 3457 | 4699 | 3661 | 4246 | 4249 | 200 | 13 | 2 | 2155 | 9 | 320 | 350 | 110 | [7 empty] | B 789/BC | 0,03 | 18:42:00 | 1550 | 18:42:00 | 1547 | 18:50:30 | 0.194 | 0.1607 | 0.4904 | 0.013 | 0.0063 | 0.0261 | 0.0057 | 0.0135 | 0.0005 | 0.0019 | 0.0002 |  | 0.0007 | 0.0016 | 0.0025 | 0.0009 | 0.0065 |  |  | 0.0025 |  | 0.0001 | 0.0029 | 0.283 | RHI DELTEK D99 |  | RHI JUSTAL DS1015
259 | 12004873 | 09.07.2020 | 162,816 | Арм500 | ГОСТ 34028-2016 | 4 | 180x180 | Открытая |  | 163,575 | 1,8 | 0,4 | 163.175 |  |  | 12 | 1579 | 6 | 3487 | 3481 | 4727 | 3688 | 4273 | 4276 | 200 | 7 | 2 | 2155 | 9 | 320 | 350 | 110 | [7 empty] | B 789/BC | 0,01 | 19:27:00 | 1541 | 19:27:00 | 1536 | 19:47:30 | 0.2131 | 0.1672 | 0.5174 | 0.0105 | 0.0104 | 0.0278 | 0.0057 | 0.0157 | 0.0006 | 0.0021 | 0.0002 |  | 0.0007 | 0.0018 | 0.003 | 0.0011 | 0.0057 |  |  | 0.0026 |  | 0.0002 | 0.0032 | 0.307 | RHI DELTEK D99 |  | RHI JUSTAL DS1015
260 | 12004874 | 09.07.2020 | 159,744 | Арм500 | ГОСТ 34028-2016 | 5 | 180x180 | Открытая |  | 160,496 | 1,8 | 0,4 | 160.096 |  |  | 1 | 1578 | 6 | 3515 | 3509 | 4754 | 3713 | 4298 | 4304 | 200 | 7 | 2 | 2155 | 9 | 320 | 350 | 110 | [7 empty] | B 789/BC | 0,01 | 20:11:00 | 1541 | 20:11:00 | 1540 | 20:17:00 | 0.1893 | 0.1578 | 0.5222 | 0.0071 | 0.0103 | 0.031 | 0.0065 | 0.0151 | 0.0006 | 0.0017 | 0.0002 |  | 0.0007 | 0.0018 | 0.0025 | 0.0008 | 0.007 |  |  | 0.0024 |  | 0.0001 | 0.0027 | 0.285 | RHI DELTEK D99 |  | RHI JUSTAL DS1015
261 | 12004875 | 09.07.2020 | 165,888 | Арм500 | ГОСТ 34028-2016 | 6 | 180x180 | Открытая |  | 166,653 | 1,8 | 0,4 | 166.253 |  |  | 5 | 1577 | 6 | 3543 | 3537 | 4782 | 3741 | 4326 | 4332 | 200 | 7 | 2 | 2155 | 9 | 320 | 350 | 110 | [7 empty] | B 789/BC | 0,01 | 20:54:00 | 1545 | 20:54:00 | 1544 | 20:57:12 | 0.1882 | 0.1519 | 0.508 | 0.009 | 0.0123 | 0.0291 | 0.0069 | 0.0148 | 0.0006 | 0.0018 | 0.0002 |  | 0.0007 | 0.0017 | 0.0031 | 0.0009 | 0.0073 |  |  | 0.0024 |  | 0.0001 | 0.0037 | 0.281 | RHI DELTEK D99 |  | RHI JUSTAL DS1015
262 | 12004876 | 09.07.2020 | 165,888 | Арм500 | ГОСТ 34028-2016 | 7 | 180x180 | Открытая |  | 166,653 | 1,8 | 0,4 | 166.253 |  |  | 7 | 1574 | 6 | 3570 | 3564 | 4809 | 3768 | 4350 | 4362 | 200 | 7 | 2 | 2155 | 9 | 320 | 350 | 110 | [7 empty] | B 789/BC | 0,01 | 21:36:00 | 1548 | 21:36:00 | 1545 | 21:41:10 | 0.1927 | 0.1446 | 0.5188 | 0.0074 | 0.0178 | 0.0268 | 0.0059 | 0.014 | 0.0006 | 0.0017 | 0.0002 |  | 0.0007 | 0.0024 | 0.0038 | 0.0009 | 0.005 |  |  | 0.0025 |  | 0.0001 | 0.0023 | 0.287 | RHI DELTEK D99 |  | RHI JUSTAL DS1015
263 | 12004877 | 09.07.2020 | 162,816 | Арм500 | ГОСТ 34028-2016 | 8 | 180x180 | Открытая |  | 163,575 | 1,8 | 0,4 | 163.175 |  |  | 12 | 1570 | 6 | 3598 | 3589 | 4837 | 3796 | 4378 | 4390 | 200 | 7 | 2 | 2155 | 9 | 320 | 350 | 110 | [7 empty] | B 789/BC | 0,01 | 22:18:00 | 1548 | 22:18:00 | 1544 | 23:05:24 | 0.1864 | 0.141 | 0.5005 | 0.0057 | 0.0187 | 0.0335 | 0.0149 | 0.0272 | 0.0011 | 0.0029 | 0.0002 |  | 0.0007 | 0.0025 | 0.0038 | 0.0009 | 0.0056 |  |  | 0.0026 |  | 0.0001 | 0.0024 | 0.28 | RHI DELTEK D99 |  | RHI JUSTAL DS1015
264 | 12004878 | 09.07.2020 | 162,816 | Арм500 | ГОСТ 34028-2016 | 9 | 180x180 | Открытая |  | 163,575 | 1,8 | 0,4 | 163.175 |  |  | 1 | 1568 | 6 | 3625 | 3616 | 4865 | 3820 | 4405 | 4418 | 200 | 7 | 2 | 2155 | 9 | 320 | 350 | 110 | [7 empty] | B 789/BC | 0,01 | 23:00:00 | 1542 | 23:00:00 | 1542 | 23:07:42 | 0.1907 | 0.1273 | 0.5042 | 0.0137 | 0.0144 | 0.0315 | 0.0169 | 0.029 | 0.0012 | 0.003 | 0.0002 |  | 0.0007 | 0.0023 | 0.0026 | 0.0007 | 0.0064 |  |  | 0.0026 |  | 0.0001 | 0.0019 | 0.285 | RHI DELTEK D99 |  | RHI JUSTAL DS1015
265 | 12004879 | 09.07.2020 | 162,816 | Арм500 | ГОСТ 34028-2016 | 10 | 180x180 | Открытая |  | 163,575 | 1,8 | 0,4 | 163.175 |  |  | 5 | 1567 | 6 | 3653 | 3644 | 4889 | 3848 | 4433 | 4445 | 200 | 7 | 2 | 2155 | 9 | 320 | 350 | 110 | [7 empty] | B 789/BC | 0,01 | 23:42:00 | 1544 | 23:42:00 | 1541 | 23:42:46 | 0.1867 | 0.1331 | 0.5043 | 0.0132 | 0.0101 | 0.0298 | 0.0166 | 0.0367 | 0.001 | 0.003 | 0.0002 |  | 0.0007 | 0.0018 | 0.0029 | 0.0007 | 0.0053 |  |  | 0.0026 |  | 0.0001 | 0.0022 | 0.281 | RHI DELTEK D99 |  | RHI JUSTAL DS1015
266 | 12004880 | 10.07.2020 | 162,816 | Арм500 | ГОСТ 34028-2016 | 11 | 180x180 | Открытая |  | 163,575 | 1,8 | 0,4 | 163.175 |  |  | 6 | 1578 | 6 | 3681 | 3672 | 4917 | 3873 | 4461 | 4473 | 200 | 7 | 2 | 2155 | 9 | 320 | 350 | 110 | [7 empty] | B 789/BC | 0,01 | 0:22:00 | 1548 | 0:22:00 | 1544 | 0:24:18 | 0.1916 | 0.1345 | 0.5173 | 0.0177 | 0.0148 | 0.0311 | 0.016 | 0.0372 | 0.0012 | 0.0031 | 0.0002 |  | 0.0007 | 0.0016 | 0.003 | 0.0008 | 0.0059 |  |  | 0.0025 |  | 0.0001 | 0.0017 | 0.289 | RHI DELTEK D99 |  | RHI JUSTAL DS1015
267 | 12004881 | 10.07.2020 | 162,816 | Арм500 | ГОСТ 34028-2016 | 12 | 180x180 | Открытая |  | 163,575 | 1,8 | 0,4 | 163.175 |  |  | 7 | 1571 | 6 | 3708 | 3696 | 4944 | 3900 | 4488 | 4500 | 200 | 7 | 2 | 2155 | 9 | 340 | 360 | 120 | [7 empty] | B 789/BC | 0,03 | 1:03:00 | 1547 | 1:03:00 | 1543 | 1:17:00 | 0.1831 | 0.1345 | 0.5129 | 0.0163 | 0.0119 | 0.0303 | 0.0167 | 0.0314 | 0.0012 | 0.0027 | 0.0002 |  | 0.0007 | 0.0016 | 0.0022 | 0.0011 | 0.0056 |  |  | 0.0025 |  | 0.0001 | 0.0007 | 0.279 | RHI DELTEK D99 |  | RHI JUSTAL DS1015
268 | 12004882 | 10.07.2020 | 162,816 | Арм500 | ГОСТ 34028-2016 | 13 | 180x180 | Открытая |  | 163,575 | 1,8 | 0,4 | 163.175 |  |  | 1 | 1567 | 6 | 3736 | 3724 | 4969 | 3928 | 4516 | 4528 | 200 | 7 | 2 | 2155 | 9 | 340 | 360 | 120 | [7 empty] | B 789/BC | 0,01 | 1:41:00 | 1546 | 1:41:00 | 1544 | 1:46:30 | 0.1809 | 0.145 | 0.504 | 0.0148 | 0.0086 | 0.0312 | 0.0161 | 0.0315 | 0.0009 | 0.0028 | 0.0002 |  | 0.0007 | 0.0013 | 0.0021 | 0.0006 | 0.0057 |  |  | 0.0025 |  |  | 0.0016 | 0.275 | RHI DELTEK D99 |  | RHI JUSTAL DS1015
269 | 12004883 | 10.07.2020 | 162,816 | Арм500 | ГОСТ 34028-2016 | 14 | 180x180 | Открытая |  | 163,575 | 1,8 | 0,4 | 163.175 |  |  | 5 | 1565 | 6 | 3763 | 3751 | 4997 | 3952 | 4543 | 4556 | 200 | 7 | 2 | 2155 | 9 | 340 | 360 | 120 | [7 empty] | B 789/BC | 0,01 | 2:23:00 | 1544 | 2:23:00 | 1541 | 2:28:34 | 0.1819 | 0.144 | 0.493 | 0.0159 | 0.0085 | 0.0349 | 0.0176 | 0.0304 | 0.0011 | 0.0031 | 0.0002 |  | 0.0008 | 0.0013 | 0.0025 | 0.001 | 0.0052 |  |  | 0.0024 |  | 0.0001 | 0.0034 | 0.275 | RHI DELTEK D99 |  | RHI JUSTAL DS1015
270 | 12004884 | 10.07.2020 | 172,032 | Арм500 | ГОСТ 34028-2016 | 15 | 180x180 | Открытая |  | 172,81 | 1,8 | 0,4 | 172.41 |  |  | 6 | 1570 | 6 | 3791 | 3782 | 5024 | 3980 | 4571 | 4586 | 200 | 7 | 2 | 2155 | 9 | 340 | 360 | 120 | [7 empty] | B 789/BC | 0,01 | 3:03:00 | 1542 | 3:03:00 | 1543 | 3:07:56 | 0.1877 | 0.145 | 0.5047 | 0.0147 | 0.0102 | 0.0385 | 0.0206 | 0.0319 | 0.0012 | 0.0026 | 0.0002 |  | 0.0007 | 0.0015 | 0.003 | 0.0007 | 0.0056 |  |  | 0.0025 |  | 0.0001 | 0.0022 | 0.284 | RHI DELTEK D99 |  | RHI JUSTAL DS1015
271 | 12004885 | 10.07.2020 | 159,744 | Арм500 | ГОСТ 34028-2016 | 16 | 180x180 | Открытая |  | 160,496 | 1,8 | 0,4 | 160.096 |  |  | 3 | 1572 | 6 | 3819 | 3810 | 5049 | 4005 | 4599 | 4614 | 200 | 7 | 2 | 2155 | 9 | 340 | 360 | 120 | [7 empty] | B 789/BC | 0,01 | 3:44:00 | 1544 | 3:44:00 | 1541 | 4:29:21 | 0.1924 | 0.1441 | 0.4998 | 0.0112 | 0.0093 | 0.0282 | 0.016 | 0.0332 | 0.0012 | 0.0023 | 0.0001 |  | 0.0007 | 0.0017 | 0.0026 | 0.0009 | 0.0049 |  |  | 0.0025 |  | 0.0001 | 0.0012 | 0.285 | RHI DELTEK D99 |  | RHI JUSTAL DS1015
272 | 12004886 | 10.07.2020 | 162,816 | Арм500 | ГОСТ 34028-2016 | 17 | 180x180 | Открытая |  | 163,575 | 1,8 | 0,4 | 163.175 |  |  | 7 | 1565 | 6 | 3846 | 3837 | 5073 | 4032 | 4626 | 4641 | 200 | 7 | 2 | 2155 | 9 | 340 | 360 | 120 | [7 empty] | B 789/BC | 0,01 | 4:25:00 | 1543 | 4:25:00 | 1542 | 4:34:08 | 0.1856 | 0.1409 | 0.5144 | 0.0127 | 0.0119 | 0.036 | 0.0205 | 0.0326 | 0.0011 | 0.0032 | 0.0002 |  | 0.0007 | 0.0018 | 0.0024 | 0.0008 | 0.0065 |  |  | 0.0026 |  | 0.0001 | 0.0021 | 0.283 | RHI DELTEK D99 |  | RHI JUSTAL DS1015
273 | 12004887 | 10.07.2020 | 162,816 | Арм500 | ГОСТ 34028-2016 | 18 | 180x180 | Открытая |  | 163,575 | 1,8 | 0,4 | 163.175 |  |  | 12 | 1568 | 6 | 3874 | 3865 | 5101 | 4057 | 4654 | 4669 | 200 | 7 | 2 | 2155 | 9 | 340 | 360 | 120 | [7 empty] | B 789/BC | 0,01 | 5:05:00 | 1542 | 5:05:00 | 1543 | 5:09:20 | 0.196 | 0.1419 | 0.5132 | 0.0117 | 0.0108 | 0.0303 | 0.0148 | 0.0302 | 0.001 | 0.0028 | 0.0002 |  | 0.0007 | 0.0022 | 0.003 | 0.001 | 0.0053 |  |  | 0.0025 |  | 0.0001 | 0.0013 | 0.292 | RHI DELTEK D99 |  | RHI JUSTAL DS1015
274 | 12004889 | 10.07.2020 | 159,744 | Арм500 | ГОСТ 34028-2016 | 20 | 180x180 | Открытая |  | 160,496 | 1,8 | 0,4 | 160.096 |  |  | 6 | 1565 | 6 | 3929 | 3920 | 5153 | 4109 | 4709 | 4727 | 200 | 7 | 2 | 2150 | 9 | 330 | 360 | 120 | [9 empty] | 6:27:00 | 1538 | 6:27:00 | 1538 | 6:35:02 | 0.1876 | 0.1624 | 0.5008 | 0.0082 | 0.0081 | 0.0346 | 0.0174 | 0.0364 | 0.0012 | 0.0024 | 0.0001 |  | 0.0007 | 0.0018 | 0.003 | 0.0011 | 0.0058 |  |  | 0.0025 |  | 0.0001 | 0.0013 | 0.282 | RHI DELTEK D99 |  | RHI JUSTAL DS1015
275 | 12004888 | 10.07.2020 | 168,96 | Арм500 | ГОСТ 34028-2016 | 19 | 180x180 | Открытая |  | 169,731 | 1,8 | 0,4 | 169.331 |  |  | 5 | 1566 | 6 | 3901 | 3893 | 5129 | 4084 | 4681 | 4700 | 200 | 7 | 2 | 2155 | 9 | 340 | 360 | 120 | [7 empty] | B 789/BC | 0,01 | 5:47:00 | 1545 | 5:47:00 | 1542 | 6:05:05 | 0.1937 | 0.1548 | 0.5019 | 0.0079 | 0.011 | 0.033 | 0.0167 | 0.0329 | 0.0012 | 0.0032 | 0.0002 |  | 0.0009 | 0.002 | 0.0028 | 0.0008 | 0.006 |  |  | 0.0026 |  | 0.0001 | 0.0013 | 0.288 | RHI DELTEK D99 |  | RHI JUSTAL DS1015
276 | 12004890 | 10.07.2020 | 165,888 | Арм500 | ГОСТ 34028-2016 | 21 | 180x180 | Открытая |  | 166,653 | 1,8 | 0,4 | 166.253 |  |  | 3 | 1566 | 6 | 3957 | 3948 | 5181 | 4137 | 4737 | 4755 | 200 | 7 | 2 | 2150 | 9 | 330 | 360 | 120 | [9 empty] | 7:07:00 | 1545 | 7:07:00 | 1543 | 7:11:11 | 0.1932 | 0.1461 | 0.5056 | 0.0054 | 0.0099 | 0.039 | 0.0177 | 0.036 | 0.0013 | 0.0031 | 0.0002 |  | 0.0008 | 0.002 | 0.0027 | 0.0007 | 0.0045 |  |  | 0.0025 |  | 0.0001 | 0.0011 | 0.29 | RHI DELTEK D99 |  | RHI JUSTAL DS1015
277 | 12004891 | 10.07.2020 | 159,744 | Арм500 | ГОСТ 34028-2016 | 22 | 180x180 | Открытая |  | 160,496 | 1,8 | 0,4 | 160.096 |  |  | 7 | 1565 | 6 | 3984 | 3975 | 5205 | 4161 | 4764 | 4783 | 200 | 7 | 2 | 2150 | 9 | 330 | 360 | 120 | [9 empty] | 7:47:00 | 1543 | 7:47:00 | 1546 | 7:52:10 | 0.1943 | 0.1411 | 0.5041 | 0.0066 | 0.0104 | 0.0378 | 0.0181 | 0.0347 | 0.0013 | 0.0032 | 0.0002 |  | 0.0008 | 0.0022 | 0.0027 | 0.0007 | 0.0056 |  |  | 0.0025 |  | 0.0001 | 0.0013 | 0.29 | RHI DELTEK D99 |  | RHI JUSTAL DS1015
278 | 12004892 | 10.07.2020 | 159,744 | Арм500 | ГОСТ 34028-2016 | 23 | 180x180 | Открытая |  | 160,496 | 1,8 | 0,4 | 160.096 |  |  | 12 | 1565 | 6 | 4012 | 4003 | 5230 | 4186 | 4792 | 4810 | 200 | 7 | 2 | 2150 | 9 | 330 | 360 | 120 | [9 empty] | 8:28:00 | 1542 | 8:28:00 | 1543 | 8:33:58 | 0.1964 | 0.1464 | 0.5007 | 0.0042 | 0.0097 | 0.0319 | 0.0184 | 0.0338 | 0.0013 | 0.003 | 0.0002 |  | 0.0008 | 0.002 | 0.0029 | 0.001 | 0.0052 |  |  | 0.0027 |  | 0.0002 | 0.0015 | 0.291 | RHI DELTEK D99 |  | RHI JUSTAL DS1015
279 | 12004893 | 10.07.2020 | 168,96 | Арм500 | ГОСТ 34028-2016 | 24 | 180x180 | Открытая |  | 169,731 | 1,8 | 0,4 | 169.331 |  |  | 5 | 1563 | 6 | 4039 | 4034 | 5258 | 4213 | 4820 | 4838 | 200 | 7 | 2 | 2150 | 9 | 330 | 360 | 120 | [9 empty] | 9:08:00 | 1543 | 9:08:00 | 1536 | 10:23:44 | 0.1806 | 0.1627 | 0.509 | 0.0056 | 0.0096 | 0.0384 | 0.0196 | 0.0329 | 0.0014 | 0.0033 | 0.0002 |  | 0.0009 | 0.0019 | 0.003 | 0.001 | 0.0066 |  |  | 0.0026 |  | 0.0002 | 0.001 | 0.278 | RHI DELTEK D99 |  | RHI JUSTAL DS1015
280 | 12004894 | 10.07.2020 | 168,96 | Арм500 | ГОСТ 34028-2016 | 25 | 180x180 | Открытая |  | 169,731 | 1,8 | 0,4 | 169.331 |  |  | 6 | 1564 | 6 | 4067 | 4064 | 5285 | 4241 | 4847 | 4865 | 200 | 7 | 2 | 2150 | 9 | 330 | 360 | 120 | [9 empty] | 9:51:00 | 1542 | 9:51:00 | 1540 | 10:04:15 | 0.1937 | 0.1375 | 0.514 | 0.0085 | 0.0108 | 0.0352 | 0.0177 | 0.0342 | 0.0014 | 0.0034 | 0.0002 |  | 0.0008 | 0.002 | 0.0034 | 0.0012 | 0.0062 |  |  | 0.0025 |  | 0.0001 | 0.0023 | 0.291 | RHI DELTEK D99 |  | RHI JUSTAL DS1015
281 | 12004895 | 10.07.2020 | 168,96 | Арм500 | ГОСТ 34028-2016 | 26 | 180x180 | Открытая |  | 169,731 | 1,8 | 0,4 | 169.331 |  |  | 3 | 1564 | 6 | 4095 | 4095 | 5313 | 4269 | 4875 | 4893 | 200 | 7 | 2 | 2150 | 9 | 330 | 360 | 120 | [9 empty] | 10:31:00 | 1539 | 10:31:00 | 1540 | 10:35:38 | 0.1963 | 0.119 | 0.5085 | 0.0067 | 0.0139 | 0.0409 | 0.0187 | 0.0342 | 0.0015 | 0.0031 | 0.0002 |  | 0.0007 | 0.002 | 0.0027 | 0.0006 | 0.0061 |  |  | 0.0025 |  | 0.0001 | 0.0012 | 0.294 | RHI DELTEK D99 |  | RHI JUSTAL DS1015
282 | 12004896 | 10.07.2020 | 162,816 | Арм500 | ГОСТ 34028-2016 | 27 | 180x180 | Открытая |  | 163,575 | 1,8 | 0,4 | 163.175 |  |  | 7 | 1565 | 6 | 4122 | 4123 | 5340 | 4293 | 4902 | 4921 | 200 | 7 | 2 | 2150 | 9 | 330 | 360 | 120 | [9 empty] | 11:14:00 | 1543 | 11:14:00 | 1544 | 11:20:21 | 0.1932 | 0.1525 | 0.5175 | 0.0036 | 0.0147 | 0.0409 | 0.0184 | 0.0376 | 0.0015 | 0.003 | 0.0002 |  | 0.0008 | 0.0023 | 0.0037 | 0.0011 | 0.006 |  |  | 0.0026 |  | 0.0003 | 0.0006 | 0.292 | RHI DELTEK D99 |  | RHI JUSTAL DS1015
283 | 12004897 | 10.07.2020 | 165,888 | Арм500 | ГОСТ 34028-2016 | 28 | 180x180 | Открытая |  | 166,653 | 1,8 | 0,4 | 166.253 |  |  | 12 | 1562 | 6 | 4150 | 4150 | 5368 | 4321 | 4930 | 4948 | 200 | 7 | 2 | 2150 | 9 | 330 | 360 | 120 | [9 empty] | 11:55:00 | 1540 | 11:55:00 | 1536 | 12:04:24 | 0.1884 | 0.1288 | 0.5176 | 0.0035 | 0.0145 | 0.0417 | 0.0174 | 0.0419 | 0.0012 | 0.0031 | 0.0002 |  | 0.0007 | 0.002 | 0.003 | 0.0006 | 0.0062 |  |  | 0.0025 |  | 0.0001 | 0.0011 | 0.288 | RHI DELTEK D99 |  | RHI JUSTAL DS1015
284 | 12004898 | 10.07.2020 | 165,888 | Арм500 | ГОСТ 34028-2016 | 29 | 180x180 | Открытая |  | 166,653 | 1,8 | 0,4 | 166.253 |  |  | 5 | 1563 | 6 | 4177 | 4178 | 5396 | 4348 | 4957 | 4976 | 200 | 7 | 2 | 2150 | 9 | 330 | 360 | 120 | [9 empty] | 12:38:00 | 1538 | 12:38:00 | 1535 | 12:44:19 | 0.1966 | 0.1499 | 0.5316 | 0.0047 | 0.0139 | 0.0426 | 0.0193 | 0.0381 | 0.0012 | 0.0032 | 0.0003 |  | 0.0008 | 0.0021 | 0.0027 | 0.0009 | 0.0065 |  |  | 0.0026 |  | 0.0001 | 0.0043 | 0.299 | RHI DELTEK D99 |  | RHI JUSTAL DS1015
285 | 12004899 | 10.07.2020 | 162,816 | Арм500 | ГОСТ 34028-2016 | 30 | 180x180 | Открытая |  | 163,575 | 1,8 | 0,4 | 163.175 |  |  | 6 | 1564 | 6 | 4205 | 4205 | 5423 | 4376 | 4985 | 5000 | 200 | 7 | 2 | 2150 | 9 | 330 | 360 | 120 | [9 empty] | 13:20:00 | 1540 | 13:20:00 | 1543 | 13:22:37 | 0.1939 | 0.143 | 0.5258 | 0.0092 | 0.0111 | 0.0431 | 0.0203 | 0.0378 | 0.0013 | 0.003 | 0.0002 |  | 0.0007 | 0.0019 | 0.0026 | 0.0007 | 0.0061 |  |  | 0.0026 |  | 0.0001 | 0.0013 | 0.295 | RHI DELTEK D99 |  | RHI JUSTAL DS1015
286 | 12004900 | 10.07.2020 | 147,456 | Арм500 | ГОСТ 34028-2016 | 31 | 180x180 | Открытая |  | 148,18 | 1,8 | 0,4 | 147.78 |  |  | 3 | 1563 | 6 | 4230 | 4230 | 5448 | 4401 | 5010 | 5025 | 200 | 7 | 2 | 2150 | 9 | 330 | 360 | 120 | [9 empty] | 14:01:00 | 1542 | 14:01:00 | 1541 | 14:10:13 | 0.1954 | 0.1395 | 0.5243 | 0.0055 | 0.0095 | 0.0396 | 0.0209 | 0.0456 | 0.0013 | 0.003 | 0.0002 |  | 0.0007 | 0.0021 | 0.0025 | 0.0006 | 0.0058 |  |  | 0.0025 |  | 0.0001 | 0.0022 | 0.296 | RHI DELTEK D99 |  | RHI JUSTAL DS1015
287 | 12004901 | 10.07.2020 | 165,824 | Арм500 | ГОСТ 34028-2016 | 32 | 180x180 | Открытая |  | 166,588 | 1,8 | 0,4 | 166.188 |  |  | 7 | 1562 | 6 | 4257 | 4258 | 5475 | 4428 | 5037 | 5053 | 200 | 7 | 2 | 2150 | 9 | 330 | 360 | 120 | [9 empty] | 14:39:00 | 1538 | 14:39:00 | 1540 | 14:44:09 | 0.1964 | 0.1474 | 0.5176 | 0.0079 | 0.0135 | 0.0424 | 0.0195 | 0.0442 | 0.0012 | 0.0031 | 0.0002 |  | 0.0008 | 0.0025 | 0.0028 | 0.0007 | 0.0049 |  |  | 0.0026 |  | 0.0001 | 0.0009 | 0.297 | RHI DELTEK D99 |  | RHI JUSTAL DS1015
288 | 12004902 | 10.07.2020 | 165,888 | Арм500 | ГОСТ 34028-2016 | 33 | 180x180 | Открытая |  | 166,653 | 1,8 | 0,4 | 166.253 |  |  | 12 | 1563 | 6 | 4285 | 4285 | 5503 | 4456 | 5065 | 5080 | 200 | 7 | 2 | 2150 | 9 | 330 | 360 | 120 | [9 empty] | 15:21:00 | 1542 | 15:21:00 | 1540 | 15:25:02 | 0.1973 | 0.1665 | 0.5159 | 0.0051 | 0.0134 | 0.0458 | 0.0206 | 0.0454 | 0.0013 | 0.0033 | 0.0003 |  | 0.0009 | 0.0026 | 0.003 | 0.0009 | 0.0046 |  |  | 0.0025 |  | 0.0001 | 0.0012 | 0.298 | RHI DELTEK D99 |  | RHI JUSTAL DS1015
289 | 12004903 | 10.07.2020 | 165,888 | Арм500 | ГОСТ 34028-2016 | 34 | 180x180 | Открытая |  | 166,653 | 1,8 | 0,4 | 166.253 |  |  | 5 | 1562 | 6 | 4312 | 4313 | 5531 | 4483 | 5092 | 5108 | 200 | 7 | 2 | 2150 | 9 | 330 | 360 | 120 | [9 empty] | 16:03:00 | 1540 | 16:03:00 | 1534 | 16:09:08 | 0.2035 | 0.1716 | 0.5134 | 0.0065 | 0.0121 | 0.0271 | 0.0091 | 0.0187 | 0.0007 | 0.0018 | 0.0002 |  | 0.001 | 0.0023 | 0.0044 | 0.0013 | 0.006 |  |  | 0.0025 |  | 0.0002 | 0.0015 | 0.297 | RHI DELTEK D99 |  | RHI JUSTAL DS1015
290 | 12004904 | 10.07.2020 | 162,816 | Арм500 | ГОСТ 34028-2016 | 35 | 180x180 | Открытая |  | 163,575 | 1,8 | 0,4 | 163.175 |  |  | 6 | 1563 | 6 | 4340 | 4340 | 5558 | 4508 | 5120 | 5135 | 200 | 7 | 2 | 2150 | 9 | 330 | 360 | 120 | [9 empty] | 16:44:00 | 1542 | 16:44:00 | 1540 | 16:52:17 | 0.193 | 0.197 | 0.5616 | 0.016 | 0.0128 | 0.041 | 0.0202 | 0.0393 | 0.0013 | 0.0035 | 0.0002 |  | 0.0011 | 0.0026 | 0.0036 | 0.0012 | 0.0054 |  |  | 0.0027 |  | 0.0002 | 0.001 | 0.3 | RHI DELTEK D99 |  | RHI JUSTAL DS1015
291 | 12004905 | 10.07.2020 | 165,888 | Арм500 | ГОСТ 34028-2016 | 36 | 180x180 | Открытая |  | 166,653 | 1,8 | 0,4 | 166.253 |  |  | 3 | 1563 | 6 | 4368 | 4368 | 5586 | 4536 | 5148 | 5163 | 200 | 7 | 2 | 2150 | 9 | 330 | 360 | 120 | [9 empty] | 17:26:00 | 1539 | 17:26:00 | 1538 | 17:30:17 | 0.1894 | 0.1491 | 0.5238 | 0.0122 | 0.0123 | 0.0385 | 0.0199 | 0.0446 | 0.0013 | 0.0032 | 0.0002 |  | 0.0008 | 0.0023 | 0.0034 | 0.0008 | 0.0054 |  |  | 0.0026 |  | 0.0001 | 0.0013 | 0.29 | RHI DELTEK D99 |  | RHI JUSTAL DS1015
292 | 12004906 | 10.07.2020 | 168,96 | Арм500 | ГОСТ 34028-2016 | 37 | 180x180 | Открытая |  | 169,731 | 1,8 | 0,4 | 169.331 |  |  | 7 | 1569 | 6 | 4395 | 4399 | 5613 | 4563 | 5175 | 5191 | 200 | 7 | 2 | 2150 | 9 | 330 | 360 | 120 | [9 empty] | 18:08:00 | 1534 | 18:08:00 | 1540 | 18:11:03 | 0.198 | 0.1406 | 0.5105 | 0.0058 | 0.0093 | 0.0368 | 0.0193 | 0.0313 | 0.0011 | 0.0027 | 0.0002 |  | 0.0007 | 0.002 | 0.0034 | 0.0007 | 0.0057 |  |  | 0.0026 |  | 0.0001 | 0.0011 | 0.295 | RHI DELTEK D99 |  | RHI JUSTAL DS1015
293 | 12004907 | 10.07.2020 | 165,785 | Арм500 | ГОСТ 34028-2016 | 38 | 180x180 | Открытая |  | 166,549 | 1,8 | 0,4 | 166.149 |  |  | 12 | 1562 | 6 | 4423 | 4426 | 5641 | 4588 | 5206 | 5218 | 200 | 13 | 2 | 2155 | 9 | 320 | 350 | 110 | [7 empty] | B 789/BC | 0,01 | 18:51:00 | 1540 | 18:51:00 | 1538 | 18:56:46 | 0.1911 | 0.1448 | 0.4952 | 0.0068 | 0.017 | 0.0367 | 0.0157 | 0.0276 | 0.0011 | 0.0045 | 0.0001 |  | 0.0007 | 0.002 | 0.0028 | 0.0006 | 0.0052 |  |  | 0.0025 |  | 0.0001 | 0.0008 | 0.285 | RHI DELTEK D99 |  | RHI JUSTAL DS1015 |  | Неисправность МГРа №1, порезка НЛЗ ручным резаком
294 | 12004908 | 10.07.2020 | 159,693 | Арм500 | ГОСТ 34028-2016 | 39 | 180x180 | Открытая |  | 160,445 | 1,8 | 0,4 | 160.045 |  |  | 5 | 1562 | 6 | 4450 | 4454 | 5666 | 4615 | 5231 | 5246 | 200 | 13 | 2 | 2155 | 9 | 320 | 350 | 110 | [7 empty] | B 789/BC | 0,01 | 19:34:00 | 1539 | 19:34:00 | 1539 | 19:41:18 | 0.1969 | 0.1507 | 0.5259 | 0.0108 | 0.0178 | 0.0387 | 0.0175 | 0.0366 | 0.0012 | 0.0038 | 0.0002 |  | 0.0008 | 0.0025 | 0.0031 | 0.0008 | 0.0064 |  |  | 0.0026 |  | 0.0001 | 0.0014 | 0.297 | RHI DELTEK D99 |  | RHI JUSTAL DS1015 |  | Неисправность МГРа №1, порезка НЛЗ ручным резаком
295 | 12004909 | 10.07.2020 | 156,672 | Арм500 | ГОСТ 34028-2016 | 40 | 180x180 | Открытая |  | 157,417 | 1,8 | 0,4 | 157.017 |  |  | 6 | 1563 | 6 | 4478 | 4479 | 5693 | 4640 | 5258 | 5270 | 200 | 13 | 2 | 2155 | 9 | 320 | 350 | 110 | [7 empty] | B 789/BC | 0,01 | 20:12:00 | 1540 | 20:12:00 | 1538 | 20:22:44 | 0.2006 | 0.137 | 0.523 | 0.0116 | 0.0131 | 0.0325 | 0.0163 | 0.0357 | 0.0013 | 0.0028 | 0.0002 |  | 0.0007 | 0.0024 | 0.0029 | 0.0005 | 0.0067 |  |  | 0.0027 |  | 0.0001 | 0.0015 | 0.299 | RHI DELTEK D99 |  | RHI JUSTAL DS1015
296 | 12004910 | 10.07.2020 | 165,888 | Арм500 | ГОСТ 34028-2016 | 41 | 180x180 | Открытая |  | 166,653 | 1,8 | 0,4 | 166.253 |  |  | 3 | 1565 | 6 | 4506 | 4506 | 5721 | 4668 | 5286 | 5298 | 200 | 13 | 2 | 2155 | 9 | 320 | 350 | 110 | [7 empty] | B 789/BC | 0,03 | 20:53:00 | 1538 | 20:53:00 | 1538 | 21:07:17 | 0.2083 | 0.1451 | 0.5334 | 0.0065 | 0.0076 | 0.0277 | 0.0165 | 0.0362 | 0.0011 | 0.0031 | 0.0002 |  | 0.0008 | 0.0023 | 0.0034 | 0.0045 | 0.0086 |  |  | 0.0025 |  | 0.0008 | 0.0016 | 0.307 | RHI DELTEK D99 |  | RHI JUSTAL DS1015
297 | 12004911 | 10.07.2020 | 165,888 | Арм500 | ГОСТ 34028-2016 | 42 | 180x180 | Открытая |  | 166,653 | 1,8 | 0,4 | 166.253 |  |  | 7 | 1564 | 6 | 4533 | 4534 | 5748 | 4695 | 5313 | 5326 | 200 | 13 | 2 | 2155 | 9 | 320 | 350 | 110 | [7 empty] | B 789/BC | 0,01 | 21:35:00 | 1547 | 21:35:00 | 1544 | 21:48:49 | 0.2037 | 0.1646 | 0.5143 | 0.0046 | 0.0081 | 0.0314 | 0.0197 | 0.0384 | 0.0011 | 0.004 | 0.0003 |  | 0.0008 | 0.0025 | 0.0035 | 0.0013 | 0.0076 |  |  | 0.0027 |  | 0.0003 | 0.0023 | 0.301 | RHI DELTEK D99 |  | RHI JUSTAL DS1015
298 | 12004912 | 10.07.2020 | 153,6 | Арм500 | ГОСТ 34028-2016 | 43 | 180x180 | Открытая |  | 154,338 | 1,8 | 0,4 | 153.938 |  |  | 12 | 1565 | 6 | 4558 | 4561 | 5773 | 4720 | 5338 | 5353 | 200 | 13 | 2 | 2155 | 9 | 320 | 350 | 110 | [7 empty] | B 789/BC | 0,01 | 22:57:00 | 1542 | 22:57:00 | 1539 | 22:30:23 | 0.1961 | 0.16 | 0.5118 | 0.0119 | 0.0098 | 0.0311 | 0.0204 | 0.0421 | 0.0012 | 0.0029 | 0.0002 |  | 0.0008 | 0.0023 | 0.0027 | 0.0008 | 0.0073 |  |  | 0.0027 |  | 0.0001 | 0.0023 | 0.293 | RHI DELTEK D99 |  | RHI JUSTAL DS1015
299 | 12004913 | 10.07.2020 | 165,888 | Арм500 | ГОСТ 34028-2016 | 44 | 180x180 | Открытая |  | 166,653 | 1,8 | 0,4 | 166.253 |  |  | 5 | 1564 | 6 | 4585 | 4589 | 5801 | 4747 | 5366 | 5381 | 200 | 13 | 2 | 2155 | 9 | 320 | 350 | 110 | [7 empty] | B 789/BC | 0,01 | 22:57:00 | 1542 | 22:57:00 | 1539 | 23:06:17 | 0.1876 | 0.1541 | 0.5138 | 0.0114 | 0.0113 | 0.0348 | 0.0204 | 0.0373 | 0.0013 | 0.003 | 0.0002 |  | 0.0008 | 0.0022 | 0.0035 | 0.0009 | 0.0071 |  |  | 0.0024 |  | 0.0001 | 0.0016 | 0.285 | RHI DELTEK D99 |  | RHI JUSTAL DS1015
300 | 12004914 | 10.07.2020 | 165,888 | Арм500 | ГОСТ 34028-2016 | 45 | 180x180 | Открытая |  | 166,653 | 1,8 | 0,4 | 166.253 |  |  | 6 | 1564 | 6 | 4613 | 4617 | 5828 | 4775 | 5393 | 5408 | 200 | 13 | 2 | 2155 | 9 | 320 | 350 | 110 | [7 empty] | B 789/BC | 0,01 | 23:38:00 | 1541 | 23:38:00 | 1541 | 23:47:23 | 0.1951 | 0.1612 | 0.5204 | 0.0118 | 0.0096 | 0.0299 | 0.0166 | 0.0339 | 0.0012 | 0.0028 | 0.0002 |  | 0.0008 | 0.0021 | 0.0029 | 0.0009 | 0.0079 |  |  | 0.0025 |  | 0.0002 | 0.0023 | 0.292 | RHI DELTEK D99 |  | RHI JUSTAL DS1015
301 | 12004915 | 11.07.2020 | 162,816 | Арм500 | ГОСТ 34028-2016 | 46 | 180x180 | Открытая |  | 163,575 | 1,8 | 0,4 | 163.175 |  |  | 3 | 1565 | 6 | 4641 | 4644 | 5856 | 4800 | 5421 | 5436 | 200 | 13 | 2 | 2155 | 9 | 320 | 350 | 110 | [7 empty] | B 789/BC | 0,01 | 0:20:00 | 1539 | 0:20:00 | 1537 | 0:26:42 | 0.196 | 0.1624 | 0.5062 | 0.0078 | 0.0113 | 0.0286 | 0.0159 | 0.0318 | 0.0012 | 0.0026 | 0.0002 |  | 0.0007 | 0.0021 | 0.0027 | 0.0007 | 0.008 |  |  | 0.0025 |  | 0.0001 | 0.0014 | 0.29 | RHI DELTEK D99 |  | RHI JUSTAL DS1015
302 | 12004916 | 11.07.2020 | 165,888 | Арм500 | ГОСТ 34028-2016 | 47 | 180x180 | Открытая |  | 166,653 | 1,8 | 0,4 | 166.253 |  |  | 7 | 1563 | 6 | 4668 | 4672 | 5883 | 4827 | 5448 | 5464 | 200 | 13 | 2 | 2155 | 9 | 320 | 350 | 110 | [7 empty] | B 789/BC | 0,01 | 1:01:00 | 1541 | 1:01:00 | 1539 | 1:20:24 | 0.19 | 0.1824 | 0.68 | 0.0131 | 0.0132 | 0.0324 | 0.0171 | 0.0305 | 0.0012 | 0.0024 | 0.0003 |  | 0.0008 | 0.0025 | 0.0036 | 0.0007 | 0.0075 |  |  | 0.0027 |  | 0.0001 | 0.0019 | 0.314 | RHI DELTEK D99 |  | RHI JUSTAL DS1015
303 | 12004917 | 11.07.2020 | 165,888 | Арм500 | ГОСТ 34028-2016 | 48 | 180x180 | Открытая |  | 166,653 | 1,8 | 0,4 | 166.253 |  |  | 12 | 1564 | 6 | 4696 | 4699 | 5908 | 4855 | 5479 | 5491 | 200 | 13 | 2 | 2155 | 9 | 320 | 350 | 110 | [7 empty] | B 789/BC | 0,01 | 1:44:00 | 1538 | 1:44:00 | 1539 | 1:59:37 | 0.2025 | 0.1758 | 0.7108 | 0.0138 | 0.0113 | 0.0402 | 0.0202 | 0.0305 | 0.0014 | 0.0034 | 0.0003 |  | 0.0008 | 0.0022 | 0.003 | 0.0019 | 0.0095 |  |  | 0.0028 |  | 0.0002 | 0.0033 | 0.334 | RHI DELTEK D99 |  | RHI JUSTAL DS1015
304 | 12004918 | 11.07.2020 | 159,744 | Арм500 | ГОСТ 34028-2016 | 49 | 180x180 | Открытая |  | 160,496 | 1,8 | 0,4 | 160.096 |  |  | 5 | 1564 | 6 | 4723 | 4727 | 5936 | 4882 | 5504 | 5516 | 200 | 13 | 2 | 2155 | 9 | 320 | 350 | 110 | [7 empty] | B 789/BC | 0,01 | 2:26:00 | 1542 | 2:26:00 | 1535 | 2:35:57 | 0.194 | 0.1814 | 0.7019 | 0.0133 | 0.0117 | 0.0358 | 0.0192 | 0.0402 | 0.0012 | 0.0042 | 0.0002 |  | 0.0007 | 0.0028 | 0.0039 | 0.0017 | 0.0078 |  |  | 0.0029 |  | 0.0002 | 0.002 | 0.324 | RHI DELTEK D99 |  | RHI JUSTAL DS1015
305 | 12004919 | 11.07.2020 | 168,96 | Арм500 | ГОСТ 34028-2016 | 50 | 180x180 | Открытая |  | 169,731 | 1,8 | 0,4 | 169.331 |  |  | 6 | 1563 | 6 | 4751 | 4755 | 5963 | 4910 | 5534 | 5543 | 200 | 13 | 2 | 2155 | 9 | 320 | 350 | 110 | [7 empty] | B 789/BC | 0,01 | 3:07:00 | 1537 | 3:07:00 | 1536 | 3:16:32 | 0.1854 | 0.1917 | 0.7037 | 0.0118 | 0.0098 | 0.0335 | 0.021 | 0.0389 | 0.0013 | 0.0043 | 0.0002 |  | 0.0009 | 0.0026 | 0.0029 | 0.0007 | 0.0084 |  |  | 0.003 |  | 0.0001 | 0.0024 | 0.315 | RHI DELTEK D99 |  | RHI JUSTAL DS1015
306 | 12004920 | 11.07.2020 | 162,816 | Арм500 | ГОСТ 34028-2016 | 51 | 180x180 | Открытая |  | 163,575 | 1,8 | 0,4 | 163.175 |  |  | 7 | 1564 | 6 | 4779 | 4782 | 5991 | 4935 | 5562 | 5571 | 200 | 13 | 2 | 2155 | 9 | 320 | 350 | 110 | [7 empty] | B 789/BC | 0,01 | 3:50:00 | 1538 | 3:50:00 | 1541 | 4:10:03 | 0.1822 | 0.184 | 0.7068 | 0.0097 | 0.0115 | 0.0292 | 0.0179 | 0.0312 | 0.0011 | 0.0038 | 0.0003 |  | 0.0008 | 0.0027 | 0.0031 | 0.0007 | 0.0084 |  |  | 0.0028 |  | 0.0001 | 0.0022 | 0.31 | RHI DELTEK D99 |  | RHI JUSTAL DS1015
307 | 12004921 | 11.07.2020 | 162,816 | Арм500 | ГОСТ 34028-2016 | 52 | 180x180 | Открытая |  | 163,575 | 1,8 | 0,4 | 163.175 |  |  | 12 | 1563 | 6 | 4803 | 4810 | 6018 | 4962 | 5590 | 5599 | 200 | 13 | 2 | 2155 | 9 | 320 | 350 | 110 | [7 empty] | B 789/BC | 0,01 | 4:31:00 | 1537 | 4:31:00 | 1536 | 4:43:05 | 0.1927 | 0.1916 | 0.7104 | 0.0093 | 0.0085 | 0.0408 | 0.0218 | 0.0401 | 0.0012 | 0.0038 | 0.0003 |  | 0.0008 | 0.0026 | 0.003 | 0.0004 | 0.0085 |  |  | 0.0027 |  | 0.0001 | 0.0027 | 0.325 | RHI DELTEK D99 |  | RHI JUSTAL DS1015
308 | 12004922 | 11.07.2020 | 162,816 | Арм500 | ГОСТ 34028-2016 | 53 | 180x180 | Открытая |  | 163,575 | 1,8 | 0,4 | 163.175 |  |  | 5 | 1567 | 6 | 4831 | 4837 | 6046 | 4990 | 5617 | 5623 | 200 | 13 | 2 | 2155 | 9 | 320 | 350 | 110 | [7 empty] | B 789/BC | 0,01 | 5:12:00 | 1543 | 5:12:00 | 1543 | 5:22:08 | 0.1892 | 0.1885 | 0.6946 | 0.0088 | 0.0076 | 0.0263 | 0.0197 | 0.0413 | 0.0011 | 0.0033 | 0.0003 |  | 0.0007 | 0.0025 | 0.003 | 0.0027 | 0.008 |  |  | 0.0026 |  | 0.0004 | 0.0025 | 0.315 | RHI DELTEK D99 |  | RHI JUSTAL DS1015
309 | 12004923 | 11.07.2020 | 165,888 | Арм500 | ГОСТ 34028-2016 | 54 | 180x180 | Открытая |  | 166,653 | 1,8 | 0,4 | 166.253 |  |  | 6 | 1563 | 6 | 4858 | 4865 | 6074 | 5017 | 5642 | 5651 | 200 | 13 | 2 | 2155 | 9 | 320 | 350 | 110 | [7 empty] | B 789/BC | 0,01 | 5:52:00 | 1538 | 5:52:00 | 1536 | 6:02:08 | 0.1799 | 0.1953 | 0.6931 | 0.0232 | 0.0089 | 0.0251 | 0.0202 | 0.0394 | 0.0014 | 0.003 | 0.0003 |  | 0.0006 | 0.0026 | 0.0024 | 0.0006 | 0.0077 |  |  | 0.0028 |  | 0.0001 | 0.0014 | 0.306 | RHI DELTEK D99 |  | RHI JUSTAL DS1015
310 | 12004924 | 11.07.2020 | 165,888 | Арм500 | ГОСТ 34028-2016 | 55 | 180x180 | Открытая |  | 166,653 | 1,8 | 0,4 | 166.253 |  |  | 7 | 1562 | 6 | 4886 | 4893 | 6098 | 5045 | 5672 | 5678 | 200 | 13 | 2 | 2155 | 9 | 320 | 350 | 110 | [7 empty] | B 789/BC | 0,01 | 6:32:00 | 1542 | 6:32:00 | 1542 | 6:39:37 | 0.1877 | 0.1903 | 0.7026 | 0.0143 | 0.0104 | 0.0256 | 0.0205 | 0.0435 | 0.0013 | 0.0035 | 0.0003 |  | 0.0008 | 0.0026 | 0.003 | 0.0008 | 0.0096 |  |  | 0.0028 |  | 0.0001 | 0.0022 | 0.315 | RHI DELTEK D99 |  | RHI JUSTAL DS1015
311 | 12004925 | 11.07.2020 | 162,752 | Арм500 | ГОСТ 34028-2016 | 56 | 180x180 | Открытая |  | 170,61 | 1,8 | 0,4 | 170.21 | 4,3 |  | 12 | 1567 | 6 | 4914 | 4920 | 6126 | 5070 | 5700 | 5706 | 200 | 13 | 2 | 2155 | 9 | 320 | 350 | 110 | [7 empty] | B 789/BC | 0,01 | 7:15:00 | 1547 | 7:15:00 | 1542 | 7:41:54 | 0.1843 | 0.1875 | 0.7516 | 0.0165 | 0.0079 | 0.02 | 0.0073 | 0.014 | 0.0005 | 0.0021 | 0.0002 |  | 0.0007 | 0.0029 | 0.0023 | 0.0004 | 0.0082 |  |  | 0.003 |  | 0.0001 | 0.0013 | 0.316 | RHI DELTEK D99 |  | RHI JUSTAL DS1015
312 | 12004926 | 11.07.2020 | 165,888 | Арм500 | ГОСТ 34028-2016 | 1 | 180x180 | Открытая |  | 167,553 | 1,8 | 0,4 | 167.153 |  |  | 5 | 1577 | 7 | 4941 | 4948 | 6153 | 5097 | 5728 | 5734 | 200 | 13 | 2 | 2155 | 9 | 320 | 350 | 110 | [7 empty] | B 789/BC | 0,07 | 8:39:00 | 1546 | 8:39:00 | 1545 | 9:06:59 | 0.1961 | 0.1891 | 0.7199 | 0.0172 | 0.0099 | 0.0221 | 0.0054 | 0.0149 | 0.0005 | 0.0019 | 0.0003 |  | 0.0009 | 0.0029 | 0.0031 | 0.0021 | 0.0098 |  |  | 0.003 |  | 0.0001 | 0.0048 | 0.323 | RHI DELTEK D99 |  | RHI JUSTAL DS1015
313 | 12004927 | 11.07.2020 | 156,672 | Арм500 | ГОСТ 34028-2016 | 2 | 180x180 | Открытая |  | 157,417 | 1,8 | 0,4 | 157.017 |  |  | 6 | 1566 | 7 | 4966 | 4975 | 6178 | 5122 | 5755 | 5761 | 200 | 13 | 2 | 2155 | 9 | 320 | 350 | 110 | [7 empty] | B 789/BC | 0,01 | 9:24:00 | 1538 | 9:24:00 | 1535 | 9:47:41 | 0.1971 | 0.2019 | 0.7218 | 0.0114 | 0.0079 | 0.0202 | 0.006 | 0.015 | 0.0005 | 0.0018 | 0.0003 |  | 0.0008 | 0.0028 | 0.003 | 0.0007 | 0.0087 |  |  | 0.0028 |  | 0.0001 | 0.0028 | 0.324 | RHI DELTEK D99 |  | RHI JUSTAL DS1015
314 | 12004928 | 11.07.2020 | 165,888 | Арм500 | ГОСТ 34028-2016 | 3 | 180x180 | Открытая |  | 166,653 | 1,8 | 0,4 | 166.253 |  |  | 7 | 1569 | 7 | 4993 | 5003 | 6206 | 5003 | 5783 | 5789 | 200 | 13 | 2 | 2155 | 9 | 320 | 350 | 110 | [7 empty] | B 789/BC | 0,02 | 10:06:00 | 1541 | 10:06:00 | 1539 | 10:31:16 | 0.1945 | 0.1879 | 0.7177 | 0.0155 | 0.0077 | 0.0219 | 0.0065 | 0.0148 | 0.0006 | 0.002 | 0.0003 |  | 0.0008 | 0.002 | 0.0026 | 0.0012 | 0.0074 |  |  | 0.0029 |  | 0.0001 | 0.0035 | 0.321 | RHI DELTEK D99 |  | RHI JUSTAL DS1015
315 | 12004929 | 11.07.2020 | 162,816 | Арм500 | ГОСТ 34028-2016 | 4 | 180x180 | Открытая |  | 163,575 | 1,8 | 0,4 | 163.175 |  |  | 12 | 1567 | 7 | 5018 | 5028 | 6230 | 5174 | 5810 | 5813 | 200 | 13 | 2 | 2155 | 9 | 320 | 350 | 110 | [7 empty] | B 789/BC | 0,02 | 10:49:00 | 1538 | 10:49:00 | 1539 | 11:06:12 | 0.1909 | 0.1837 | 0.7133 | 0.0086 | 0.009 | 0.0276 | 0.0109 | 0.0151 | 0.0006 | 0.002 | 0.0003 |  | 0.0008 | 0.0027 | 0.0027 | 0.0008 | 0.0071 |  |  | 0.0028 |  | 0.0001 | 0.0024 | 0.318 | RHI DELTEK D99 |  | RHI JUSTAL DS1015
316 | 12004930 | 11.07.2020 | 162,816 | Арм500 | ГОСТ 34028-2016 | 5 | 180x180 | Открытая |  | 163,575 | 1,8 | 0,4 | 163.175 |  |  | 3 | 1567 | 7 | 5049 | 5058 | 6258 | 5202 | 5838 | 5844 | 200 | 13 | 2 | 2155 | 9 | 320 | 350 | 110 | [7 empty] | B 789/BC | 0,01 | 11:31:00 | 1537 | 11:31:00 | 1537 | 11:56:29 | 0.1893 | 0.1861 | 0.7404 | 0.0089 | 0.0084 | 0.0201 | 0.0072 | 0.0179 | 0.0006 | 0.002 | 0.0003 |  | 0.0008 | 0.0028 | 0.0028 | 0.0007 | 0.0075 |  |  | 0.0028 |  | 0.0001 | 0.0032 | 0.319 | RHI DELTEK D99 |  | RHI JUSTAL DS1015
317 | 12004931 | 11.07.2020 | 162,816 | Арм500 | ГОСТ 34028-2016 | 6 | 180x180 | Открытая |  | 163,575 | 1,8 | 0,4 | 163.175 |  |  | 5 | 1567 | 7 | 5079 | 5086 | 6285 | 5226 | 5863 | 5872 | 200 | 13 | 2 | 2155 | 9 | 320 | 350 | 110 | [7 empty] | B 789/BC | 0,01 | 12:12:00 | 1537 | 12:12:00 | 1538 | 13:00:41 | 0.1941 | 0.1838 | 0.7184 | 0.0081 | 0.011 | 0.0312 | 0.0179 | 0.0385 | 0.0013 | 0.0033 | 0.0003 |  | 0.0008 | 0.003 | 0.0031 | 0.0011 | 0.0083 |  |  | 0.003 |  | 0.0002 | 0.0027 | 0.325 | RHI DELTEK D99 |  | RHI JUSTAL DS1015
318 | 12004932 | 11.07.2020 | 165,888 | Арм500 | ГОСТ 34028-2016 | 7 | 180x180 | Открытая |  | 166,653 | 1,8 | 0,4 | 166.253 |  |  | 6 | 1568 | 7 | 5107 | 5113 | 6313 | 5254 | 5890 | 5899 | 200 | 13 | 2 | 2155 | 9 | 320 | 350 | 110 | [7 empty] | B 789/BC | 0,01 | 12:54:00 | 1538 | 12:54:00 | 1538 | 13:10:38 | 0.1919 | 0.1818 | 0.7199 | 0.0095 | 0.0109 | 0.0373 | 0.0191 | 0.0365 | 0.0013 | 0.0038 | 0.0003 |  | 0.0008 | 0.0023 | 0.0034 | 0.0008 | 0.0075 |  |  | 0.0029 |  | 0.0001 | 0.002 | 0.324 | RHI DELTEK D99 |  | RHI JUSTAL DS1015
319 | 12004933 | 11.07.2020 | 162,816 | Арм500 | ГОСТ 34028-2016 | 8 | 180x180 | Открытая |  | 163,575 | 1,8 | 0,4 | 163.175 |  |  | 7 | 1568 | 7 | 5135 | 5141 | 6338 | 5278 | 5921 | 5927 | 200 | 13 | 2 | 2155 | 9 | 320 | 350 | 110 | [7 empty] | B 789/BC | 0,01 | 13:36:00 | 1542 | 13:36:00 | 1540 | 14:01:26 | 0.1934 | 0.1816 | 0.7153 | 0.0068 | 0.0115 | 0.0369 | 0.0206 | 0.0323 | 0.0014 | 0.0033 | 0.0003 |  | 0.0008 | 0.0021 | 0.0026 | 0.0018 | 0.0066 |  |  | 0.0027 |  | 0.0006 | 0.0025 | 0.325 | RHI DELTEK D99 |  | RHI JUSTAL DS1015
320 | 12004934 | 11.07.2020 | 168,96 | Арм500 | ГОСТ 34028-2016 | 9 | 180x180 | Открытая |  | 169,731 | 1,8 | 0,4 | 169.331 |  |  | 12 | 1566 | 7 | 5165 | 5169 | 6365 | 5306 | 5949 | 5954 | 200 | 13 | 2 | 2155 | 9 | 320 | 350 | 110 | [7 empty] | B 789/BC | 0,01 | 14:20:00 | 1542 | 14:20:00 | 1539 | 14:39:42 | 0.1888 | 0.1905 | 0.7189 | 0.0055 | 0.0129 | 0.0411 | 0.0178 | 0.0351 | 0.0011 | 0.0034 | 0.0003 |  | 0.0008 | 0.0031 | 0.0031 | 0.0007 | 0.0069 |  |  | 0.0028 |  | 0.0001 | 0.0037 | 0.322 | RHI DELTEK D99 |  | RHI JUSTAL DS1015
321 | 12004935 | 11.07.2020 | 162,816 | Арм500 | ГОСТ 34028-2016 | 10 | 180x180 | Открытая |  | 163,575 | 1,8 | 0,4 | 163.175 |  |  | 3 | 1565 | 7 | 5193 | 5196 | 6393 | 5331 | 5976 | 5982 | 200 | 13 | 2 | 2155 | 9 | 320 | 350 | 110 | [7 empty] | B 789/BC | 0,01 | 15:03:00 | 1537 | 15:03:00 | 1539 | 15:25:41 | 0.1955 | 0.1974 | 0.7369 | 0.0059 | 0.0155 | 0.0435 | 0.0196 | 0.0365 | 0.0013 | 0.0036 | 0.0003 |  | 0.001 | 0.0034 | 0.005 | 0.0012 | 0.0056 |  |  | 0.003 |  | 0.0003 | 0.0032 | 0.332 | RHI DELTEK D99 |  | RHI JUSTAL DS1015
322 | 12004936 | 11.07.2020 | 162,816 | Арм500 | ГОСТ 34028-2016 | 11 | 180x180 | Открытая |  | 163,575 | 1,8 | 0,4 | 163.175 |  |  | 5 | 1567 | 7 | 5220 | 5224 | 6420 | 5355 | 6004 | 6010 | 200 | 13 | 2 | 2155 | 9 | 320 | 350 | 110 | [7 empty] | B 789/BC | 0,01 | 15:45:00 | 1541 | 15:45:00 | 1541 | 16:06:27 | 0.2012 | 0.1735 | 0.7113 | 0.0044 | 0.0123 | 0.0532 | 0.025 | 0.0402 | 0.0013 | 0.0032 | 0.0003 |  | 0.0009 | 0.0027 | 0.0032 | 0.0007 | 0.0071 |  |  | 0.0027 |  | 0.0002 | 0.0019 | 0.336 | RHI DELTEK D99 |  | RHI JUSTAL DS1015
323 | 12004937 | 11.07.2020 | 156,672 | Арм500 | ГОСТ 34028-2016 | 12 | 180x180 | Открытая |  | 157,417 | 1,8 | 0,4 | 157.017 |  |  | 6 | 1567 | 7 | 5248 | 5251 | 6445 | 5383 | 6028 | 6034 | 200 | 13 | 2 | 2155 | 9 | 320 | 350 | 110 | [7 empty] | B 789/BC | 0,01 | 16:26:00 | 1541 | 16:26:00 | 1542 | 16:47:26 | 0.1853 | 0.1911 | 0.7207 | 0.0035 | 0.0113 | 0.0491 | 0.045 | 0.0343 | 0.0014 | 0.0038 | 0.0003 |  | 0.0009 | 0.0027 | 0.0031 | 0.0006 | 0.0065 |  |  | 0.0028 |  | 0.0002 | 0.0021 | 0.322 | RHI DELTEK D99 |  | RHI JUSTAL DS1015
324 | 12004938 | 11.07.2020 | 162,816 | Арм500 | ГОСТ 34028-2016 | 13 | 180x180 | Открытая |  | 163,575 | 1,8 | 0,4 | 163.175 |  |  | 7 | 1567 | 7 | 5276 | 5279 | 6473 | 5407 | 6056 | 6062 | 200 | 13 | 2 | 2155 | 9 | 320 | 350 | 110 | [7 empty] | B 789/BC | 0,01 | 17:07:00 | 1543 | 17:07:00 | 1542 | 17:28:28 | 0.1904 | 0.2033 | 0.7076 | 0.0036 | 0.014 | 0.0383 | 0.0167 | 0.0401 | 0.0015 | 0.0026 | 0.0003 |  | 0.001 | 0.0031 | 0.0034 | 0.0007 | 0.0057 |  |  | 0.0027 |  | 0.0001 | 0.0026 | 0.321 | RHI DELTEK D99 |  | RHI JUSTAL DS1015
325 | 12004939 | 11.07.2020 | 159,578 | Арм500 | ГОСТ 34028-2016 | 14 | 180x180 | Открытая |  | 160,829 | 1,8 | 0,4 | 160.429 |  |  | 4 | 1577 | 7 | 5303 | 5310 | 6500 | 5438 | 5438 | 6089 | 200 | 13 | 2 | 2155 | 9 | 320 | 350 | 110 | [7 empty] | B 789/BC | 0,01 | 17:48:00 | 1542 | 17:48:00 | 1543 | 18:09:10 | 0.1863 | 0.1988 | 0.7103 | 0.0064 | 0.0133 | 0.0362 | 0.016 | 0.0392 | 0.0013 | 0.0027 | 0.0003 |  | 0.001 | 0.0029 | 0.0034 | 0.0007 | 0.0056 |  |  | 0.0027 |  | 0.0001 | 0.0023 | 0.317 | RHI DELTEK D99 |  | RHI JUSTAL DS1015 |  | Закрыли ручей №5 (выбило привод ТПМ №2).
326 | 12004940 | 11.07.2020 | 162,816 | Арм500 | ГОСТ 34028-2016 | 15 | 180x180 | Открытая |  | 163,725 | 1,8 | 0,4 | 163.325 |  |  | 3 | 1566 | 7 | 5337 | 5340 | 6534 | 5469 | 6074 | 6120 | 200 | 13 | 2 | 2155 | 9 | 320 | 350 | 110 | [7 empty] | B 789/BC | 0,01 | 18:32:00 | 1541 | 18:32:00 | 1536 | 18:53:51 | 0.1938 | 0.2012 | 0.7206 | 0.0047 | 0.0166 | 0.0422 | 0.0169 | 0.0316 | 0.0015 | 0.0029 | 0.0003 |  | 0.001 | 0.0028 | 0.0033 | 0.0006 | 0.0075 |  |  | 0.0028 |  | 0.0001 | 0.0036 | 0.327 | RHI DELTEK D99 |  | RHI JUSTAL DS1015 |  | Запустили ручей №5.
327 | 12004941 | 11.07.2020 | 165,888 | Арм500 | ГОСТ 34028-2016 | 16 | 180x180 | Открытая |  | 166,653 | 1,8 | 0,4 | 166.253 |  |  | 5 | 1565 | 7 | 5365 | 5368 | 6562 | 5496 | 6102 | 6148 | 200 | 7 | 2 | 2155 | 9 | 320 | 380 | 130 | [9 empty] | 19:20:00 | 1542 | 19:20:00 | 1536 | 19:39:59 | 0.1876 | 0.1724 | 0.7331 | 0.0058 | 0.0185 | 0.0458 | 0.0167 | 0.0352 | 0.0012 | 0.004 | 0.0004 |  | 0.0009 | 0.0027 | 0.0028 | 0.0008 | 0.0071 |  |  | 0.0031 |  | 0.0001 | 0.0028 | 0.324 | RHI DELTEK D99 |  | RHI JUSTAL DS1015
328 | 12004942 | 11.07.2020 | 159,744 | Арм500 | ГОСТ 34028-2016 | 17 | 180x180 | Открытая |  | 160,496 | 1,8 | 0,4 | 160.096 |  |  | 6 | 1564 | 7 | 5392 | 5396 | 6586 | 5521 | 6130 | 6175 | 200 | 7 | 2 | 2155 | 9 | 320 | 380 | 130 | [9 empty] | 20:01:00 | 1543 | 20:01:00 | 1542 | 20:05:53 | 0.1752 | 0.1925 | 0.7062 | 0.0029 | 0.0153 | 0.0441 | 0.0222 | 0.0334 | 0.0019 | 0.0053 | 0.0003 |  | 0.001 | 0.0027 | 0.0035 | 0.0008 | 0.0058 |  |  | 0.0027 |  | 0.0002 | 0.0015 | 0.307 | RHI DELTEK D99 |  | RHI JUSTAL DS1015
329 | 12004943 | 11.07.2020 | 159,744 | Арм500 | ГОСТ 34028-2016 | 18 | 180x180 | Открытая |  | 160,496 | 1,8 | 0,4 | 160.096 |  |  | 7 | 1569 | 7 | 5420 | 5423 | 6611 | 5546 | 6157 | 6203 | 200 | 7 | 2 | 2155 | 9 | 320 | 380 | 130 | [9 empty] | 21:13:00 | 1543 | 21:13:00 | 1542 | 20:53:21 | 0.1899 | 0.1864 | 0.7129 | 0.0042 | 0.0148 | 0.0489 | 0.0201 | 0.0435 | 0.0014 | 0.0031 | 0.0003 |  | 0.0009 | 0.0028 | 0.0038 | 0.0012 | 0.006 |  |  | 0.0027 |  | 0.0001 | 0.0018 | 0.324 | RHI DELTEK D99 |  | RHI JUSTAL DS1015
330 | 12004944 | 11.07.2020 | 168,96 | Арм500 | ГОСТ 34028-2016 | 19 | 180x180 | Открытая |  | 170,181 | 1,8 | 0,4 | 169.781 |  |  | 4 | 1568 | 7 | 5454 | 5457 | 6645 | 5552 | 6188 | 6234 | 200 | 7 | 2 | 2155 | 9 | 320 | 380 | 130 | [9 empty] | 21:35:00 | 1539 | 21:35:00 | 1540 | 21:40:39 | 0.1883 | 0.1881 | 0.718 | 0.006 | 0.0144 | 0.0418 | 0.0224 | 0.0369 | 0.0013 | 0.0064 | 0.0004 |  | 0.0009 | 0.0029 | 0.0034 | 0.0013 | 0.0081 |  |  | 0.0028 |  | 0.0002 | 0.0015 | 0.322 | RHI DELTEK D99 |  | RHI JUSTAL DS1015 |  | 21:40 закрыли 4 ручей, выбило 1 ТПМ верхний ролик (электрики)
331 | 12004945 | 11.07.2020 | 165,888 | Арм500 | ГОСТ 34028-2016 | 20 | 180x180 | Открытая |  | 166,803 | 1,8 | 0,4 | 166.403 |  |  | 3 | 1568 | 7 | 5484 | 5485 | 6678 | 5561 | 6222 | 6264 | 200 | 7 | 2 | 2155 | 9 | 320 | 380 | 130 | [9 empty] | 22:22:00 | 1538 | 22:22:00 | 1537 | 22:29:02 | 0.2037 | 0.1911 | 0.7126 | 0.0046 | 0.0104 | 0.0451 | 0.0267 | 0.0408 | 0.0011 | 0.0063 | 0.0003 |  | 0.001 | 0.0027 | 0.0048 | 0.001 | 0.0075 |  |  | 0.0028 |  | 0.0001 | 0.0015 | 0.338 | RHI DELTEK D99 |  | RHI JUSTAL DS1015 |  | 22:47 запуск 4 ручья
332 | 12004946 | 11.07.2020 | 165,888 | Арм500 | ГОСТ 34028-2016 | 21 | 180x180 | Открытая |  | 166,653 | 1,8 | 0,4 | 166.253 |  |  | 5 | 1563 | 7 | 5512 | 5512 | 6706 | 5589 | 6249 | 6292 | 200 | 7 | 2 | 2155 | 9 | 320 | 380 | 130 | [9 empty] | 23:09:00 | 1536 | 23:09:00 | 1541 | 23:11:09 | 0.1951 | 0.1843 | 0.7196 | 0.0091 | 0.0164 | 0.0471 | 0.0229 | 0.0365 | 0.0013 | 0.0058 | 0.0003 |  | 0.0009 | 0.003 | 0.0035 | 0.0007 | 0.0065 |  |  | 0.0028 |  | 0.0001 | 0.0021 | 0.33 | RHI DELTEK D99 |  | RHI JUSTAL DS1015
333 | 12004947 | 11.07.2020 | 159,744 | Арм500 | ГОСТ 34028-2016 | 22 | 180x180 | Открытая |  | 160,496 | 1,8 | 0,4 | 160.096 |  |  | 6 | 1563 | 7 | 5540 | 5540 | 6731 | 5613 | 6274 | 6323 | 200 | 7 | 2 | 2155 | 9 | 320 | 380 | 130 | [9 empty] | 23:50:00 | 1542 | 23:50:00 | 1539 | 0:00:52 | 0.2039 | 0.1884 | 0.7279 | 0.0128 | 0.0153 | 0.0463 | 0.0261 | 0.0446 | 0.0012 | 0.0061 | 0.0003 |  | 0.001 | 0.0031 | 0.003 | 0.0003 | 0.0067 |  |  | 0.0028 |  | 0.0001 | 0.0026 | 0.341 | RHI DELTEK D99 |  | RHI JUSTAL DS1015
334 | 12004948 | 12.07.2020 | 162,816 | Арм500 | ГОСТ 34028-2016 | 23 | 180x180 | Открытая |  | 163,575 | 1,8 | 0,4 | 163.175 |  |  | 9 | 1574 | 7 | 5564 | 5567 | 6758 | 5641 | 6302 | 6350 | 200 | 7 | 2 | 2155 | 9 | 320 | 380 | 130 | [9 empty] | 0:32:00 | 1541 | 0:32:00 | 1542 | 0:35:55 | 0.1883 | 0.1915 | 0.7189 | 0.013 | 0.0139 | 0.0473 | 0.0238 | 0.0418 | 0.0011 | 0.0063 | 0.0002 |  | 0.0008 | 0.0026 | 0.0038 | 0.0008 | 0.0057 |  |  | 0.0028 |  | 0.0001 | 0.0018 | 0.324 | RHI DELTEK D99 |  | RHI JUSTAL DS1015
335 | 12004949 | 12.07.2020 | 162,816 | Арм500 | ГОСТ 34028-2016 | 24 | 180x180 | Открытая |  | 163,575 | 1,8 | 0,4 | 163.175 |  |  | 7 | 1577 | 7 | 5592 | 5592 | 6786 | 5668 | 6329 | 6378 | 200 | 7 | 2 | 2155 | 9 | 320 | 380 | 130 | [9 empty] | 1:15:00 | 1541 | 1:15:00 | 1539 | 1:20:17 | 0.1866 | 0.1887 | 0.712 | 0.0063 | 0.0109 | 0.0433 | 0.0183 | 0.0327 | 0.0015 | 0.0045 | 0.0003 |  | 0.0009 | 0.0027 | 0.0041 | 0.0009 | 0.0075 |  |  | 0.0026 |  | 0.0001 | 0.0019 | 0.319 | RHI DELTEK D99 |  | RHI JUSTAL DS1015
336 | 12004950 | 12.07.2020 | 165,888 | Арм500 | ГОСТ 34028-2016 | 25 | 180x180 | Открытая |  | 166,653 | 1,8 | 0,4 | 166.253 |  |  | 3 | 1564 | 7 | 5619 | 5620 | 6813 | 5696 | 6357 | 6405 | 200 | 7 | 2 | 2155 | 9 | 320 | 380 | 130 | [9 empty] | 1:58:00 | 1539 | 1:58:00 | 1541 | 2:03:40 | 0.2112 | 0.1865 | 0.7253 | 0.0068 | 0.0118 | 0.049 | 0.0215 | 0.0328 | 0.0027 | 0.006 | 0.0004 |  | 0.0009 | 0.003 | 0.0044 | 0.0009 | 0.0063 |  |  | 0.0027 |  | 0.0002 | 0.001 | 0.347 | RHI DELTEK D99 |  | RHI JUSTAL DS1015
337 | 12004951 | 12.07.2020 | 165,888 | Арм500 | ГОСТ 34028-2016 | 26 | 180x180 | Открытая |  | 166,653 | 1,8 | 0,4 | 166.253 |  |  | 5 | 1560 | 7 | 5647 | 5647 | 6841 | 5724 | 6384 | 6433 | 200 | 7 | 2 | 2155 | 9 | 320 | 380 | 130 | [9 empty] | 2:40:00 | 1540 | 2:40:00 | 1540 | 2:43:48 | 0.206 | 0.1803 | 0.707 | 0.0079 | 0.0138 | 0.0429 | 0.0181 | 0.036 | 0.0016 | 0.0044 | 0.0004 |  | 0.0009 | 0.003 | 0.0037 | 0.0007 | 0.0071 |  |  | 0.0025 |  | 0.0001 | 0.0014 | 0.337 | RHI DELTEK D99 |  | RHI JUSTAL DS1015
338 | 12004952 | 12.07.2020 | 165,888 | Арм500 | ГОСТ 34028-2016 | 27 | 180x180 | Открытая |  | 166,653 | 1,8 | 0,4 | 166.253 |  |  | 6 | 1564 | 7 | 5675 | 5675 | 6869 | 5754 | 6409 | 6461 | 200 | 7 | 2 | 2155 | 9 | 320 | 380 | 130 | [9 empty] | 3:21:00 | 1541 | 3:21:00 | 1540 | 3:26:20 | 0.1918 | 0.172 | 0.7233 | 0.0171 | 0.0139 | 0.0378 | 0.0222 | 0.031 | 0.0017 | 0.0055 | 0.0004 |  | 0.0008 | 0.0031 | 0.0038 | 0.0007 | 0.0078 |  |  | 0.0026 |  | 0.0001 | 0.0016 | 0.325 | RHI DELTEK D99 |  | RHI JUSTAL DS1015
339 | 12004953 | 12.07.2020 | 156,672 | Арм500 | ГОСТ 34028-2016 | 28 | 180x180 | Открытая |  | 157,417 | 1,8 | 0,4 | 157.017 |  |  | 9 | 1569 | 7 | 5699 | 5699 | 6896 | 5782 | 6437 | 6485 | 200 | 7 | 2 | 2155 | 9 | 320 | 380 | 130 | [9 empty] | 4:02:00 | 1545 | 4:02:00 | 1549 | 4:07:14 | 0.1945 | 0.1689 | 0.7257 | 0.014 | 0.0123 | 0.0441 | 0.0229 | 0.0339 | 0.0013 | 0.0046 | 0.0005 |  | 0.0007 | 0.0032 | 0.0038 | 0.0007 | 0.0079 |  |  | 0.0027 |  | 0.0001 | 0.0017 | 0.33 | RHI DELTEK D99 |  | RHI JUSTAL DS1015
340 | 12004954 | 12.07.2020 | 159,744 | Арм500 | ГОСТ 34028-2016 | 29 | 180x180 | Открытая |  | 160,496 | 1,8 | 0,4 | 160.096 |  |  | 4 | 1568 | 7 | 5727 | 5727 | 6924 | 5807 | 6461 | 6513 | 200 | 7 | 2 | 2155 | 9 | 320 | 380 | 130 | [9 empty] | 4:42:00 | 1544 | 4:42:00 | 1543 | 4:46:31 | 0.1892 | 0.1819 | 0.723 | 0.0082 | 0.011 | 0.0413 | 0.0209 | 0.0403 | 0.0013 | 0.0032 | 0.0005 |  | 0.0008 | 0.003 | 0.0033 | 0.0009 | 0.0071 |  |  | 0.0025 |  | 0.0001 | 0.0017 | 0.323 | RHI DELTEK D99 |  | RHI JUSTAL DS1015
341 | 12004955 | 12.07.2020 | 162,816 | Арм500 | ГОСТ 34028-2016 | 30 | 180x180 | Открытая |  | 163,575 | 1,8 | 0,4 | 163.175 |  |  | 3 | 1562 | 7 | 5754 | 5755 | 6951 | 5834 | 6489 | 6537 | 200 | 7 | 2 | 2155 | 9 | 320 | 380 | 130 | [9 empty] | 5:23:00 | 1540 | 5:23:00 | 1539 | 5:25:28 | 0.2137 | 0.1797 | 0.7255 | 0.0134 | 0.013 | 0.0424 | 0.0201 | 0.0393 | 0.0012 | 0.0027 | 0.0005 |  | 0.0008 | 0.0032 | 0.0033 | 0.0008 | 0.0071 |  |  | 0.0026 |  | 0.0001 | 0.0013 | 0.348 | RHI DELTEK D99 |  | RHI JUSTAL DS1015
342 | 12004956 | 12.07.2020 | 162,816 | Арм500 | ГОСТ 34028-2016 | 31 | 180x180 | Открытая |  | 163,575 | 1,8 | 0,4 | 163.175 |  |  | 5 | 1563 | 7 | 5782 | 5779 | 6979 | 5862 | 6516 | 6565 | 200 | 7 | 2 | 2155 | 9 | 320 | 380 | 130 | [9 empty] | 6:03:00 | 1542 | 6:03:00 | 1544 | 6:07:25 | 0.2001 | 0.1864 | 0.7079 | 0.015 | 0.0123 | 0.0354 | 0.0157 | 0.0325 | 0.002 | 0.0023 | 0.0004 |  | 0.0009 | 0.0031 | 0.0039 | 0.0009 | 0.0072 |  |  | 0.0026 |  | 0.0001 | 0.0022 | 0.329 | RHI DELTEK D99 |  | RHI JUSTAL DS1015
343 | 12004957 | 12.07.2020 | 162,739 | Арм500 | ГОСТ 34028-2016 | 32 | 180x180 | Открытая |  | 163,497 | 1,8 | 0,4 | 163.097 |  |  | 6 | 1563 | 7 | 5807 | 5807 | 7007 | 5889 | 6544 | 6593 | 200 | 7 | 2 | 2155 | 9 | 320 | 380 | 130 | [9 empty] | 6:43:00 | 1540 | 6:43:00 | 1541 | 6:50:39 | 0.1964 | 0.1835 | 0.7362 | 0.0077 | 0.0107 | 0.0387 | 0.0188 | 0.0305 | 0.0029 | 0.0026 | 0.0004 |  | 0.0009 | 0.003 | 0.0035 | 0.0007 | 0.0073 |  |  | 0.0026 |  | 0.0001 | 0.0024 | 0.331 | RHI DELTEK D99 |  | RHI JUSTAL DS1015 |  | Неисправность МГРа №3, порезка НЛЗ ручным резаком
344 | 12004958 | 12.07.2020 | 162,816 | Арм500 | ГОСТ 34028-2016 | 33 | 180x180 | Открытая |  | 163,575 | 1,8 | 0,4 | 163.175 |  |  | 9 | 1566 | 7 | 5834 | 5834 | 7034 | 5920 | 6569 | 6617 | 200 | 7 | 2 | 2155 | 9 | 320 | 380 | 130 | [7 empty] | B 789/BC | 0,01 | 7:25:00 | 1540 | 7:25:00 | 1541 | 7:31:41 | 0.2058 | 0.174 | 0.7161 | 0.0108 | 0.0112 | 0.0451 | 0.017 | 0.0363 | 0.0018 | 0.0031 | 0.0005 |  | 0.0008 | 0.0032 | 0.0033 | 0.0006 | 0.0081 |  |  | 0.0028 |  | 0.0001 | 0.0013 | 0.339 | RHI DELTEK D99 |  | RHI JUSTAL DS1015
345 | 12004959 | 12.07.2020 | 162,816 | Арм500 | ГОСТ 34028-2016 | 34 | 180x180 | Открытая |  | 163,575 | 1,8 | 0,4 | 163.175 |  |  | 4 | 1563 | 7 | 5862 | 5859 | 7062 | 5948 | 6596 | 6645 | 200 | 7 | 2 | 2155 | 9 | 320 | 380 | 130 | [7 empty] | B 789/BC | 0,01 | 8:08:00 | 1537 | 8:08:00 | 1538 | 8:13:48 | 0.1962 | 0.1798 | 0.7221 | 0.0103 | 0.0146 | 0.0414 | 0.0199 | 0.033 | 0.0027 | 0.0038 | 0.0004 |  | 0.0008 | 0.0031 | 0.0036 | 0.0007 | 0.0059 |  |  | 0.0027 |  | 0.0001 | 0.002 | 0.33 | RHI DELTEK D99 |  | RHI JUSTAL DS1015
346 | 12004960 | 12.07.2020 | 165,888 | Арм500 | ГОСТ 34028-2016 | 35 | 180x180 | Открытая |  | 166,653 | 1,8 | 0,4 | 166.253 |  |  | 3 | 1564 | 7 | 5889 | 5887 | 7089 | 5975 | 6624 | 6672 | 200 | 7 | 2 | 2155 | 9 | 320 | 380 | 130 | [7 empty] | B 789/BC | 0,01 | 8:48:00 | 1541 | 8:48:00 | 1541 | 8:53:57 | 0.1977 | 0.1828 | 0.7158 | 0.0077 | 0.0127 | 0.0424 | 0.0196 | 0.0346 | 0.0016 | 0.0034 | 0.0005 |  | 0.0008 | 0.0032 | 0.0032 | 0.0015 | 0.0064 |  |  | 0.0028 |  | 0.0002 | 0.0015 | 0.33 | RHI DELTEK D99 |  | RHI JUSTAL DS1015
347 | 12004961 | 12.07.2020 | 159,744 | Арм500 | ГОСТ 34028-2016 | 36 | 180x180 | Открытая |  | 160,496 | 1,8 | 0,4 | 160.096 |  |  | 5 | 1563 | 7 | 5914 | 5914 | 7117 | 6003 | 6651 | 6697 | 200 | 7 | 2 | 2155 | 9 | 320 | 380 | 130 | [7 empty] | B 789/BC | 0,01 | 9:29:00 | 1539 | 9:29:00 | 1540 | 9:32:38 | 0.1948 | 0.188 | 0.7038 | 0.0069 | 0.0118 | 0.0418 | 0.0208 | 0.0329 | 0.0021 | 0.0037 | 0.0004 |  | 0.0008 | 0.0031 | 0.0033 | 0.0008 | 0.0063 |  |  | 0.0026 |  | 0.0001 | 0.001 | 0.325 | RHI DELTEK D99 |  | RHI JUSTAL DS1015
348 | 12004962 | 12.07.2020 | 159,744 | Арм500 | ГОСТ 34028-2016 | 37 | 180x180 | Открытая |  | 160,496 | 1,8 | 0,4 | 160.096 |  |  | 6 | 1564 | 7 | 5942 | 5939 | 7145 | 6030 | 6676 | 6725 | 200 | 7 | 2 | 2155 | 9 | 320 | 380 | 130 | [7 empty] | B 789/BC | 0,01 | 10:08:00 | 1542 | 10:08:00 | 1541 | 10:12:13 | 0.2094 | 0.1896 | 0.7144 | 0.0136 | 0.0161 | 0.0439 | 0.0209 | 0.0357 | 0.0024 | 0.0042 | 0.0004 |  | 0.0009 | 0.0031 | 0.0035 | 0.0012 | 0.0061 |  |  | 0.0026 |  | 0.0002 | 0.0015 | 0.342 | RHI DELTEK D99 |  | RHI JUSTAL DS1015
349 | 12004963 | 12.07.2020 | 165,888 | Арм500 | ГОСТ 34028-2016 | 38 | 180x180 | Открытая |  | 166,653 | 1,8 | 0,4 | 166.253 |  |  | 9 | 1565 | 7 | 5969 | 5966 | 7172 | 6058 | 6704 | 6752 | 200 | 7 | 2 | 2155 | 9 | 320 | 380 | 130 | [7 empty] | B 789/BC | 0,01 | 10:48:00 | 1543 | 10:48:00 | 1541 | 10:49:17 | 0.1993 | 0.1547 | 0.5744 | 0.0115 | 0.0188 | 0.0516 | 0.0248 | 0.0355 | 0.0017 | 0.0056 | 0.0004 |  | 0.0007 | 0.0027 | 0.0033 | 0.0013 | 0.0061 |  |  | 0.0025 |  | 0.0002 | 0.0019 | 0.311 | RHI DELTEK D99 |  | RHI JUSTAL DS1015
350 | 12004964 | 12.07.2020 | 162,816 | Арм500 | ГОСТ 34028-2016 | 39 | 180x180 | Открытая |  | 163,575 | 1,8 | 0,4 | 163.175 |  |  |  | 1562 | 7 | 5997 | 5994 | 7200 | 6086 | 6731 | 6777 | 200 | 7 | 2 | 2155 | 9 | 320 | 380 | 130 | [7 empty] | B 789/BC | 0,01 | 11:29:00 | 1540 | 11:29:00 | 1540 | 11:33:01 | 0.1941 | 0.1849 | 0.6692 | 0.0054 | 0.0191 | 0.0409 | 0.0213 | 0.037 | 0.0012 | 0.0036 | 0.0004 |  | 0.0009 | 0.0029 | 0.0037 | 0.0007 | 0.0059 |  |  | 0.0025 |  | 0.0001 | 0.0013 | 0.319 | RHI DELTEK D99 |  | RHI JUSTAL DS1015
351 | 12004965 | 12.07.2020 | 162,816 | Арм500 | ГОСТ 34028-2016 | 40 | 180x180 | Открытая |  | 163,575 | 1,8 | 0,4 | 163.175 |  |  | 3 | 1564 | 7 | 6024 | 6022 | 7224 | 6113 | 6759 | 6804 | 200 | 7 | 2 | 2155 | 9 | 320 | 380 | 130 | [7 empty] | B 789/BC | 0,01 | 12:11:00 | 1539 | 12:11:00 | 1537 | 12:12:00 | 0.1936 | 0.1891 | 0.7016 | 0.0099 | 0.0156 | 0.0387 | 0.0206 | 0.0357 | 0.0014 | 0.0049 | 0.0004 |  | 0.0009 | 0.0031 | 0.0035 | 0.0014 | 0.0082 |  |  | 0.0027 |  | 0.0003 | 0.0013 | 0.324 | RHI DELTEK D99 |  | RHI JUSTAL DS1015
352 | 12004966 | 12.07.2020 | 172,032 | Арм500 | ГОСТ 34028-2016 | 41 | 180x180 | Открытая |  | 172,81 | 1,8 | 0,4 | 172.41 |  |  | 5 | 1563 | 7 | 6052 | 6049 | 7252 | 6141 | 6789 | 6835 | 200 | 7 | 2 | 2155 | 9 | 320 | 380 | 130 | [7 empty] | B 789/BC | 0,01 | 12:51:00 | 1540 | 12:51:00 | 1542 | 12:55:53 | 0.1797 | 0.1876 | 0.692 | 0.0059 | 0.0134 | 0.0392 | 0.028 | 0.033 | 0.002 | 0.0064 | 0.0004 |  | 0.0009 | 0.003 | 0.0034 | 0.0007 | 0.0073 |  |  | 0.0026 |  | 0.0001 | 0.0016 | 0.309 | RHI DELTEK D99 |  | RHI JUSTAL DS1015
353 | 12004967 | 12.07.2020 | 168,96 | Арм500 | ГОСТ 34028-2016 | 42 | 180x180 | Открытая |  | 169,731 | 1,8 | 0,4 | 169.331 |  |  | 6 | 1566 | 7 | 6080 | 6077 | 7280 | 6172 | 6817 | 6863 | 200 | 7 | 2 | 2155 | 9 | 320 | 380 | 130 | [7 empty] | B 789/BC | 0,01 | 13:32:00 | 1538 | 13:32:00 | 1542 | 13:37:40 | 0.1861 | 0.1939 | 0.7073 | 0.0089 | 0.0151 | 0.0369 | 0.0198 | 0.0423 | 0.0015 | 0.0041 | 0.0004 |  | 0.001 | 0.0031 | 0.0035 | 0.0013 | 0.0065 |  |  | 0.0027 |  | 0.0002 | 0.0019 | 0.317 | RHI DELTEK D99 |  | RHI JUSTAL DS1015
354 | 12004968 | 12.07.2020 | 165,888 | Арм500 | ГОСТ 34028-2016 | 43 | 180x180 | Открытая |  | 166,653 | 1,8 | 0,4 | 166.253 |  |  | 9 | 1562 | 7 | 6107 | 6104 | 7307 | 6199 | 6845 | 6890 | 200 | 7 | 2 | 2155 | 9 | 320 | 380 | 130 | [7 empty] | B 789/BC | 0,01 | 14:12:00 | 1543 | 14:12:00 | 1537 | 14:16:17 | 0.1884 | 0.1846 | 0.7128 | 0.0129 | 0.0168 | 0.0513 | 0.0411 | 0.034 | 0.0022 | 0.0044 | 0.0005 |  | 0.0008 | 0.0033 | 0.0034 | 0.0008 | 0.0065 |  |  | 0.0027 |  | 0.0001 | 0.0012 | 0.324 | RHI DELTEK D99 |  | RHI JUSTAL DS1015
355 | 12004969 | 12.07.2020 | 165,888 | Арм500 | ГОСТ 34028-2016 | 44 | 180x180 | Открытая |  | 166,653 | 1,8 | 0,4 | 166.253 |  |  | 4 | 1561 | 7 | 6135 | 6132 | 7335 | 6227 | 6872 | 6918 | 200 | 7 | 2 | 2155 | 9 | 320 | 380 | 130 | [7 empty] | B 789/BC | 0,01 | 14:53:00 | 1541 | 14:53:00 | 1537 | 14:56:34 | 0.1899 | 0.1683 | 0.7037 | 0.0099 | 0.0142 | 0.0371 | 0.0279 | 0.03 | 0.002 | 0.0052 | 0.0004 |  | 0.0008 | 0.003 | 0.003 | 0.0009 | 0.0069 |  |  | 0.0026 |  | 0.0001 | 0.0023 | 0.32 | RHI DELTEK D99 |  | RHI JUSTAL DS1015
356 | 12004970 | 12.07.2020 | 159,744 | Арм500 | ГОСТ 34028-2016 | 45 | 180x180 | Открытая |  | 160,496 | 1,8 | 0,4 | 160.096 |  |  | 3 | 1562 | 7 | 6162 | 6160 | 7359 | 6251 | 6900 | 6945 | 200 | 7 | 2 | 2155 | 9 | 320 | 380 | 130 | [7 empty] | B 789/BC | 0,01 | 15:33:00 | 1540 | 15:33:00 | 1541 | 15:36:16 | 0.1857 | 0.1696 | 0.7042 | 0.0096 | 0.0169 | 0.0389 | 0.0221 | 0.0335 | 0.0022 | 0.0035 | 0.0005 |  | 0.0007 | 0.0032 | 0.003 | 0.0008 | 0.0063 |  |  | 0.0025 |  | 0.0001 | 0.0023 | 0.316 | RHI DELTEK D99 |  | RHI JUSTAL DS1015
357 | 12004971 | 12.07.2020 | 162,816 | Арм500 | ГОСТ 34028-2016 | 46 | 180x180 | Открытая |  | 163,575 | 1,8 | 0,4 | 163.175 |  |  | 7 | 1566 | 7 | 6190 | 6184 | 7387 | 6279 | 6927 | 6973 | 200 | 7 | 2 | 2155 | 9 | 320 | 380 | 130 | [7 empty] | B 789/BC | 0,01 | 16:10:00 | 1535 | 16:10:00 | 1541 | 16:13:17 | 0.1905 | 0.1528 | 0.5321 | 0.0074 | 0.0181 | 0.0413 | 0.0183 | 0.0425 | 0.0016 | 0.0033 | 0.0004 |  | 0.0007 | 0.0026 | 0.0034 | 0.0011 | 0.0058 |  |  | 0.0024 |  | 0.0001 | 0.0012 | 0.293 | RHI DELTEK D99 |  | RHI JUSTAL DS1015
358 | 12004972 | 12.07.2020 | 168,96 | Арм500 | ГОСТ 34028-2016 | 47 | 180x180 | Открытая |  | 169,731 | 1,8 | 0,4 | 169.331 |  |  | 6 | 1565 | 7 | 6217 | 6215 | 7414 | 6306 | 6955 | 7001 | 200 | 7 | 2 | 2155 | 9 | 320 | 380 | 130 | [7 empty] | B 789/BC | 0,01 | 16:50:00 | 1546 | 16:50:00 | 1543 | 16:54:47 | 0.1831 | 0.1315 | 0.5193 | 0.0124 | 0.0178 | 0.0388 | 0.0259 | 0.0382 | 0.0018 | 0.0067 | 0.0003 |  | 0.0006 | 0.0023 | 0.0036 | 0.0014 | 0.0056 |  |  | 0.0022 |  | 0.0002 | 0.0016 | 0.283 | RHI DELTEK D99 |  | RHI JUSTAL DS1015
359 | 12004973 | 12.07.2020 | 153,6 | Арм500 | ГОСТ 34028-2016 | 48 | 180x180 | Открытая |  | 154,338 | 1,8 | 0,4 | 153.938 |  |  | 9 | 1561 | 7 | 6242 | 6239 | 7439 | 6331 | 6983 | 7028 | 200 | 7 | 2 | 2155 | 9 | 320 | 380 | 130 | [7 empty] | B 789/BC | 0,01 | 17:30:00 | 1540 | 17:30:00 | 1540 | 17:36:57 | 0.1934 | 0.1377 | 0.5105 | 0.0099 | 0.0099 | 0.0333 | 0.0112 | 0.0233 | 0.0007 | 0.0022 | 0.0004 |  | 0.0006 | 0.0021 | 0.0027 | 0.0009 | 0.0063 |  |  | 0.0023 |  | 0.0001 | 0.0035 | 0.288 | RHI DELTEK D99 |  | RHI JUSTAL DS1015
360 | 12004974 | 12.07.2020 | 172,032 | Арм500 | ГОСТ 34028-2016 | 49 | 180x180 | Открытая |  | 172,81 | 1,8 | 0,4 | 172.41 |  |  | 4 | 1560 | 7 | 6273 | 6270 | 7467 | 6359 | 7010 | 7056 | 200 | 7 | 2 | 2155 | 9 | 320 | 380 | 130 | [7 empty] | B 789/BC | 0,01 | 18:07:00 | 1538 | 18:07:00 | 1540 | 18:13:33 | 0.189 | 0.1451 | 0.5061 | 0.0064 | 0.0139 | 0.0371 | 0.007 | 0.0161 | 0.0005 | 0.0017 | 0.0004 |  | 0.0007 | 0.0022 | 0.0031 | 0.001 | 0.0054 |  |  | 0.0023 |  | 0.0001 | 0.0016 | 0.283 | RHI DELTEK D99 |  | RHI JUSTAL DS1015
361 | 12004975 | 12.07.2020 | 172,032 | Арм500 | ГОСТ 34028-2016 | 50 | 180x180 | Открытая |  | 172,81 | 1,8 | 0,4 | 172.41 |  |  | 3 | 1559 | 7 | 6300 | 6298 | 7494 | 6386 | 7041 | 7087 | 200 | 7 | 2 | 2155 | 9 | 320 | 380 | 130 | [7 empty] | B 789/BC | 0,01 | 18:47:00 | 1539 | 18:47:00 | 1537 | 18:49:28 | 0.1887 | 0.1542 | 0.4868 | 0.0035 | 0.0157 | 0.0436 | 0.0074 | 0.016 | 0.0006 | 0.0017 | 0.0003 |  | 0.0007 | 0.002 | 0.0036 | 0.0007 | 0.0045 |  |  | 0.0023 |  | 0.0001 | 0.0013 | 0.281 | RHI DELTEK D99 |  | RHI JUSTAL DS1015
362 | 12004976 | 12.07.2020 | 162,816 | Арм500 | ГОСТ 34028-2016 | 51 | 180x180 | Открытая |  | 163,575 | 1,8 | 0,4 | 163.175 |  |  | 7 | 1560 | 7 | 6328 | 6325 | 7522 | 6411 | 7068 | 7114 | 200 | 13 | 2 | 2155 | 9 | 320 | 380 | 130 | [7 empty] | B 789/BC | 0,01 | 19:29:00 | 1538 | 19:29:00 | 1538 | 19:32:49 | 0.1931 | 0.1461 | 0.4911 | 0.0055 | 0.0153 | 0.0463 | 0.0092 | 0.0227 | 0.0006 | 0.0019 | 0.0004 |  | 0.0007 | 0.0022 | 0.0033 | 0.001 | 0.0062 |  |  | 0.0023 |  | 0.0001 | 0.0009 | 0.287 | RHI DELTEK D99 |  | RHI JUSTAL DS1015
363 | 12004977 | 12.07.2020 | 169,842 | Арм500 | ГОСТ 34028-2016 | 52 | 180x180 | Открытая |  | 177,516 | 1,8 | 0,4 | 177.116 | 4,1 |  | 5 | 1567 | 7 | 6356 | 6353 | 7549 | 6438 | 7099 | 7145 | 200 | 13 | 2 | 2155 | 9 | 320 | 380 | 130 | [7 empty] | B 789/BC | 0,01 | 20:09:00 | 1543 | 20:09:00 | 1544 | 20:21:51 | 0.192 | 0.1435 | 0.5071 | 0.006 | 0.0115 | 0.041 | 0.009 | 0.018 | 0.0006 | 0.0021 | 0.0004 |  | 0.0007 | 0.0022 | 0.0033 | 0.0009 | 0.0061 |  |  | 0.0024 |  | 0.0001 | 0.0021 | 0.287 | RHI DELTEK D99 |  | RHI JUSTAL DS1015
364 | 12004978 | 12.07.2020 | 165,811 | Арм500 | ГОСТ 34028-2016 | 1 | 180x180 | Открытая |  | 167,475 | 1,8 | 0,4 | 167.075 |  |  |  | 1576 | 1 | 6384 | 6381 | 7577 | 3731 | 3081 | 3132 | 200 | 13 | 2 | 2155 | 9 | 320 | 380 | 130 | [7 empty] | B 789/BC | 0,07 | 21:46:00 | 1546 | 21:46:00 | 1545 | 22:16:41 | 0.2049 | 0.173 | 0.5242 | 0.0034 | 0.0102 | 0.0407 | 0.0086 | 0.0165 | 0.0006 | 0.0018 | 0.0004 |  | 0.0007 | 0.0019 | 0.0039 | 0.001 | 0.0071 |  |  | 0.0025 |  | 0.0001 | 0.0019 | 0.303 | RHI DELTEK D99 |  | RHI JUSTAL DS1015 |  | Неисправность МГР №1,№3, порезка НЛЗ ручным резаком
365 | 12004979 | 12.07.2020 | 165,888 | Арм500 | ГОСТ 34028-2016 | 2 | 180x180 | Открытая |  | 166,653 | 1,8 | 0,4 | 166.253 |  |  |  | 1564 | 1 | 6411 | 6408 | 7604 | 3758 | 3108 | 3159 | 200 | 13 | 2 | 2155 | 9 | 320 | 380 | 130 | [7 empty] | B 789/BC | 0,01 | 22:34:00 | 1542 | 22:34:00 | 1537 | 22:52:36 | 0.1895 | 0.1348 | 0.5065 | 0.0029 | 0.0155 | 0.0397 | 0.0073 | 0.0173 | 0.0006 | 0.0016 | 0.0004 |  | 0.0007 | 0.0021 | 0.0033 | 0.0007 | 0.0057 |  |  | 0.0022 |  | 0.0001 | 0.0019 | 0.284 | RHI DELTEK D99 |  | RHI JUSTAL DS1015
366 | 12004980 | 12.07.2020 | 168,806 | Арм500 | ГОСТ 34028-2016 | 3 | 180x180 | Открытая |  | 169,577 | 1,8 | 0,4 | 169.177 |  |  |  | 1564 | 1 | 6439 | 6436 | 7632 | 3786 | 3136 | 3190 | 200 | 13 | 2 | 2155 | 9 | 320 | 380 | 130 | [7 empty] | B 789/BC | 0,02 | 23:16:00 | 1537 | 23:16:00 | 1535 | 23:36:04 | 0.2098 | 0.1617 | 0.5327 | 0.0033 | 0.0104 | 0.0297 | 0.0071 | 0.0169 | 0.0007 | 0.0018 | 0.0004 |  | 0.0009 | 0.0017 | 0.0034 | 0.001 | 0.007 |  |  | 0.0025 |  | 0.0001 | 0.0036 | 0.307 | RHI DELTEK D99 |  | RHI JUSTAL DS1015 |  | Неисправность МГРа №1, порезка НЛЗ ручным резаком
367 | 12004981 | 12.07.2020 | 168,922 | Арм500 | ГОСТ 34028-2016 | 4 | 180x180 | Открытая |  | 169,693 | 1,8 | 0,4 | 169.293 |  |  | 5 | 1567 | 7 | 6470 | 6463 | 7659 | 3813 | 3163 | 3218 | 200 | 13 | 2 | 2155 | 9 | 320 | 380 | 130 | [7 empty] | B 789/BC | 0,01 | 23:58:00 | 1536 | 23:58:00 | 1539 | 0:20:53 | 0.1887 | 0.147 | 0.5105 | 0.0021 | 0.0113 | 0.0415 | 0.0071 | 0.0172 | 0.0006 | 0.0019 | 0.0003 |  | 0.0008 | 0.0016 | 0.004 | 0.0014 | 0.0058 |  |  | 0.0022 |  | 0.0002 | 0.0021 | 0.284 | RHI DELTEK D99 |  | RHI JUSTAL DS1015 |  | Неисправность МГРа №1, порезка НЛЗ ручным резаком
368 | 12004982 | 13.07.2020 | 165,888 | Арм500 | ГОСТ 34028-2016 | 5 | 180x180 | Открытая |  | 166,653 | 1,8 | 0,4 | 166.253 |  |  | 7 | 1567 | 1 | 6497 | 6491 | 7684 | 3841 | 3191 | 3248 | 200 | 13 | 2 | 2155 | 9 | 320 | 380 | 130 | [7 empty] | B 789/BC | 0,02 | 0:41:00 | 1542 | 0:41:00 | 1539 | 1:03:02 | 0.202 | 0.1616 | 0.5256 | 0.0031 | 0.0146 | 0.0434 | 0.0077 | 0.019 | 0.0007 | 0.0017 | 0.0003 |  | 0.0009 | 0.0015 | 0.0039 | 0.0015 | 0.0049 |  |  | 0.0023 |  | 0.0001 | 0.0023 | 0.301 | RHI DELTEK D99 |  | RHI JUSTAL DS1015
369 | 12004983 | 13.07.2020 | 162,816 | Арм500 | ГОСТ 34028-2016 | 6 | 180x180 | Открытая |  | 163,575 | 1,8 | 0,4 | 163.175 |  |  | 9 | 1562 | 1 | 6525 | 6516 | 7712 | 3869 | 3219 | 3276 | 200 | 13 | 2 | 2155 | 9 | 320 | 380 | 130 | [7 empty] | B 789/BC | 0,01 | 1:22:00 | 1538 | 1:22:00 | 1537 | 1:39:44 | 0.1916 | 0.1559 | 0.5128 | 0.0028 | 0.0122 | 0.0451 | 0.0077 | 0.017 | 0.0006 | 0.0016 | 0.0003 |  | 0.0008 | 0.0013 | 0.0032 | 0.0006 | 0.0063 |  |  | 0.0021 |  | 0.0001 | 0.002 | 0.288 | RHI DELTEK D99 |  | RHI JUSTAL DS1015
370 | 12004984 | 13.07.2020 | 165,888 | Арм500 | ГОСТ 34028-2016 | 7 | 180x180 | Открытая |  | 166,653 | 1,8 | 0,4 | 166.253 |  |  | 4 | 1563 | 1 | 6552 | 6543 | 7739 | 3896 | 3246 | 3246 | 200 | 13 | 2 | 2155 | 9 | 320 | 380 | 130 | [7 empty] | B 789/BC | 0,01 | 2:05:00 | 1536 | 2:05:00 | 1538 | 2:24:05 | 0.2127 | 0.1627 | 0.5249 | 0.0038 | 0.0113 | 0.0433 | 0.0079 | 0.0192 | 0.0007 | 0.0019 | 0.0003 |  | 0.0007 | 0.0012 | 0.0028 | 0.0009 | 0.0081 |  |  | 0.0023 |  | 0.0002 | 0.0021 | 0.311 | RHI DELTEK D99 |  | RHI JUSTAL DS1015
371 | 12004985 | 13.07.2020 | 162,816 | Арм500 | ГОСТ 34028-2016 | 8 | 180x180 | Открытая |  | 163,575 | 1,8 | 0,4 | 163.175 |  |  | 3 | 1567 | 1 | 6580 | 6568 | 7767 | 3924 | 3274 | 3331 | 200 | 13 | 2 | 2155 | 9 | 320 | 380 | 130 | [7 empty] | B 789/BC | 0,01 | 2:46:00 | 1537 | 2:46:00 | 1539 | 3:08:54 | 0.1998 | 0.1729 | 0.5305 | 0.0032 | 0.011 | 0.0326 | 0.0077 | 0.0164 | 0.0006 | 0.0016 | 0.0003 |  | 0.0009 | 0.0014 | 0.0032 | 0.0011 | 0.0059 |  |  | 0.0022 |  | 0.0002 | 0.0027 | 0.297 | RHI DELTEK D99 |  | RHI JUSTAL DS1015
372 | 12004986 | 13.07.2020 | 162,816 | Арм500 | ГОСТ 34028-2016 | 9 | 180x180 | Открытая |  | 163,575 | 1,8 | 0,4 | 163.175 |  |  | 5 | 1563 | 1 | 6605 | 6595 | 7794 | 3951 | 3305 | 3356 | 200 | 13 | 2 | 2155 | 9 | 320 | 380 | 130 | [7 empty] | B 789/BC | 0,01 | 3:27:00 | 1537 | 3:27:00 | 1537 | 3:46:52 | 0.2152 | 0.1752 | 0.542 | 0.0021 | 0.0085 | 0.0323 | 0.0076 | 0.0191 | 0.0007 | 0.0018 | 0.0003 |  | 0.0009 | 0.0012 | 0.0036 | 0.0012 | 0.0075 |  |  | 0.0023 |  | 0.0003 | 0.0023 | 0.314 | RHI DELTEK D99 |  | RHI JUSTAL DS1015
373 | 12004987 | 13.07.2020 | 162,816 | Арм500 | ГОСТ 34028-2016 | 10 | 180x180 | Открытая |  | 163,575 | 1,8 | 0,4 | 163.175 |  |  | 7 | 1567 | 1 | 6632 | 6623 | 7819 | 3979 | 3332 | 3383 | 200 | 13 | 2 | 2155 | 9 | 320 | 380 | 130 | [7 empty] | B 789/BC | 0,01 | 4:08:00 | 1540 | 4:08:00 | 1539 | 4:27:05 | 0.1894 | 0.149 | 0.5262 | 0.0025 | 0.0104 | 0.0352 | 0.0074 | 0.0182 | 0.0006 | 0.0017 | 0.0003 |  | 0.0007 | 0.0014 | 0.003 | 0.0019 | 0.0076 |  |  | 0.0022 |  | 0.0003 | 0.0017 | 0.286 | RHI DELTEK D99 |  | RHI JUSTAL DS1015
374 | 12004988 | 13.07.2020 | 172,032 | Арм500 | ГОСТ 34028-2016 | 11 | 180x180 | Открытая |  | 172,81 | 1,8 | 0,4 | 172.41 |  |  | 9 | 1563 | 1 | 6660 | 6651 | 7850 | 4007 | 3360 | 3414 | 200 | 13 | 2 | 2155 | 9 | 320 | 380 | 130 | [7 empty] | B 789/BC | 0,01 | 4:47:00 | 1542 | 4:47:00 | 1542 | 5:11:14 | 0.1872 | 0.1563 | 0.5328 | 0.0028 | 0.0138 | 0.0358 | 0.0077 | 0.0174 | 0.0007 | 0.0019 | 0.0003 |  | 0.0007 | 0.0015 | 0.0029 | 0.001 | 0.007 |  |  | 0.0023 |  | 0.0003 | 0.0023 | 0.286 | RHI DELTEK D99 |  | RHI JUSTAL DS1015
375 | 12004989 | 13.07.2020 | 168,96 | Арм500 | ГОСТ 34028-2016 | 12 | 180x180 | Открытая |  | 169,731 | 1,8 | 0,4 | 169.331 |  |  | 4 | 1563 | 1 | 6687 | 6678 | 7877 | 4037 | 3387 | 3442 | 200 | 13 | 2 | 2155 | 9 | 320 | 380 | 130 | [7 empty] | B 789/BC | 0,02 | 5:27:00 | 1539 | 5:27:00 | 1537 | 5:40:40 | 0.1877 | 0.1495 | 0.5139 | 0.0027 | 0.012 | 0.0331 | 0.0077 | 0.0172 | 0.0006 | 0.0017 | 0.0003 |  | 0.0007 | 0.0013 | 0.0028 | 0.0008 | 0.0073 |  |  | 0.0022 |  | 0.0001 | 0.0016 | 0.282 | RHI DELTEK D99 |  | RHI JUSTAL DS1015
376 | 12004990 | 13.07.2020 | 159,744 | Арм500 | ГОСТ 34028-2016 | 13 | 180x180 | Открытая |  | 160,496 | 1,8 | 0,4 | 160.096 |  |  | 6 | 1578 | 1 | 6715 | 6703 | 7905 | 4062 | 3415 | 3469 | 200 | 13 | 2 | 2155 | 9 | 320 | 380 | 130 | [7 empty] | B 789/BC | 0,02 | 6:07:00 | 1544 | 6:07:00 | 1546 | 6:17:48 | 0.1958 | 0.1612 | 0.5227 | 0.0073 | 0.012 | 0.0282 | 0.0072 | 0.0167 | 0.0005 | 0.0015 | 0.0003 |  | 0.0007 | 0.0012 | 0.003 | 0.0012 | 0.007 |  |  | 0.0021 |  | 0.0002 | 0.0013 | 0.291 | RHI DELTEK D99 |  | RHI JUSTAL DS1015
377 | 12004991 | 13.07.2020 | 165,888 | Арм500 | ГОСТ 34028-2016 | 14 | 180x180 | Открытая |  | 166,653 | 1,8 | 0,4 | 166.253 |  |  | 5 | 1564 | 1 | 6743 | 6730 | 7933 | 4090 | 3443 | 3497 | 200 | 13 | 2 | 2155 | 9 | 320 | 380 | 130 | [7 empty] | B 789/BC | 0,02 | 6:46:00 | 1544 | 6:46:00 | 1541 | 7:00:49 | 0.1664 | 0.1464 | 0.5175 | 0.0036 | 0.011 | 0.0503 | 0.0261 | 0.039 | 0.0012 | 0.0033 | 0.0003 |  | 0.0007 | 0.0015 | 0.0027 | 0.0009 | 0.0062 |  |  | 0.0023 |  | 0.0002 | 0.0009 | 0.268 | RHI DELTEK D99 |  | RHI JUSTAL DS1015
378 | 12004992 | 13.07.2020 | 165,888 | Арм500 | ГОСТ 34028-2016 | 15 | 180x180 | Открытая |  | 166,653 | 1,8 | 0,4 | 166.253 |  |  | 7 | 1560 | 1 | 6770 | 6755 | 7960 | 4117 | 3470 | 3527 | 200 | 13 | 2 | 2155 | 9 | 320 | 390 | 130 | [7 empty] | B 789/BC | 0,02 | 7:25:00 | 1541 | 7:25:00 | 1541 | 7:37:43 | 0.1842 | 0.1493 | 0.5214 | 0.0025 | 0.0162 | 0.0479 | 0.0247 | 0.0354 | 0.0014 | 0.0038 | 0.0003 |  | 0.0007 | 0.0014 | 0.0028 | 0.0007 | 0.0049 |  |  | 0.0023 |  | 0.0001 | 0.0025 | 0.286 | RHI DELTEK D99 |  | RHI JUSTAL DS1015
379 | 12004993 | 13.07.2020 | 168,96 | Арм500 | ГОСТ 34028-2016 | 16 | 180x180 | Открытая |  | 169,731 | 1,8 | 0,4 | 169.331 |  |  | 9 | 1560 | 1 | 6798 | 6783 | 7988 | 4148 | 3498 | 3555 | 200 | 13 | 2 | 2155 | 9 | 320 | 390 | 130 | [7 empty] | B 789/BC | 0,01 | 8:04:00 | 1538 | 8:04:00 | 1541 | 8:18:42 | 0.1805 | 0.1433 | 0.5177 | 0.0021 | 0.0151 | 0.0427 | 0.0185 | 0.0374 | 0.0015 | 0.0032 | 0.0004 |  | 0.0008 | 0.0017 | 0.0029 | 0.0006 | 0.0052 |  |  | 0.0024 |  | 0.0001 | 0.0016 | 0.28 | RHI DELTEK D99 |  | RHI JUSTAL DS1015
380 | 12004994 | 13.07.2020 | 165,888 | Арм500 | ГОСТ 34028-2016 | 17 | 180x180 | Открытая |  | 166,653 | 1,8 | 0,4 | 166.253 |  |  | 4 | 1559 | 1 | 6825 | 6810 | 8015 | 4175 | 3525 | 3583 | 200 | 13 | 2 | 2155 | 9 | 310 | 350 | 110 | [7 empty] | B 789/BC | 0,01 | 8:42:00 | 1536 | 8:42:00 | 1536 | 8:50:56 | 0.196 | 0.1613 | 0.5104 | 0.0037 | 0.0159 | 0.0443 | 0.0186 | 0.0341 | 0.0013 | 0.0043 | 0.0004 |  | 0.0008 | 0.0017 | 0.0028 | 0.0007 | 0.008 |  |  | 0.0023 |  | 0.0001 | 0.0012 | 0.295 | RHI DELTEK D99 |  | RHI JUSTAL DS1015
381 | 12004995 | 13.07.2020 | 168,96 | Арм500 | ГОСТ 34028-2016 | 18 | 180x180 | Открытая |  | 169,731 | 1,8 | 0,4 | 169.331 |  |  | 6 | 1563 | 1 | 6856 | 6841 | 8043 | 4200 | 3553 | 3610 | 200 | 13 | 2 | 2155 | 9 | 310 | 350 | 120 | [7 empty] | B 789/BC | 0,01 | 9:23:00 | 1534 | 9:23:00 | 1534 | 9:38:02 | 0.1821 | 0.1689 | 0.5156 | 0.0023 | 0.0182 | 0.0454 | 0.0184 | 0.0335 | 0.0016 | 0.0032 | 0.0003 |  | 0.0008 | 0.0016 | 0.0029 | 0.0008 | 0.0084 |  |  | 0.0022 |  | 0.0001 | 0.0025 | 0.282 | RHI DELTEK D99 |  | RHI JUSTAL DS1015
382 | 12004996 | 13.07.2020 | 162,816 | Арм500 | ГОСТ 34028-2016 | 19 | 180x180 | Открытая |  | 163,575 | 1,8 | 0,4 | 163.175 |  |  | 5 | 1564 | 1 | 6884 | 6869 | 8071 | 4228 | 3578 | 3638 | 200 | 13 | 2 | 2155 | 9 | 310 | 350 | 110 | [7 empty] | B 789/BC | 0,01 | 10:05:00 | 1539 | 10:05:00 | 1540 | 10:18:46 | 0.2023 | 0.1614 | 0.524 | 0.0026 | 0.0134 | 0.035 | 0.0161 | 0.0333 | 0.0013 | 0.0026 | 0.0004 |  | 0.0008 | 0.0018 | 0.003 | 0.0008 | 0.0056 |  |  | 0.0023 |  | 0.0002 | 0.0015 | 0.301 | RHI DELTEK D99 |  | RHI JUSTAL DS1015 |  | Маркировщик работает со сбоями.
383 | 12004997 | 13.07.2020 | 175,104 | Арм500 | ГОСТ 34028-2016 | 20 | 180x180 | Открытая |  | 175,889 | 1,8 | 0,4 | 175.489 |  |  | 7 | 1565 | 1 | 6914 | 6899 | 8101 | 4255 | 3605 | 3665 | 200 | 13 | 2 | 2155 | 9 | 320 | 350 | 120 | [7 empty] | B 789/BC | 0,02 | 10:47:00 | 1541 | 10:47:00 | 1540 | 11:00:37 | 0.1836 | 0.1615 | 0.5111 | 0.0034 | 0.02 | 0.042 | 0.0193 | 0.0341 | 0.0012 | 0.0054 | 0.0003 |  | 0.0008 | 0.0019 | 0.003 | 0.001 | 0.0068 |  |  | 0.0023 |  | 0.0001 | 0.0018 | 0.282 | RHI DELTEK D99 |  | RHI JUSTAL DS1015
384 | 12004998 | 13.07.2020 | 165,888 | Арм500 | ГОСТ 34028-2016 | 21 | 180x180 | Открытая |  | 166,653 | 1,8 | 0,4 | 166.253 |  |  | 9 | 1566 | 1 | 6942 | 6927 | 8129 | 4283 | 3633 | 3693 | 200 | 13 | 2 | 2155 | 9 | 320 | 390 | 130 | [7 empty] | B 789/BC | 0,02 | 12:36:00 | 1539 | 12:36:00 | 1545 | 11:40:44 | 0.1855 | 0.1581 | 0.4947 | 0.0022 | 0.0121 | 0.0381 | 0.0265 | 0.0325 | 0.0012 | 0.0053 | 0.0002 |  | 0.0007 | 0.0011 | 0.0029 | 0.0007 | 0.0052 |  |  | 0.0022 |  | 0.0001 | 0.0018 | 0.281 | RHI DELTEK D99 |  | RHI JUSTAL DS1015
385 | 12004999 | 13.07.2020 | 162,816 | Арм500 | ГОСТ 34028-2016 | 22 | 180x180 | Открытая |  | 163,575 | 1,8 | 0,4 | 163.175 |  |  | 4 | 1565 | 1 | 6970 | 6954 | 8156 | 4310 | 3660 | 3718 | 200 | 13 | 2 | 2155 | 9 | 320 | 390 | 130 | [7 empty] | B 789/BC | 0,02 | 12:13:00 | 1538 | 12:13:00 | 1539 | 12:25:46 | 0.194 | 0.1478 | 0.5112 | 0.0043 | 0.0176 | 0.0452 | 0.0221 | 0.036 | 0.0013 | 0.0039 | 0.0004 |  | 0.0007 | 0.0015 | 0.0025 | 0.001 | 0.0065 |  |  | 0.0023 |  | 0.0001 | 0.0022 | 0.293 | RHI DELTEK D99 |  | RHI JUSTAL DS1015 |  | Маркировщик работает со сбоями.
386 | 12005000 | 13.07.2020 | 165,888 | Арм500 | ГОСТ 34028-2016 | 23 | 180x180 | Открытая |  | 166,653 | 1,8 | 0,4 | 166.253 |  |  | 6 | 1567 | 1 | 7000 | 6982 | 8184 | 4338 | 3685 | 3745 | 200 | 13 | 2 | 2155 | 9 | 320 | 390 | 130 | [7 empty] | B 789/BC | 0,01 | 12:54:00 | 1540 | 12:54:00 | 1541 | 13:05:42 | 0.1911 | 0.1713 | 0.5085 | 0.0158 | 0.0112 | 0.0457 | 0.0182 | 0.0324 | 0.0015 | 0.0037 | 0.0003 |  | 0.0006 | 0.0012 | 0.0029 | 0.0008 | 0.0054 |  |  | 0.0023 |  | 0.0001 | 0.003 | 0.289 | RHI DELTEK D99 |  | RHI JUSTAL DS1015 |  | Маркировщик работает со сбоями.
387 | 12005001 | 13.07.2020 | 162,816 | Арм500 | ГОСТ 34028-2016 | 24 | 180x180 | Открытая |  | 163,575 | 1,8 | 0,4 | 163.175 |  |  | 5 | 1565 | 1 | 7028 | 7010 | 8212 | 4366 | 3713 | 3770 | 200 | 13 | 2 | 2155 | 9 | 320 | 390 | 130 | [7 empty] | B 789/BC | 0,02 | 13:35:00 | 1535 | 13:35:00 | 1539 | 13:45:54 | 0.1952 | 0.1506 | 0.5083 | 0.0078 | 0.0113 | 0.0526 | 0.029 | 0.0341 | 0.0018 | 0.0048 | 0.0003 |  | 0.0007 | 0.0012 | 0.0026 | 0.0002 | 0.0064 |  |  | 0.0023 |  | 0.0001 | 0.0023 | 0.296 | RHI DELTEK D99 |  | RHI JUSTAL DS1015 |  | Маркировщик работает со сбоями.
388 | 12005002 | 13.07.2020 | 156,672 | Арм500 | ГОСТ 34028-2016 | 25 | 180x180 | Открытая |  | 157,417 | 1,8 | 0,4 | 157.017 |  |  | 7 | 1563 | 1 | 7055 | 7037 | 8239 | 4390 | 3737 | 3794 | 200 | 13 | 2 | 2155 | 9 | 310 | 350 | 130 | [7 empty] | B 789/BC | 0,01 | 14:15:00 | 1538 | 14:15:00 | 1537 | 14:24:49 | 0.1911 | 0.1899 | 0.6859 | 0.0082 | 0.0086 | 0.0376 | 0.0192 | 0.0363 | 0.0015 | 0.0034 | 0.0003 |  | 0.0008 | 0.0019 | 0.0025 | 0.0001 | 0.0072 |  |  | 0.0025 |  | 0.0001 | 0.0018 | 0.318 | RHI DELTEK D99 |  | RHI JUSTAL DS1015 |  | Маркировщик работает со сбоями.
389 | 12005003 | 13.07.2020 | 153,6 | Арм500 | ГОСТ 34028-2016 | 26 | 180x180 | Открытая |  | 154,338 | 1,8 | 0,4 | 153.938 |  |  | 9 | 1564 | 1 | 7080 | 7065 | 8264 | 4415 | 3762 | 3822 | 200 | 13 | 2 | 2155 | 9 | 310 | 350 | 110 | [7 empty] | B 789/BC | 0,01 | 14:54:00 | 1535 | 14:54:00 | 1536 | 15:03:40 | 0.2017 | 0.1489 | 0.5142 | 0.0148 | 0.015 | 0.0367 | 0.0226 | 0.0346 | 0.0012 | 0.005 | 0.0003 |  | 0.0006 | 0.0015 | 0.0029 | 0.0004 | 0.0073 |  |  | 0.0024 |  | 0.0001 | 0.0022 | 0.3 | RHI DELTEK D99 |  | RHI JUSTAL DS1015
390 | 12005004 | 13.07.2020 | 159,744 | Арм500 | ГОСТ 34028-2016 | 27 | 180x180 | Открытая |  | 160,496 | 1,8 | 0,4 | 160.096 |  |  | 4 | 1565 | 1 | 7108 | 7092 | 8291 | 4442 | 3786 | 3847 | 200 | 13 | 2 | 2155 | 9 | 310 | 350 | 110 | [7 empty] | B 789/BC | 0,01 | 15:32:00 | 1534 | 15:32:00 | 1534 | 15:41:46 | 0.1907 | 0.143 | 0.5116 | 0.005 | 0.0118 | 0.0342 | 0.0222 | 0.0311 | 0.0012 | 0.0082 | 0.0003 |  | 0.0006 | 0.0012 | 0.0025 | 0.0001 | 0.0069 |  |  | 0.0023 |  | 0.0001 | 0.0015 | 0.288 | RHI DELTEK D99 |  | RHI JUSTAL DS1015 |  | Падение скоростей разливки на 0,2м.мин
391 | 12005005 | 13.07.2020 | 165,888 | Арм500 | ГОСТ 34028-2016 | 28 | 180x180 | Открытая |  | 166,653 | 1,8 | 0,4 | 166.253 |  |  | 6 | 1568 | 1 | 7132 | 7120 | 8319 | 4473 | 3814 | 3874 | 200 | 13 | 2 | 2155 | 9 | 310 | 350 | 110 | [7 empty] | B 789/BC | 0,01 | 16:14:00 | 1538 | 16:14:00 | 1541 | 16:22:20 | 0.1817 | 0.147 | 0.5023 | 0.0091 | 0.0124 | 0.033 | 0.0217 | 0.0346 | 0.0015 | 0.0033 | 0.0002 |  | 0.0007 | 0.0013 | 0.0023 | 0.0003 | 0.0068 |  |  | 0.0022 |  | 0.0001 | 0.0032 | 0.277 | RHI DELTEK D99 |  | RHI JUSTAL DS1015 |  | Падение скоростей разливки на 0,2м.мин
392 | 12005006 | 13.07.2020 | 165,888 | Арм500 | ГОСТ 34028-2016 | 29 | 180x180 | Открытая |  | 166,653 | 1,8 | 0,4 | 166.253 |  |  | 5 | 1570 | 1 | 7160 | 7148 | 8344 | 4504 | 3842 | 3902 | 200 | 13 | 2 | 2155 | 9 | 310 | 350 | 110 | [7 empty] | B 789/BC | 0,01 | 16:58:00 | 1539 | 16:58:00 | 1541 | 17:07:29 | 0.1952 | 0.1513 | 0.5057 | 0.0077 | 0.0182 | 0.0398 | 0.0228 | 0.0433 | 0.0014 | 0.0032 | 0.0003 |  | 0.0007 | 0.0017 | 0.0025 | 0.0006 | 0.0076 |  |  | 0.0023 |  | 0.0001 | 0.0019 | 0.293 | RHI DELTEK D99 |  | RHI JUSTAL DS1015
393 | 12005007 | 13.07.2020 | 165,888 | Арм500 | ГОСТ 34028-2016 | 30 | 180x180 | Открытая |  | 166,653 | 1,8 | 0,4 | 166.253 |  |  | 7 | 1570 | 1 | 7187 | 7175 | 8371 | 4531 | 3869 | 3929 | 200 | 13 | 2 | 2155 | 9 | 310 | 350 | 110 | [7 empty] | B 789/BC | 0,01 | 17:40:00 | 1545 | 17:40:00 | 1544 | 17:46:19 | 0.186 | 0.1501 | 0.5044 | 0.0068 | 0.0143 | 0.0437 | 0.019 | 0.0309 | 0.0019 | 0.0034 | 0.0003 |  | 0.0007 | 0.0013 | 0.0029 | 0.0003 | 0.0072 |  |  | 0.0022 |  | 0.0001 | 0.0023 | 0.283 | RHI DELTEK D99 |  | RHI JUSTAL DS1015
394 | 12005008 | 13.07.2020 | 153,6 | Арм500 | ГОСТ 34028-2016 | 31 | 180x180 | Открытая |  | 154,338 | 1,8 | 0,4 | 153.938 |  |  | 4 | 1569 | 1 | 7212 | 7200 | 8396 | 4562 | 3894 | 3954 | 200 | 13 | 2 | 2155 | 9 | 320 | 350 | 110 | [7 empty] | B 789/BC | 0,01 | 18:22:00 | 1539 | 18:22:00 | 1536 | 18:32:01 | 0.1831 | 0.1456 | 0.4926 | 0.0105 | 0.0141 | 0.0403 | 0.0209 | 0.0327 | 0.0013 | 0.0033 | 0.0003 |  | 0.0006 | 0.0016 | 0.0023 | 0.0002 | 0.007 |  |  | 0.0022 |  |  | 0.0014 | 0.278 | RHI DELTEK D99 |  | RHI JUSTAL DS1015
395 | 12005009 | 13.07.2020 | 165,888 | Арм500 | ГОСТ 34028-2016 | 32 | 180x180 | Открытая |  | 166,653 | 1,8 | 0,4 | 166.253 |  |  | 6 | 1567 | 1 | 7240 | 7227 | 8423 | 4590 | 3921 | 3982 | 200 | 7 | 2 | 2155 | 9 | 320 | 360 | 120 | [7 empty] | B 789/BC | 0,01 | 19:02:00 | 1540 | 19:02:00 | 1539 | 19:12:02 | 0.1911 | 0.1432 | 0.5133 | 0.012 | 0.0113 | 0.0356 | 0.018 | 0.0361 | 0.0014 | 0.0027 | 0.0003 |  | 0.0007 | 0.0018 | 0.0023 | 0.0003 | 0.0068 |  |  | 0.0023 |  | 0.0001 | 0.0031 | 0.288 | RHI DELTEK D99 |  | RHI JUSTAL DS1015
396 | 12005010 | 13.07.2020 | 168,96 | Арм500 | ГОСТ 34028-2016 | 33 | 180x180 | Открытая |  | 169,731 | 1,8 | 0,4 | 169.331 |  |  | 5 | 1569 | 1 | 7267 | 7255 | 8451 | 4620 | 3949 | 4009 | 200 | 7 | 2 | 2155 | 9 | 320 | 360 | 120 | [7 empty] | B 789/BC | 0,01 | 19:44:00 | 1540 | 19:44:00 | 1541 | 19:52:00 | 0.2023 | 0.1568 | 0.5119 | 0.0085 | 0.0154 | 0.036 | 0.0174 | 0.0473 | 0.002 | 0.0024 | 0.0003 |  | 0.0008 | 0.0016 | 0.0027 | 0.0004 | 0.0073 |  |  | 0.0023 |  | 0.0001 | 0.0013 | 0.3 | RHI DELTEK D99 |  | RHI JUSTAL DS1015
397 | 12005011 | 13.07.2020 | 165,888 | Арм500 | ГОСТ 34028-2016 | 34 | 180x180 | Открытая |  | 166,653 | 1,8 | 0,4 | 166.253 |  |  | 7 | 1569 | 1 | 7295 | 7283 | 8479 | 4648 | 3977 | 4037 | 200 | 7 | 2 | 2155 | 9 | 320 | 360 | 120 | [7 empty] | B 789/BC | 0,01 | 20:26:00 | 1541 | 20:26:00 | 1540 | 21:10:38 | 0.1887 | 0.1543 | 0.5056 | 0.0063 | 0.0181 | 0.0393 | 0.0165 | 0.0418 | 0.0016 | 0.0025 | 0.0003 |  | 0.0007 | 0.0015 | 0.0031 | 0.0002 | 0.0067 |  |  | 0.0025 |  | 0.0001 | 0.0013 | 0.286 | RHI DELTEK D99 |  | RHI JUSTAL DS1015
398 | 12005012 | 13.07.2020 | 162,816 | Арм500 | ГОСТ 34028-2016 | 35 | 180x180 | Открытая |  | 163,575 | 1,8 | 0,4 | 163.175 |  |  | 4 | 1568 | 1 | 7319 | 7310 | 8506 | 4676 | 4004 | 4064 | 200 | 7 | 2 | 2155 | 9 | 320 | 360 | 120 | [7 empty] | B 789/BC | 0,01 | 21:07:00 | 1541 | 21:07:00 | 1541 | 21:13:03 | 0.2028 | 0.1647 | 0.4957 | 0.0066 | 0.0145 | 0.0494 | 0.0196 | 0.0381 | 0.0013 | 0.0029 | 0.0003 |  | 0.0007 | 0.0012 | 0.0034 | 0.0003 | 0.007 |  |  | 0.0024 |  | 0.0001 | 0.001 | 0.3 | RHI DELTEK D99 |  | RHI JUSTAL DS1015
399 | 12005013 | 13.07.2020 | 165,888 | Арм500 | ГОСТ 34028-2016 | 36 | 180x180 | Открытая |  | 166,653 | 1,8 | 0,4 | 166.253 |  |  | 6 | 1568 | 1 | 7347 | 7338 | 8534 | 4703 | 4032 | 4092 | 200 | 7 | 2 | 2155 | 9 | 320 | 360 | 120 | [7 empty] | B 789/BC | 0,01 | 21:49:00 | 1538 | 21:49:00 | 1540 | 22:28:16 | 0.1979 | 0.1451 | 0.5215 | 0.0123 | 0.0178 | 0.0575 | 0.0211 | 0.0427 | 0.0013 | 0.003 | 0.0003 |  | 0.0007 | 0.0018 | 0.0028 | 0.0009 | 0.0055 |  |  | 0.0024 |  | 0.0001 | 0.0013 | 0.302 | RHI DELTEK D99 |  | RHI JUSTAL DS1015
400 | 12005014 | 13.07.2020 | 172,032 | Арм500 | ГОСТ 34028-2016 | 37 | 180x180 | Открытая |  | 172,81 | 1,8 | 0,4 | 172.41 |  |  | 3 | 1579 | 1 | 7378 | 7365 | 8561 | 4731 | 4059 | 4123 | 200 | 7 | 2 | 2155 | 9 | 320 | 360 | 120 | [7 empty] | B 789/BC | 0,01 | 22:29:00 | 1544 | 22:29:00 | 1544 | 22:33:37 | 0.1862 | 0.1435 | 0.5055 | 0.0114 | 0.0205 | 0.0549 | 0.0203 | 0.0411 | 0.0012 | 0.0026 | 0.0003 |  | 0.0008 | 0.002 | 0.0025 | 0.0006 | 0.0062 |  |  | 0.0023 |  | 0.0001 | 0.0018 | 0.286 | RHI DELTEK D99 |  | RHI JUSTAL DS1015
401 | 12005015 | 13.07.2020 | 165,888 | Арм500 | ГОСТ 34028-2016 | 38 | 180x180 | Открытая |  | 166,653 | 1,8 | 0,4 | 166.253 |  |  | 7 | 1569 | 1 | 7405 | 7393 | 8589 | 4758 | 4087 | 4150 | 200 | 7 | 2 | 2155 | 9 | 320 | 360 | 120 | [7 empty] | B 789/BC | 0,01 | 23:11:00 | 1543 | 23:11:00 | 1541 | 23:15:26 | 0.1849 | 0.1505 | 0.5159 | 0.0175 | 0.0192 | 0.0388 | 0.0168 | 0.0382 | 0.0019 | 0.0024 | 0.0002 |  | 0.0008 | 0.0019 | 0.0038 | 0.0006 | 0.0053 |  |  | 0.0024 |  | 0.0001 | 0.0014 | 0.283 | RHI DELTEK D99 |  | RHI JUSTAL DS1015
402 | 12005016 | 13.07.2020 | 168,96 | Арм500 | ГОСТ 34028-2016 | 39 | 180x180 | Открытая |  | 169,731 | 1,8 | 0,4 | 169.331 |  |  | 4 | 1567 | 1 | 7433 | 7421 | 8617 | 4789 | 4115 | 4178 | 200 | 7 | 2 | 2155 | 9 | 320 | 360 | 120 | [7 empty] | B 789/BC | 0,01 | 23:53:00 | 1538 | 23:53:00 | 1538 | 23:55:33 | 0.1886 | 0.1394 | 0.5119 | 0.0114 | 0.0169 | 0.0391 | 0.0185 | 0.0372 | 0.0016 | 0.003 | 0.0003 |  | 0.0007 | 0.0018 | 0.003 | 0.0006 | 0.0068 |  |  | 0.0023 |  | 0.0001 | 0.0027 | 0.286 | RHI DELTEK D99 |  | RHI JUSTAL DS1015
403 | 12005017 | 14.07.2020 | 172,032 | Арм500 | ГОСТ 34028-2016 | 40 | 180x180 | Открытая |  | 172,81 | 1,8 | 0,4 | 172.41 |  |  | 6 | 1569 | 1 | 7461 | 7451 | 8644 | 4817 | 4145 | 4206 | 200 | 7 | 2 | 2155 | 9 | 320 | 360 | 120 | [7 empty] | B 789/BC | 0,01 | 0:35:00 | 1541 | 0:35:00 | 1542 | 0:40:03 | 0.1844 | 0.1379 | 0.5121 | 0.0086 | 0.0143 | 0.0399 | 0.0192 | 0.0344 | 0.0017 | 0.0026 | 0.0004 |  | 0.0007 | 0.0019 | 0.0031 | 0.0005 | 0.0065 |  |  | 0.0024 |  | 0.0001 | 0.0016 | 0.282 | RHI DELTEK D99 |  | RHI JUSTAL DS1015
404 | 12005018 | 14.07.2020 | 168,96 | Арм500 | ГОСТ 34028-2016 | 41 | 180x180 | Открытая |  | 169,731 | 1,8 | 0,4 | 169.331 |  |  | 3 | 1570 | 1 | 7488 | 7479 | 8675 | 4844 | 4173 | 4233 | 200 | 7 | 2 | 2155 | 9 | 320 | 360 | 120 | [7 empty] | B 789/BC | 0,01 | 1:16:00 | 1542 | 1:16:00 | 1538 | 1:21:13 | 0.1802 | 0.1446 | 0.5087 | 0.0108 | 0.0151 | 0.0448 | 0.0205 | 0.038 | 0.0016 | 0.0031 | 0.0004 |  | 0.0008 | 0.0019 | 0.0042 | 0.0006 | 0.0058 |  |  | 0.0023 |  | 0.0001 | 0.0009 | 0.279 | RHI DELTEK D99 |  | RHI JUSTAL DS1015
405 | 12005019 | 14.07.2020 | 168,96 | Арм500 | ГОСТ 34028-2016 | 42 | 180x180 | Открытая |  | 169,731 | 1,8 | 0,4 | 169.331 |  |  | 7 | 1568 | 1 | 7516 | 7507 | 8703 | 4872 | 4200 | 4264 | 200 | 7 | 2 | 2155 | 9 | 300 | 320 | 110 | [7 empty] | B 789/BC | 0,01 | 1:58:00 | 1545 | 1:58:00 | 1544 | 2:01:57 | 0.1909 | 0.192 | 0.6812 | 0.0081 | 0.0125 | 0.0396 | 0.0187 | 0.0321 | 0.0023 | 0.0028 | 0.0004 |  | 0.0009 | 0.0023 | 0.0038 | 0.0009 | 0.0066 |  |  | 0.0027 |  | 0.0001 | 0.0015 | 0.317 | RHI DELTEK D99 |  | RHI JUSTAL DS1015
406 | 12005020 | 14.07.2020 | 168,96 | Арм500 | ГОСТ 34028-2016 | 43 | 180x180 | Открытая |  | 169,731 | 1,8 | 0,4 | 169.331 |  |  | 4 | 1564 | 1 | 7543 | 7534 | 8730 | 4900 | 4231 | 4291 | 200 | 7 | 2 | 2155 | 9 | 300 | 320 | 110 | [7 empty] | B 789/BC | 0,01 | 2:40:00 | 1539 | 2:40:00 | 1536 | 2:45:06 | 0.1889 | 0.1925 | 0.7103 | 0.0082 | 0.0145 | 0.0517 | 0.0211 | 0.043 | 0.0014 | 0.0029 | 0.0003 |  | 0.0009 | 0.0024 | 0.0033 | 0.0005 | 0.0065 |  |  | 0.0027 |  | 0.0001 | 0.001 | 0.323 | RHI DELTEK D99 |  | RHI JUSTAL DS1015
407 | 12005021 | 14.07.2020 | 162,816 | Арм500 | ГОСТ 34028-2016 | 44 | 180x180 | Открытая |  | 163,575 | 1,8 | 0,4 | 163.175 |  |  | 6 | 1566 | 1 | 7571 | 7559 | 8758 | 4927 | 4259 | 4319 | 200 | 7 | 2 | 2155 | 9 | 300 | 320 | 110 | [7 empty] | B 789/BC | 0,01 | 3:24:00 | 1540 | 3:24:00 | 1536 | 3:25:53 | 0.1865 | 0.1647 | 0.7229 | 0.0182 | 0.0236 | 0.0429 | 0.0184 | 0.0322 | 0.0014 | 0.0029 | 0.0003 |  | 0.0008 | 0.0027 | 0.0032 | 0.0006 | 0.0071 |  |  | 0.0028 |  | 0.0001 | 0.0016 | 0.32 | RHI DELTEK D99 |  | RHI JUSTAL DS1015
408 | 12005022 | 14.07.2020 | 165,888 | Арм500 | ГОСТ 34028-2016 | 45 | 180x180 | Открытая |  | 166,653 | 1,8 | 0,4 | 166.253 |  |  |  | 1568 | 1 | 7599 | 7586 | 8785 | 4955 | 4286 | 4347 | 200 | 7 | 2 | 2155 | 9 | 300 | 320 | 110 | [7 empty] | B 789/BC | 0,01 | 4:10:00 | 1537 | 4:10:00 | 1541 | 4:18:10 | 0.1939 | 0.1772 | 0.7113 | 0.0085 | 0.0179 | 0.0477 | 0.0212 | 0.0311 | 0.0015 | 0.0038 | 0.0003 |  | 0.0009 | 0.0025 | 0.0031 | 0.0005 | 0.006 |  |  | 0.0029 |  | 0.0001 | 0.0009 | 0.327 | RHI DELTEK D99 |  | RHI JUSTAL DS1015
409 | 12005023 | 14.07.2020 | 172,032 | Арм500 | ГОСТ 34028-2016 | 46 | 180x180 | Открытая |  | 172,81 | 1,8 | 0,4 | 172.41 |  |  | 7 | 1572 | 1 | 7626 | 7617 | 8813 | 4982 | 4314 | 4377 | 200 | 7 | 2 | 2155 | 9 | 300 | 320 | 110 | [7 empty] | B 789/BC | 0,01 | 4:56:00 | 1544 | 4:56:00 | 1544 | 4:58:33 | 0.1998 | 0.1846 | 0.7123 | 0.0089 | 0.0167 | 0.0449 | 0.0173 | 0.0349 | 0.0014 | 0.0038 | 0.0003 |  | 0.0009 | 0.0024 | 0.0031 | 0.0006 | 0.0073 |  |  | 0.0026 |  | 0.0001 | 0.0022 | 0.332 | RHI DELTEK D99 |  | RHI JUSTAL DS1015
410 | 12005024 | 14.07.2020 | 168,96 | Арм500 | ГОСТ 34028-2016 | 47 | 180x180 | Открытая |  | 169,731 | 1,8 | 0,4 | 169.331 |  |  | 4 | 1572 | 1 | 7657 | 7645 | 8841 | 5007 | 4345 | 4405 | 200 | 7 | 2 | 2155 | 9 | 300 | 320 | 110 | [7 empty] | B 789/BC | 0,01 | 5:41:00 | 1545 | 5:41:00 | 1540 | 5:51:33 | 0.2047 | 0.2146 | 0.6975 | 0.0062 | 0.0133 | 0.0507 | 0.0196 | 0.0395 | 0.0018 | 0.0033 | 0.0003 |  | 0.001 | 0.0021 | 0.004 | 0.0005 | 0.0067 |  |  | 0.0028 |  | 0.0001 | 0.0018 | 0.336 | RHI DELTEK D99 |  | RHI JUSTAL DS1015
411 | 12005025 | 14.07.2020 | 168,96 | Арм500 | ГОСТ 34028-2016 | 48 | 180x180 | Открытая |  | 169,731 | 1,8 | 0,4 | 169.331 |  |  | 6 | 1573 | 1 | 7684 | 7672 | 8865 | 5035 | 4375 | 4436 | 200 | 7 | 2 | 2155 | 9 | 300 | 320 | 100 | [7 empty] | B 789/BC | 0,01 | 6:29:00 | 1542 | 6:29:00 | 1543 | 6:32:31 | 0.1916 | 0.1723 | 0.7039 | 0.0087 | 0.0154 | 0.0479 | 0.0217 | 0.0368 | 0.0017 | 0.0029 | 0.0003 |  | 0.0009 | 0.0024 | 0.0031 | 0.0008 | 0.006 |  |  | 0.0027 |  | 0.0001 | 0.0016 | 0.323 | RHI DELTEK D99 |  | RHI JUSTAL DS1015
412 | 12005026 | 14.07.2020 | 172,032 | Арм500 | ГОСТ 34028-2016 | 49 | 180x180 | Открытая |  | 172,81 | 1,8 | 0,4 | 172.41 |  |  | 3 | 1573 | 1 | 7715 | 7703 | 8893 | 5059 | 4403 | 4466 | 200 | 7 | 2 | 2155 | 9 | 320 | 350 | 110 | [9 empty] | 7:13:00 | 1545 | 7:13:00 | 1542 | 7:18:23 | 0.1855 | 0.1759 | 0.7026 | 0.0079 | 0.0181 | 0.0395 | 0.0176 | 0.0396 | 0.0017 | 0.0028 | 0.0002 |  | 0.0009 | 0.0024 | 0.0029 | 0.0006 | 0.006 |  |  | 0.0027 |  | 0.0001 | 0.0014 | 0.315 | RHI DELTEK D99 |  | RHI JUSTAL DS1015
413 | 12005027 | 14.07.2020 | 172,032 | Арм500 | ГОСТ 34028-2016 | 50 | 180x180 | Открытая |  | 172,81 | 1,8 | 0,4 | 172.41 |  |  | 7 | 1573 | 1 | 7743 | 7731 | 8920 | 5087 | 4434 | 4497 | 200 | 7 | 2 | 2155 | 9 | 320 | 350 | 110 | [9 empty] | 7:59:00 | 1549 | 7:59:00 | 1541 | 8:10:38 | 0.1819 | 0.1625 | 0.7266 | 0.0086 | 0.0248 | 0.0465 | 0.0199 | 0.0374 | 0.0023 | 0.0034 | 0.0003 |  | 0.0008 | 0.0028 | 0.0031 | 0.0006 | 0.0062 |  |  | 0.0028 |  | 0.0001 | 0.0011 | 0.317 | RHI DELTEK D99 |  | RHI JUSTAL DS1015
414 | 12005028 | 14.07.2020 | 168,96 | Арм500 | ГОСТ 34028-2016 | 51 | 180x180 | Открытая |  | 169,731 | 1,8 | 0,4 | 169.331 |  |  | 4 | 1571 | 1 | 7770 | 7758 | 8948 | 5114 | 4461 | 4528 | 200 | 7 | 2 | 2155 | 9 | 320 | 350 | 110 | [9 empty] | 8:46:00 | 1539 | 8:46:00 | 1542 | 8:56:05 | 0.196 | 0.1766 | 0.7088 | 0.0068 | 0.0182 | 0.0407 | 0.0221 | 0.0395 | 0.0015 | 0.0034 | 0.0003 |  | 0.0009 | 0.0024 | 0.0034 | 0.0008 | 0.0055 |  |  | 0.0028 |  | 0.0001 | 0.0009 | 0.328 | RHI DELTEK D99 |  | RHI JUSTAL DS1015
415 | 12005029 | 14.07.2020 | 162,816 | Арм500 | ГОСТ 34028-2016 | 52 | 180x180 | Открытая |  | 163,575 | 1,8 | 0,4 | 163.175 |  |  | 6 | 1572 | 1 | 7801 | 7786 | 8973 | 5139 | 4489 | 4555 | 200 | 7 | 2 | 2155 | 9 | 320 | 350 | 110 | [9 empty] | 9:32:00 | 1543 | 9:32:00 | 1545 | 9:37:42 | 0.1952 | 0.165 | 0.736 | 0.0181 | 0.0143 | 0.0626 | 0.0197 | 0.039 | 0.0013 | 0.0058 | 0.0003 |  | 0.0009 | 0.0022 | 0.0029 | 0.0008 | 0.0066 |  |  | 0.0027 |  | 0.0001 | 0.0013 | 0.336 | RHI DELTEK D99 |  | RHI JUSTAL DS1015
416 | 12005030 | 14.07.2020 | 172,032 | Арм500 | ГОСТ 34028-2016 | 53 | 180x180 | Открытая |  | 172,81 | 1,8 | 0,4 | 172.41 |  |  | 3 | 1571 | 1 | 7829 | 7813 | 9000 | 5167 | 4520 | 4586 | 200 | 7 | 2 | 2155 | 9 | 320 | 350 | 110 | [9 empty] | 10:18:00 | 1544 | 10:18:00 | 1542 | 10:24:10 | 0.1971 | 0.1881 | 0.7158 | 0.0083 | 0.0131 | 0.0448 | 0.02 | 0.0377 | 0.0015 | 0.0035 | 0.0003 |  | 0.001 | 0.0022 | 0.0043 | 0.0008 | 0.0065 |  |  | 0.0027 |  | 0.0001 | 0.0009 | 0.33 | RHI DELTEK D99 |  | RHI JUSTAL DS1015
417 | 12005031 | 14.07.2020 | 165,888 | Арм500 | ГОСТ 34028-2016 | 54 | 180x180 | Открытая |  | 166,653 | 1,8 | 0,4 | 166.253 |  |  | 7 | 1570 | 1 | 7856 | 7844 | 9028 | 5191 | 4547 | 4614 | 200 | 7 | 2 | 2155 | 9 | 320 | 350 | 110 | [9 empty] | 11:02:00 | 1546 | 11:02:00 | 1544 | 11:07:57 | 0.1979 | 0.1709 | 0.7012 | 0.0045 | 0.0157 | 0.0617 | 0.02 | 0.0366 | 0.0014 | 0.0077 | 0.0003 |  | 0.0009 | 0.0025 | 0.0033 | 0.0009 | 0.0054 |  |  | 0.0027 |  | 0.0001 | 0.0015 | 0.333 | RHI DELTEK D99 |  | RHI JUSTAL DS1015
418 | 12005032 | 14.07.2020 | 167,833 | Арм500 | ГОСТ 34028-2016 | 55 | 180x180 | Открытая |  | 176,963 | 1,8 | 0,4 | 176.563 | 5,6 |  | 4 | 1571 | 1 | 7884 | 7871 | 9055 | 5219 | 4575 | 4644 | 200 | 7 | 2 | 2155 | 9 | 320 | 350 | 110 | [9 empty] | 11:48:00 | 1546 | 11:48:00 | 1539 | 12:00:09 | 0.2023 | 0.1583 | 0.7054 | 0.0076 | 0.0165 | 0.063 | 0.0226 | 0.0374 | 0.0014 | 0.007 | 0.0003 |  | 0.0009 | 0.0025 | 0.0031 | 0.0008 | 0.006 |  |  | 0.0028 |  | 0.0001 | 0.0012 | 0.338 | RHI DELTEK D99 |  | RHI JUSTAL DS1015 |  | Окончание серии
419 | 12005033 | 14.07.2020 | 162,816 | Арм500 | ГОСТ 34028-2016 | 1 | 180x180 | Открытая |  | 164,495 | 1,8 | 0,4 | 164.095 |  |  | 3 | 1576 | 2 | 4685 | 2413 | 2578 | 5247 | 4600 | 4672 | 200 | 7 | 2 | 2155 | 9 | 320 | 350 | 110 | [9 empty] | 13:35:00 | 1543 | 13:35:00 | 1544 | 13:53:20 | 0.2052 | 0.1796 | 0.6883 | 0.005 | 0.0132 | 0.0455 | 0.02 | 0.0402 | 0.0013 | 0.0029 | 0.0002 |  | 0.0008 | 0.0015 | 0.0032 | 0.0008 | 0.0087 |  |  | 0.0027 |  | 0.0001 | 0.0021 | 0.334 | RHI DELTEK D99 |  | RHI JUSTAL DS1015 |  | Запуск серии
420 | 12005034 | 14.07.2020 | 162,816 | Арм500 | ГОСТ 34028-2016 | 2 | 180x180 | Открытая |  | 163,575 | 1,8 | 0,4 | 163.175 |  |  | 7 | 1567 | 2 | 4712 | 2440 | 2605 | 5271 | 4627 | 4699 | 200 | 7 | 2 | 2155 | 9 | 320 | 350 | 110 | [9 empty] | 14:24:00 | 1539 | 14:24:00 | 1535 | 14:28:19 | 0.1992 | 0.1795 | 0.7013 | 0.009 | 0.012 | 0.0562 | 0.0219 | 0.0399 | 0.0015 | 0.0029 | 0.0002 |  | 0.0008 | 0.0016 | 0.0028 | 0.0004 | 0.0077 |  |  | 0.0025 |  | 0.0001 | 0.0015 | 0.332 | RHI DELTEK D99 |  | RHI JUSTAL DS1015 |  | Падение скоростей на 0,3 м/мин
421 | 12005035 | 14.07.2020 | 165,888 | Арм500 | ГОСТ 34028-2016 | 3 | 180x180 | Открытая |  | 166,653 | 1,8 | 0,4 | 166.253 |  |  | 5 | 1571 | 2 | 4740 | 2468 | 2633 | 5299 | 4655 | 4727 | 200 | 7 | 2 | 2155 | 9 | 320 | 350 | 110 | [9 empty] | 15:10:00 | 1533 | 15:10:00 | 1535 | 15:16:20 | 0.2055 | 0.176 | 0.7053 | 0.0077 | 0.01 | 0.0558 | 0.0233 | 0.0411 | 0.0014 | 0.0035 | 0.0002 |  | 0.0008 | 0.0016 | 0.0028 | 0.0007 | 0.0081 |  |  | 0.0025 |  | 0.0001 | 0.0019 | 0.34 | RHI DELTEK D99 |  | RHI JUSTAL DS1015
422 | 12005036 | 14.07.2020 | 162,816 | Арм500 | ГОСТ 34028-2016 | 4 | 180x180 | Открытая |  | 163,575 | 1,8 | 0,4 | 163.175 |  |  | 6 | 1571 | 2 | 4767 | 2495 | 2660 | 5323 | 4682 | 4754 | 200 | 7 | 2 | 2155 | 9 | 320 | 350 | 110 | [9 empty] | 15:55:00 | 1537 | 15:55:00 | 1538 | 16:04:45 | 0.1868 | 0.1735 | 0.7026 | 0.0033 | 0.0073 | 0.0434 | 0.0193 | 0.0445 | 0.0013 | 0.0034 | 0.0002 |  | 0.0008 | 0.0016 | 0.0035 | 0.0007 | 0.0067 |  |  | 0.0025 |  | 0.0001 | 0.0012 | 0.318 | RHI DELTEK D99 |  | RHI JUSTAL DS1015
423 | 12005037 | 14.07.2020 | 168,96 | Арм500 | ГОСТ 34028-2016 | 5 | 180x180 | Открытая |  | 169,731 | 1,8 | 0,4 | 169.331 |  |  | 3 | 1570 | 2 | 4795 | 2523 | 2691 | 5351 | 4710 | 4782 | 200 | 7 | 2 | 2155 | 9 | 320 | 350 | 110 | [9 empty] | 16:38:00 | 1539 | 16:38:00 | 1538 | 16:47:01 | 0.1977 | 0.1792 | 0.7102 | 0.0102 | 0.0077 | 0.0446 | 0.0265 | 0.0384 | 0.0014 | 0.0048 | 0.0002 |  | 0.0008 | 0.0016 | 0.0027 | 0.0007 | 0.0063 |  |  | 0.0027 |  | 0.0001 | 0.0022 | 0.331 | RHI DELTEK D99 |  | RHI JUSTAL DS1015
424 | 12005038 | 14.07.2020 | 168,96 | Арм500 | ГОСТ 34028-2016 | 6 | 180x180 | Открытая |  | 169,731 | 1,8 | 0,4 | 169.331 |  |  | 7 | 1570 | 2 | 4823 | 2551 | 2719 | 5379 | 4738 | 4813 | 200 | 7 | 2 | 2155 | 9 | 320 | 350 | 110 | [9 empty] | 17:21:00 | 1541 | 17:21:00 | 1534 | 17:29:46 | 0.2103 | 0.186 | 0.706 | 0.0078 | 0.0093 | 0.0465 | 0.0184 | 0.0358 | 0.0025 | 0.0031 | 0.0002 |  | 0.0008 | 0.0016 | 0.0027 | 0.0005 | 0.0077 |  |  | 0.0024 |  | 0.0001 | 0.0031 | 0.342 | RHI DELTEK D99 |  | RHI JUSTAL DS1015
425 | 12005039 | 14.07.2020 | 165,888 | Арм500 | ГОСТ 34028-2016 | 7 | 180x180 | Открытая |  | 166,653 | 1,8 | 0,4 | 166.253 |  |  | 5 | 1569 | 2 | 4850 | 2578 | 2746 | 5406 | 4765 | 4840 | 200 | 7 | 2 | 2155 | 9 | 320 | 350 | 110 | [9 empty] | 18:03:00 | 1538 | 18:03:00 | 1540 | 18:17:27 | 0.2082 | 0.1819 | 0.7059 | 0.0092 | 0.0115 | 0.0521 | 0.0266 | 0.0342 | 0.0019 | 0.0055 | 0.0002 |  | 0.0008 | 0.0017 | 0.0028 | 0.0008 | 0.0082 |  |  | 0.0026 |  | 0.0001 | 0.0028 | 0.342 | RHI DELTEK D99 |  | RHI JUSTAL DS1015
426 | 12005040 | 14.07.2020 | 162,816 | Арм500 | ГОСТ 34028-2016 | 8 | 180x180 | Открытая |  | 163,575 | 1,8 | 0,4 | 163.175 |  |  | 6 | 1570 | 2 | 4878 | 2606 | 2774 | 5434 | 4793 | 4865 | 200 | 7 | 2 | 2155 | 9 | 320 | 350 | 110 | [9 empty] | 18:45:00 | 1542 | 18:45:00 | 1543 | 18:47:38 | 0.1993 | 0.1809 | 0.7186 | 0.005 | 0.0147 | 0.0498 | 0.0284 | 0.0374 | 0.0014 | 0.0064 | 0.0003 |  | 0.0008 | 0.002 | 0.0029 | 0.0008 | 0.0081 |  |  | 0.0027 |  | 0.0001 | 0.0012 | 0.335 | RHI DELTEK D99 |  | RHI JUSTAL DS1015
427 | 12005041 | 14.07.2020 | 162,816 | Арм500 | ГОСТ 34028-2016 | 9 | 180x180 | Открытая |  | 163,575 | 1,8 | 0,4 | 163.175 |  |  | 3 | 1570 | 2 | 4905 | 2633 | 2802 | 5458 | 4820 | 4893 | 200 | 13 | 2 | 2155 | 9 | 320 | 350 | 110 | [7 empty] | B 789/BC | 0,01 | 19:28:00 | 1539 | 19:28:00 | 1540 | 19:37:54 | 0.1932 | 0.1772 | 0.694 | 0.011 | 0.0187 | 0.046 | 0.0231 | 0.0344 | 0.0011 | 0.0037 | 0.0002 |  | 0.0008 | 0.0018 | 0.0038 | 0.001 | 0.0068 |  |  | 0.0025 |  | 0.0001 | 0.001 | 0.323 | RHI DELTEK D99 |  | RHI JUSTAL DS1015
428 | 12005042 | 14.07.2020 | 165,888 | Арм500 | ГОСТ 34028-2016 | 10 | 180x180 | Открытая |  | 166,653 | 1,8 | 0,4 | 166.253 |  |  | 7 | 1570 | 2 | 4933 | 2661 | 2829 | 5486 | 4848 | 4920 | 200 | 13 | 2 | 2155 | 9 | 320 | 350 | 110 | [7 empty] | B 789/BC | 0,04 | 20:15:00 | 1542 | 20:15:00 | 1542 | 20:17:03 | 0.188 | 0.1794 | 0.7075 | 0.0105 | 0.0152 | 0.0447 | 0.0203 | 0.0308 | 0.0011 | 0.0043 | 0.0002 |  | 0.0007 | 0.0016 | 0.0029 | 0.0012 | 0.0061 |  |  | 0.0025 |  | 0.0001 | 0.0028 | 0.319 | RHI DELTEK D99 |  | RHI JUSTAL DS1015
429 | 12005043 | 14.07.2020 | 165,888 | Арм500 | ГОСТ 34028-2016 | 11 | 180x180 | Открытая |  | 166,653 | 1,8 | 0,4 | 166.253 |  |  | 5 | 1570 | 2 | 4961 | 2689 | 2857 | 5511 | 4876 | 4948 | 200 | 13 | 2 | 2155 | 9 | 320 | 350 | 110 | [7 empty] | B 789/BC | 0,01 | 20:51:00 | 1541 | 20:51:00 | 1538 | 20:58:54 | 0.2039 | 0.1937 | 0.7104 | 0.0075 | 0.0145 | 0.0438 | 0.0215 | 0.0301 | 0.0013 | 0.0051 | 0.0002 |  | 0.0008 | 0.0019 | 0.003 | 0.0006 | 0.0072 |  |  | 0.0027 |  | 0.0002 | 0.0021 | 0.336 | RHI DELTEK D99 |  | RHI JUSTAL DS1015
430 | 12005044 | 14.07.2020 | 168,96 | Арм500 | ГОСТ 34028-2016 | 12 | 180x180 | Открытая |  | 169,731 | 1,8 | 0,4 | 169.331 |  |  | 6 | 1572 | 2 | 4988 | 2716 | 2884 | 5538 | 4903 | 4978 | 200 | 13 | 2 | 2155 | 9 | 320 | 350 | 110 | [7 empty] | B 789/BC | 0,01 | 21:34:00 | 1549 | 21:34:00 | 1546 | 21:41:09 | 0.1843 | 0.1744 | 0.6981 | 0.0063 | 0.0149 | 0.035 | 0.0157 | 0.0288 | 0.0013 | 0.0028 | 0.0001 |  | 0.0007 | 0.0018 | 0.003 | 0.0007 | 0.0062 |  |  | 0.0026 |  | 0.0001 | 0.0024 | 0.312 | RHI DELTEK D99 |  | RHI JUSTAL DS1015
431 | 12005045 | 14.07.2020 | 162,816 | Арм500 | ГОСТ 34028-2016 | 13 | 180x180 | Открытая |  | 163,575 | 1,8 | 0,4 | 163.175 |  |  | 4 | 1579 | 2 | 5016 | 2744 | 2912 | 5563 | 4931 | 5006 | 200 | 13 | 2 | 2155 | 9 | 320 | 350 | 110 | [7 empty] | B 789/BC | 0,01 | 22:17:00 | 1549 | 22:17:00 | 1546 | 22:27:49 | 0.1914 | 0.1847 | 0.7152 | 0.0067 | 0.0165 | 0.0473 | 0.0187 | 0.0362 | 0.001 | 0.0028 | 0.0001 |  | 0.0008 | 0.0019 | 0.0034 | 0.0008 | 0.0056 |  |  | 0.0026 |  | 0.0001 | 0.003 | 0.325 | RHI DELTEK D99 |  | RHI JUSTAL DS1015
432 | 12005046 | 14.07.2020 | 172,032 | Арм500 | ГОСТ 34028-2016 | 14 | 180x180 | Открытая |  | 172,81 | 1,8 | 0,4 | 172.41 |  |  | 7 | 1571 | 2 | 5043 | 2775 | 2940 | 5590 | 4962 | 5034 | 200 | 13 | 2 | 2155 | 9 | 320 | 350 | 110 | [7 empty] | B 789/BC | 0,02 | 23:01:00 | 1547 | 23:01:00 | 1544 | 23:06:25 | 0.1882 | 0.1979 | 0.7072 | 0.008 | 0.0238 | 0.0527 | 0.0173 | 0.0336 | 0.0012 | 0.003 | 0.0001 |  | 0.0007 | 0.0019 | 0.0029 | 0.0006 | 0.0051 |  |  | 0.0026 |  | 0.0001 | 0.0016 | 0.321 | RHI DELTEK D99 |  | RHI JUSTAL DS1015
433 | 12005047 | 14.07.2020 | 172,032 | Арм500 | ГОСТ 34028-2016 | 15 | 180x180 | Открытая |  | 172,81 | 1,8 | 0,4 | 172.41 |  |  | 9 | 1577 | 2 | 5074 | 2802 | 2967 | 5618 | 4989 | 5064 | 200 | 13 | 2 | 2155 | 9 | 320 | 350 | 110 | [7 empty] | B 789/BC | 0,01 | 23:46:00 | 1540 | 23:46:00 | 1538 | 23:53:52 | 0.1866 | 0.1992 | 0.7118 | 0.0117 | 0.021 | 0.0707 | 0.0276 | 0.0336 | 0.0013 | 0.0054 | 0.0002 |  | 0.0007 | 0.002 | 0.0032 | 0.0007 | 0.0065 |  |  | 0.0028 |  | 0.0001 | 0.0023 | 0.325 | RHI DELTEK D99 |  | RHI JUSTAL DS1015
434 | 12005048 | 15.07.2020 | 168,96 | Арм500 | ГОСТ 34028-2016 | 16 | 180x180 | Открытая |  | 169,731 | 1,8 | 0,4 | 169.331 |  |  | 6 | 1572 | 2 | 5102 | 2833 | 2995 | 5646 | 5017 | 5092 | 200 | 13 | 2 | 2155 | 9 | 320 | 350 | 110 | [7 empty] | B 789/BC | 0,01 | 0:31:00 | 1541 | 0:31:00 | 1541 | 0:40:27 | 0.1827 | 0.1938 | 0.72 | 0.0143 | 0.0235 | 0.0495 | 0.0182 | 0.0354 | 0.0012 | 0.004 | 0.0002 |  | 0.0007 | 0.0019 | 0.0027 | 0.0009 | 0.0057 |  |  | 0.0027 |  | 0.0001 | 0.0024 | 0.317 | RHI DELTEK D99 |  | RHI JUSTAL DS1015
435 | 12005049 | 15.07.2020 | 165,888 | Арм500 | ГОСТ 34028-2016 | 17 | 180x180 | Открытая |  | 166,653 | 1,8 | 0,4 | 166.253 |  |  | 4 | 1571 | 2 | 5129 | 2860 | 3022 | 5673 | 5044 | 5120 | 200 | 13 | 2 | 2155 | 9 | 320 | 350 | 110 | [7 empty] | B 789/BC | 0,02 | 1:16:00 | 1535 | 1:16:00 | 1537 | 1:25:00 | 0.1889 | 0.197 | 0.7016 | 0.0122 | 0.0166 | 0.0385 | 0.0183 | 0.0265 | 0.001 | 0.005 | 0.0001 |  | 0.0008 | 0.002 | 0.0036 | 0.0008 | 0.006 |  |  | 0.0027 |  | 0.0001 | 0.0025 | 0.318 | RHI DELTEK D99 |  | RHI JUSTAL DS1015
436 | 12005050 | 15.07.2020 | 156,672 | Арм500 | ГОСТ 34028-2016 | 18 | 180x180 | Открытая |  | 157,417 | 1,8 | 0,4 | 157.017 |  |  | 7 | 1572 | 2 | 5154 | 2885 | 3050 | 5701 | 5072 | 5144 | 200 | 13 | 2 | 2155 | 9 | 320 | 350 | 110 | [7 empty] | B 789/BC | 0,01 | 2:00:00 | 1541 | 2:00:00 | 1541 | 2:18:15 | 0.1929 | 0.1842 | 0.7171 | 0.013 | 0.0142 | 0.0424 | 0.028 | 0.0303 | 0.001 | 0.005 | 0.0001 |  | 0.0007 | 0.0019 | 0.0028 | 0.0008 | 0.0073 |  |  | 0.0027 |  | 0.0001 | 0.0031 | 0.326 | RHI DELTEK D99 |  | RHI JUSTAL DS1015
437 | 12005051 | 15.07.2020 | 156,672 | Арм500 | ГОСТ 34028-2016 | 19 | 180x180 | Открытая |  | 157,417 | 1,8 | 0,4 | 157.017 |  |  | 9 | 1570 | 2 | 5182 | 2913 | 3075 | 5725 | 5097 | 5172 | 200 | 13 | 2 | 2155 | 9 | 320 | 350 | 110 | [7 empty] | B 789/BC | 0,01 | 2:43:00 | 1541 | 2:43:00 | 1541 | 2:52:51 | 0.1942 | 0.1851 | 0.7155 | 0.0103 | 0.0137 | 0.0435 | 0.0247 | 0.0282 | 0.0013 | 0.0038 | 0.0002 |  | 0.0007 | 0.0019 | 0.003 | 0.0007 | 0.0065 |  |  | 0.0027 |  | 0.0001 | 0.0016 | 0.327 | RHI DELTEK D99 |  | RHI JUSTAL DS1015
438 | 12005052 | 15.07.2020 | 165,888 | Арм500 | ГОСТ 34028-2016 | 20 | 180x180 | Открытая |  | 166,653 | 1,8 | 0,4 | 166.253 |  |  | 6 | 1570 | 2 | 5209 | 2940 | 3102 | 5753 | 5124 | 5199 | 200 | 13 | 2 | 2155 | 9 | 320 | 350 | 110 | [7 empty] | B 789/BC | 0,01 | 3:24:00 | 1544 | 3:24:00 | 1544 | 3:34:23 | 0.1903 | 0.1886 | 0.7136 | 0.0115 | 0.0172 | 0.0405 | 0.0174 | 0.0292 | 0.0009 | 0.0028 | 0.0001 |  | 0.0007 | 0.002 | 0.003 | 0.0008 | 0.0054 |  |  | 0.0025 |  | 0.0001 | 0.0034 | 0.321 | RHI DELTEK D99 |  | RHI JUSTAL DS1015
439 | 12005053 | 15.07.2020 | 165,888 | Арм500 | ГОСТ 34028-2016 | 21 | 180x180 | Открытая |  | 166,653 | 1,8 | 0,4 | 166.253 |  |  | 4 | 1571 | 2 | 5237 | 2968 | 3130 | 5781 | 5152 | 5227 | 200 | 13 | 2 | 2155 | 9 | 320 | 350 | 110 | [7 empty] | B 789/BC | 0,01 | 4:09:00 | 1545 | 4:09:00 | 1545 | 4:25:13 | 0.2012 | 0.2028 | 0.717 | 0.0123 | 0.0178 | 0.0432 | 0.0187 | 0.0293 | 0.0011 | 0.0032 | 0.0003 |  | 0.0009 | 0.0022 | 0.0029 | 0.0009 | 0.0054 |  |  | 0.0028 |  | 0.0001 | 0.0029 | 0.334 | RHI DELTEK D99 |  | RHI JUSTAL DS1015
440 | 12005054 | 15.07.2020 | 159,744 | Арм500 | ГОСТ 34028-2016 | 22 | 180x180 | Открытая |  | 160,496 | 1,8 | 0,4 | 160.096 |  |  | 5 | 1578 | 2 | 5264 | 2995 | 3154 | 5805 | 5179 | 5255 | 200 | 13 | 2 | 2155 | 9 | 320 | 350 | 110 | [7 empty] | B 789/BC | 0,02 | 4:53:00 | 1544 | 4:53:00 | 1545 | 5:00:12 | 0.195 | 0.1915 | 0.7178 | 0.0123 | 0.0157 | 0.0496 | 0.0201 | 0.0352 | 0.0012 | 0.0033 | 0.0002 |  | 0.0008 | 0.0024 | 0.0034 | 0.0009 | 0.0065 |  |  | 0.0029 |  | 0.0001 | 0.0028 | 0.329 | RHI DELTEK D99 |  | RHI JUSTAL DS1015
441 | 12005055 | 15.07.2020 | 172,032 | Арм500 | ГОСТ 34028-2016 | 23 | 180x180 | Открытая |  | 172,81 | 1,8 | 0,4 | 172.41 |  |  | 9 | 1570 | 2 | 5295 | 3026 | 3182 | 5833 | 5207 | 5282 | 200 | 13 | 2 | 2155 | 9 | 320 | 350 | 110 | [7 empty] | B 789/BC | 0,02 | 5:37:00 | 1546 | 5:37:00 | 1543 | 5:45:22 | 0.1862 | 0.2026 | 0.7112 | 0.0112 | 0.016 | 0.0424 | 0.0191 | 0.0394 | 0.0014 | 0.0023 | 0.0002 |  | 0.0007 | 0.002 | 0.0023 | 0.0009 | 0.0051 |  |  | 0.0027 |  | 0.0001 | 0.002 | 0.318 | RHI DELTEK D99 |  | RHI JUSTAL DS1015
442 | 12005056 | 15.07.2020 | 172,032 | Арм500 | ГОСТ 34028-2016 | 24 | 180x180 | Открытая |  | 172,81 | 1,8 | 0,4 | 172.41 |  |  | 6 | 1569 | 2 | 5323 | 3054 | 3210 | 5860 | 5238 | 5313 | 200 | 13 | 2 | 2155 | 9 | 320 | 350 | 110 | [7 empty] | B 789/BC | 0,01 | 6:22:00 | 1542 | 6:22:00 | 1542 | 6:30:53 | 0.1932 | 0.1872 | 0.7174 | 0.0121 | 0.0201 | 0.0393 | 0.018 | 0.0355 | 0.001 | 0.0028 | 0.0001 |  | 0.0007 | 0.0021 | 0.0027 | 0.0005 | 0.0053 |  |  | 0.0028 |  |  | 0.0023 | 0.325 | RHI DELTEK D99 |  | RHI JUSTAL DS1015
443 | 12005057 | 15.07.2020 | 162,816 | Арм500 | ГОСТ 34028-2016 | 25 | 180x180 | Открытая |  | 163,575 | 1,8 | 0,4 | 163.175 |  |  | 4 | 1570 | 2 | 5350 | 3081 | 3237 | 5885 | 5265 | 5340 | 200 | 13 | 2 | 2150 | 9 | 320 | 350 | 110 | [7 empty] | B 789/BC | 0,01 | 7:06:00 | 1541 | 7:06:00 | 1542 | 7:15:22 | 0.2001 | 0.1862 | 0.7242 | 0.0088 | 0.0109 | 0.0275 | 0.0067 | 0.0133 | 0.0005 | 0.0018 | 0.0002 |  | 0.0008 | 0.002 | 0.003 | 0.0009 | 0.0068 |  |  | 0.0028 |  | 0.0001 | 0.0029 | 0.328 | RHI DELTEK D99 |  | RHI JUSTAL DS1015
444 | 12005058 | 15.07.2020 | 168,96 | Арм500 | ГОСТ 34028-2016 | 26 | 180x180 | Открытая |  | 169,731 | 1,8 | 0,4 | 169.331 |  |  | 5 | 1571 | 2 | 5378 | 3112 | 3265 | 5913 | 5293 | 5368 | 200 | 13 | 2 | 2150 | 9 | 320 | 350 | 110 | [7 empty] | B 789/BC | 0,01 | 7:51:00 | 1546 | 7:51:00 | 1542 | 8:08:15 | 0.1849 | 0.1969 | 0.7015 | 0.0124 | 0.0132 | 0.0277 | 0.0048 | 0.0101 | 0.0004 | 0.0015 | 0.0002 |  | 0.0008 | 0.002 | 0.0028 | 0.0012 | 0.0062 |  |  | 0.0027 |  | 0.0002 | 0.003 | 0.309 | RHI DELTEK D99 |  | RHI JUSTAL DS1015
445 | 12005059 | 15.07.2020 | 168,96 | Арм500 | ГОСТ 34028-2016 | 27 | 180x180 | Открытая |  | 169,731 | 1,8 | 0,4 | 169.331 |  |  | 9 | 1569 | 2 | 5409 | 3140 | 3289 | 5940 | 5320 | 5399 | 200 | 13 | 2 | 2150 | 9 | 320 | 350 | 110 | [7 empty] | B 789/BC | 0,01 | 8:38:00 | 1542 | 8:38:00 | 1542 | 8:56:18 | 0.1932 | 0.1835 | 0.7056 | 0.0098 | 0.0105 | 0.0258 | 0.0048 | 0.0109 | 0.0004 | 0.0014 | 0.0002 |  | 0.0007 | 0.002 | 0.0027 | 0.0009 | 0.0072 |  |  | 0.0026 |  | 0.0001 | 0.0034 | 0.318 | RHI DELTEK D99 |  | RHI JUSTAL DS1015
446 | 12005060 | 15.07.2020 | 165,888 | Арм500 | ГОСТ 34028-2016 | 28 | 180x180 | Открытая |  | 166,653 | 1,8 | 0,4 | 166.253 |  |  | 6 | 1566 | 2 | 5436 | 3167 | 3317 | 5965 | 5348 | 5429 | 200 | 13 | 2 | 2150 | 9 | 320 | 350 | 110 | [7 empty] | B 789/BC | 0,01 | 9:22:00 | 1542 | 9:22:00 | 1541 | 9:33:44 | 0.2007 | 0.194 | 0.7217 | 0.0055 | 0.011 | 0.0251 | 0.0047 | 0.0105 | 0.0004 | 0.0015 | 0.0002 |  | 0.0008 | 0.0019 | 0.0027 | 0.0008 | 0.0081 |  |  | 0.0027 |  | 0.0001 | 0.0037 | 0.328 | RHI DELTEK D99 |  | RHI JUSTAL DS1015
447 | 12005061 | 15.07.2020 | 162,816 | Арм500 | ГОСТ 34028-2016 | 29 | 180x180 | Открытая |  | 163,575 | 1,8 | 0,4 | 163.175 |  |  | 4 | 1569 | 2 | 5464 | 3195 | 3342 | 5992 | 5376 | 5457 | 200 | 13 | 2 | 2150 | 9 | 320 | 350 | 110 | [7 empty] | B 789/BC | 0,01 | 10:04:00 | 1538 | 10:04:00 | 1540 | 10:19:10 | 0.1869 | 0.1817 | 0.7194 | 0.0042 | 0.0078 | 0.02 | 0.0045 | 0.0101 | 0.0004 | 0.0013 | 0.0002 |  | 0.0008 | 0.0017 | 0.0028 | 0.0008 | 0.0078 |  |  | 0.0027 |  | 0.0001 | 0.0023 | 0.312 | RHI DELTEK D99 |  | RHI JUSTAL DS1015
448 | 12005062 | 15.07.2020 | 168,96 | Арм500 | ГОСТ 34028-2016 | 30 | 180x180 | Открытая |  | 169,731 | 1,8 | 0,4 | 169.331 |  |  | 5 | 1567 | 2 | 5491 | 3226 | 3369 | 6020 | 5403 | 5485 | 200 | 13 | 2 | 2150 | 9 | 320 | 350 | 110 | [7 empty] | B 789/BC | 0,01 | 10:46:00 | 1542 | 10:46:00 | 1541 | 11:01:52 | 0.1893 | 0.2051 | 0.7371 | 0.0065 | 0.0097 | 0.0243 | 0.0045 | 0.0108 | 0.0003 | 0.0013 | 0.0002 |  | 0.0008 | 0.0018 | 0.0027 | 0.0008 | 0.0066 |  |  | 0.0026 |  | 0.0001 | 0.0017 | 0.319 | RHI DELTEK D99 |  | RHI JUSTAL DS1015
449 | 12005063 | 15.07.2020 | 165,888 | Арм500 | ГОСТ 34028-2016 | 31 | 180x180 | Открытая |  | 166,653 | 1,8 | 0,4 | 166.253 |  |  | 9 | 1566 | 2 | 5519 | 3253 | 3397 | 6048 | 5431 | 5512 | 200 | 7 | 2 | 2150 | 9 | 320 | 350 | 110 | [7 empty] | B 789/BC | 0,01 | 11:27:00 | 1541 | 11:27:00 | 1540 | 11:41:50 | 0.1967 | 0.187 | 0.708 | 0.0036 | 0.0074 | 0.0216 | 0.004 | 0.0097 | 0.0005 | 0.0015 | 0.0002 |  | 0.0008 | 0.0017 | 0.0028 | 0.0005 | 0.0077 |  |  | 0.0027 |  | 0.0001 | 0.0014 | 0.321 | RHI DELTEK D99 |  | RHI JUSTAL DS1015
450 | 12005064 | 15.07.2020 | 162,816 | Арм500 | ГОСТ 34028-2016 | 32 | 180x180 | Открытая |  | 163,575 | 1,8 | 0,4 | 163.175 |  |  | 2 | 1579 | 2 | 5547 | 3281 | 3424 | 6072 | 5458 | 5540 | 200 | 13 | 2 | 2150 | 9 | 320 | 350 | 110 | [7 empty] | B 789/BC | 0,02 | 12:10:00 | 1545 | 12:10:00 | 1542 | 12:24:25 | 0.1933 | 0.2067 | 0.7256 | 0.0043 | 0.0182 | 0.0376 | 0.0179 | 0.0415 | 0.001 | 0.0028 | 0.0003 |  | 0.001 | 0.0022 | 0.0032 | 0.0011 | 0.0069 |  |  | 0.0029 |  | 0.0002 | 0.0023 | 0.327 | RHI DELTEK D99 |  | RHI JUSTAL DS1015
451 | 12005065 | 15.07.2020 | 165,888 | Арм500 | ГОСТ 34028-2016 | 33 | 180x180 | Открытая |  | 166,653 | 1,8 | 0,4 | 166.253 |  |  | 3 | 1575 | 2 | 5574 | 3308 | 3452 | 6100 | 5486 | 5567 | 200 | 13 | 2 | 2150 | 9 | 320 | 350 | 110 | [7 empty] | B 789/BC | 0,01 | 12:54:00 | 1545 | 12:54:00 | 1543 | 13:09:53 | 0.1949 | 0.1878 | 0.72 | 0.0074 | 0.0173 | 0.0539 | 0.0195 | 0.0415 | 0.001 | 0.0026 | 0.0002 |  | 0.0009 | 0.002 | 0.003 | 0.0007 | 0.0059 |  |  | 0.0026 |  | 0.0001 | 0.0029 | 0.331 | RHI DELTEK D99 |  | RHI JUSTAL DS1015
452 | 12005066 | 15.07.2020 | 165,888 | Арм500 | ГОСТ 34028-2016 | 34 | 180x180 | Открытая |  | 166,653 | 1,8 | 0,4 | 166.253 |  |  | 5 | 1567 | 2 | 5602 | 3336 | 3480 | 6127 | 5514 | 5595 | 200 | 13 | 2 | 2150 | 9 | 320 | 350 | 110 | [7 empty] | B 789/BC | 0,01 | 13:36:00 | 1541 | 13:36:00 | 1542 | 13:50:34 | 0.1894 | 0.1798 | 0.7194 | 0.0092 | 0.0169 | 0.0409 | 0.0182 | 0.0356 | 0.0012 | 0.0028 | 0.0001 |  | 0.0008 | 0.0022 | 0.0027 | 0.0008 | 0.0063 |  |  | 0.0027 |  | 0.0002 | 0.0014 | 0.322 | RHI DELTEK D99 |  | RHI JUSTAL DS1015
453 | 12005067 | 15.07.2020 | 165,888 | Арм500 | ГОСТ 34028-2016 | 35 | 180x180 | Открытая |  | 166,653 | 1,8 | 0,4 | 166.253 |  |  | 9 | 1568 | 2 | 5629 | 3364 | 3507 | 6155 | 5541 | 5623 | 200 | 13 | 2 | 2150 | 9 | 320 | 350 | 110 | [7 empty] | B 789/BC | 0,02 | 14:18:00 | 1540 | 14:18:00 | 1541 | 14:33:16 | 0.1968 | 0.1854 | 0.6961 | 0.0084 | 0.0141 | 0.0284 | 0.0211 | 0.0481 | 0.0011 | 0.0026 | 0.0002 |  | 0.0008 | 0.0026 | 0.0031 | 0.0007 | 0.0079 |  |  | 0.0027 |  | 0.0001 | 0.0041 | 0.324 | RHI DELTEK D99 |  | RHI JUSTAL DS1015
454 | 12005068 | 15.07.2020 | 168,96 | Арм500 | ГОСТ 34028-2016 | 36 | 180x180 | Открытая |  | 169,731 | 1,8 | 0,4 | 169.331 |  |  | 2 | 1572 | 2 | 5657 | 3394 | 3535 | 6183 | 5569 | 5650 | 200 | 13 | 2 | 2150 | 9 | 320 | 350 | 110 | [7 empty] | B 789/BC | 0,01 | 15:00:00 | 1543 | 15:00:00 | 1542 | 15:15:08 | 0.1882 | 0.1932 | 0.723 | 0.0044 | 0.0176 | 0.0402 | 0.0207 | 0.0493 | 0.001 | 0.0028 | 0.0002 |  | 0.0009 | 0.0026 | 0.0031 | 0.0007 | 0.0075 |  |  | 0.0026 |  | 0.0001 | 0.0022 | 0.322 | RHI DELTEK D99 |  | RHI JUSTAL DS1015
455 | 12005069 | 15.07.2020 | 153,6 | Арм500 | ГОСТ 34028-2016 | 37 | 180x180 | Открытая |  | 154,338 | 1,8 | 0,4 | 153.938 |  |  | 3 | 1564 | 2 | 5685 | 3419 | 3559 | 6207 | 5593 | 5678 | 200 | 13 | 2 | 2150 | 9 | 320 | 350 | 110 | [7 empty] | B 789/BC | 0,01 | 15:40:00 | 1541 | 15:40:00 | 1539 | 15:57:02 | 0.1892 | 0.1995 | 0.7205 | 0.0072 | 0.0091 | 0.0345 | 0.0241 | 0.0481 | 0.0012 | 0.003 | 0.0002 |  | 0.0009 | 0.0024 | 0.0032 | 0.0006 | 0.0091 |  |  | 0.0028 |  | 0.0001 | 0.0032 | 0.322 | RHI DELTEK D99 |  | RHI JUSTAL DS1015
456 | 12005070 | 15.07.2020 | 165,888 | Арм500 | ГОСТ 34028-2016 | 38 | 180x180 | Открытая |  | 166,653 | 1,8 | 0,4 | 166.253 |  |  | 6 | 1566 | 2 | 5712 | 3446 | 3587 | 6235 | 5621 | 5705 | 200 | 10 | 2 | 2150 | 9 | 320 | 350 | 110 | [7 empty] | B 789/BC | 0,01 | 16:19:00 | 1541 | 16:19:00 | 1541 | 16:32:31 | 0.1915 | 0.2087 | 0.7308 | 0.0105 | 0.0243 | 0.0435 | 0.0221 | 0.041 | 0.0011 | 0.0023 | 0.0003 |  | 0.0009 | 0.0037 | 0.003 | 0.001 | 0.0068 |  |  | 0.0028 |  | 0.0001 | 0.0032 | 0.327 | RHI DELTEK D99 |  | RHI JUSTAL DS1015
457 | 12005071 | 15.07.2020 | 162,816 | Арм500 | ГОСТ 34028-2016 | 39 | 180x180 | Открытая |  | 163,575 | 1,8 | 0,4 | 163.175 |  |  | 5 | 1566 | 2 | 5740 | 3474 | 3615 | 6259 | 5649 | 5733 | 200 | 13 | 2 | 2155 | 9 | 320 | 350 | 110 | [7 empty] | B 789/BC | 0,01 | 16:59:00 | 1539 | 16:59:00 | 1540 | 17:14:22 | 0.195 | 0.1995 | 0.715 | 0.0062 | 0.0164 | 0.0451 | 0.0178 | 0.0344 | 0.0013 | 0.0026 | 0.0002 |  | 0.001 | 0.0026 | 0.0033 | 0.0008 | 0.0063 |  |  | 0.0027 |  | 0.0001 | 0.0021 | 0.328 | RHI DELTEK D99 |  | RHI JUSTAL DS1015
458 | 12005072 | 15.07.2020 | 172,032 | Арм500 | ГОСТ 34028-2016 | 40 | 180x180 | Открытая |  | 172,81 | 1,8 | 0,4 | 172.41 |  |  | 9 | 1566 | 2 | 5767 | 3505 | 3642 | 6290 | 5676 | 5761 | 200 | 13 | 2 | 2155 | 9 | 320 | 350 | 110 | [7 empty] | B 789/BC | 0,01 | 17:40:00 | 1542 | 17:40:00 | 1541 | 17:57:03 | 0.1895 | 0.1944 | 0.7048 | 0.0042 | 0.0127 | 0.0442 | 0.0165 | 0.0351 | 0.0013 | 0.0026 | 0.0002 |  | 0.0008 | 0.002 | 0.003 | 0.0011 | 0.0065 |  |  | 0.0026 |  | 0.0001 | 0.0026 | 0.32 | RHI DELTEK D99 |  | RHI JUSTAL DS1015
459 | 12005073 | 15.07.2020 | 168,96 | Арм500 | ГОСТ 34028-2016 | 41 | 180x180 | Открытая |  | 169,731 | 1,8 | 0,4 | 169.331 |  |  | 2 | 1565 | 2 | 5795 | 3532 | 3673 | 6318 | 5704 | 5788 | 200 | 13 | 2 | 2155 | 9 | 320 | 350 | 110 | [7 empty] | B 789/BC | 0,01 | 18:22:00 | 1537 | 18:22:00 | 1536 | 18:39:25 | 0.1833 | 0.1997 | 0.7073 | 0.0052 | 0.0132 | 0.0381 | 0.019 | 0.0365 | 0.001 | 0.0027 | 0.0003 |  | 0.0009 | 0.0023 | 0.0031 | 0.0011 | 0.0061 |  |  | 0.0027 |  | 0.0002 | 0.002 | 0.314 | RHI DELTEK D99 |  | RHI JUSTAL DS1015
460 | 12005074 | 15.07.2020 | 165,888 | Арм500 | ГОСТ 34028-2016 | 42 | 180x180 | Открытая |  | 166,653 | 1,8 | 0,4 | 166.253 |  |  | 3 | 1566 | 2 | 5823 | 3560 | 3700 | 6345 | 5731 | 5816 | 200 | 7 | 2 | 2155 | 9 | 320 | 350 | 110 | [7 empty] | B 789/BC | 0,01 | 19:02:00 | 1540 | 19:02:00 | 1541 | 19:19:14 | 0.1966 | 0.202 | 0.7318 | 0.0051 | 0.0145 | 0.0358 | 0.0168 | 0.0364 | 0.0013 | 0.0024 | 0.0002 |  | 0.0009 | 0.0022 | 0.003 | 0.0012 | 0.0082 |  |  | 0.0027 |  | 0.0001 | 0.0015 | 0.33 | RHI DELTEK D99 |  | RHI JUSTAL DS1015
461 | 12005075 | 15.07.2020 | 162,445 | Арм500 | ГОСТ 34028-2016 | 43 | 180x180 | Открытая |  | 171,962 | 1,8 | 0,4 | 171.562 | 6 |  | 6 | 1565 | 2 | 5850 | 3588 | 3725 | 6373 | 5759 | 5843 | 200 | 7 | 2 | 2155 | 9 | 320 | 350 | 110 | [9 empty] | 19:43:00 | 1538 | 19:43:00 | 1536 | 19:56:59 | 0.1964 | 0.1862 | 0.729 | 0.0065 | 0.0159 | 0.0466 | 0.0227 | 0.0404 | 0.0012 | 0.003 | 0.0003 |  | 0.001 | 0.0024 | 0.0029 | 0.001 | 0.0062 |  |  | 0.0027 |  | 0.0001 | 0.0023 | 0.333 | RHI DELTEK D99 |  | RHI JUSTAL DS1015 |  | Окончание серии
462 | 12005076 | 15.07.2020 | 150,528 | Арм500 | ГОСТ 34028-2016 | 1 | 180x180 | Открытая |  | 152,179 | 1,8 | 0,4 | 151.779 |  |  | 5 | 1576 | 4 | 4682 | 2410 | 2575 | 6466 | 7124 | 7170 | 180 | 7 | 2 | 2155 | 9 | 290 | 320 | 100 | [9 empty] | 22:27:00 | 1546 | 22:27:00 | 1553 | 22:37:40 | 0.1893 | 0.1956 | 0.7321 | 0.0043 | 0.0103 | 0.0362 | 0.0181 | 0.0325 | 0.0015 | 0.0048 | 0.0003 |  | 0.0009 | 0.0022 | 0.003 | 0.0013 | 0.0063 |  |  | 0.0026 |  | 0.0001 | 0.0019 | 0.323 | RHI DELTEK D99 |  | RHI JUSTAL DS1015 |  | Запуск серии
463 | 12005077 | 15.07.2020 | 172,032 | Арм500 | ГОСТ 34028-2016 | 2 | 180x180 | Открытая |  | 172,81 | 1,8 | 0,4 | 172.41 |  |  | 9 | 1564 | 4 | 4709 | 2440 | 2605 | 6493 | 7151 | 7197 | 180 | 7 | 2 | 2155 | 9 | 290 | 320 | 100 | [9 empty] | 23:10:00 | 1542 | 23:10:00 | 1531 | 23:24:29 | 0.2032 | 0.1754 | 0.7106 | 0.0107 | 0.0098 | 0.0352 | 0.0226 | 0.0364 | 0.0017 | 0.0042 | 0.0002 |  | 0.0007 | 0.002 | 0.0024 | 0.0006 | 0.007 |  |  | 0.0028 |  |  | 0.0024 | 0.334 | RHI DELTEK D99 |  | RHI JUSTAL DS1015
464 | 12005078 | 15.07.2020 | 172,032 | Арм500 | ГОСТ 34028-2016 | 3 | 180x180 | Открытая |  | 172,81 | 1,8 | 0,4 | 172.41 |  |  | 2 | 1575 | 4 | 4737 | 2468 | 2633 | 6521 | 7179 | 7228 | 180 | 7 | 2 | 2155 | 9 | 290 | 320 | 100 | [9 empty] | 0:02:00 | 1535 | 0:02:00 | 1536 | 0:23:26 | 0.188 | 0.175 | 0.7185 | 0.0093 | 0.0113 | 0.0349 | 0.021 | 0.0356 | 0.0012 | 0.0031 | 0.0002 |  | 0.0008 | 0.0017 | 0.0028 | 0.0008 | 0.0069 |  |  | 0.0027 |  | 0.0001 | 0.0019 | 0.319 | RHI DELTEK D99 |  | RHI JUSTAL DS1015
465 | 12005079 | 16.07.2020 | 159,744 | Арм500 | ГОСТ 34028-2016 | 4 | 180x180 | Открытая |  | 160,496 | 1,8 | 0,4 | 160.096 |  |  | 3 | 1581 | 4 | 4761 | 2493 | 2661 | 6548 | 7206 | 7256 | 180 | 7 | 2 | 2155 | 9 | 290 | 320 | 100 | [9 empty] | 0:53:00 | 1544 | 0:53:00 | 1543 | 0:56:36 | 0.1859 | 0.1782 | 0.7199 | 0.0099 | 0.0116 | 0.0497 | 0.0174 | 0.0314 | 0.0012 | 0.0032 | 0.0003 |  | 0.0008 | 0.0021 | 0.0037 | 0.0008 | 0.0067 |  |  | 0.0027 |  | 0.0001 | 0.0021 | 0.32 | RHI DELTEK D99 |  | RHI JUSTAL DS1015
466 | 12005080 | 16.07.2020 | 175,104 | Арм500 | ГОСТ 34028-2016 | 5 | 180x180 | Открытая |  | 175,889 | 1,8 | 0,4 | 175.489 |  |  | 5 | 1576 | 4 | 4792 | 2523 | 2688 | 6579 | 7234 | 7283 | 200 | 7 | 2 | 2155 | 9 | 320 | 350 | 110 | [9 empty] | 1:45:00 | 1543 | 1:45:00 | 1544 | 1:55:41 | 0.1841 | 0.1379 | 0.5088 | 0.004 | 0.0133 | 0.0429 | 0.0219 | 0.0352 | 0.0011 | 0.0046 | 0.0002 |  | 0.0007 | 0.0012 | 0.003 | 0.0012 | 0.0057 |  |  | 0.0023 |  | 0.0002 | 0.0024 | 0.282 | RHI DELTEK D99 |  | RHI JUSTAL DS1015
467 | 12005081 | 16.07.2020 | 162,816 | Арм500 | ГОСТ 34028-2016 | 6 | 180x180 | Открытая |  | 163,575 | 1,8 | 0,4 | 163.175 |  |  | 9 | 1568 | 4 | 4820 | 2551 | 2716 | 6604 | 7262 | 7311 | 200 | 7 | 2 | 2155 | 9 | 320 | 350 | 110 | [9 empty] | 2:30:00 | 1544 | 2:30:00 | 1542 | 2:43:47 | 0.1902 | 0.1413 | 0.5247 | 0.0045 | 0.0124 | 0.0435 | 0.0345 | 0.0345 | 0.0013 | 0.0028 | 0.0002 |  | 0.0007 | 0.0012 | 0.0031 | 0.0009 | 0.0069 |  |  | 0.0023 |  | 0.0002 | 0.0036 | 0.292 | RHI DELTEK D99 |  | RHI JUSTAL DS1015
468 | 12005082 | 16.07.2020 | 172,032 | Арм500 | ГОСТ 34028-2016 | 7 | 180x180 | Открытая |  | 172,81 | 1,8 | 0,4 | 172.41 |  |  | 2 | 1568 | 4 | 4847 | 2578 | 2746 | 6634 | 7289 | 7338 | 200 | 7 | 2 | 2155 | 9 | 320 | 350 | 110 | [9 empty] | 3:14:00 | 1542 | 3:14:00 | 1538 | 3:26:44 | 0.1771 | 0.1406 | 0.5193 | 0.0061 | 0.0151 | 0.0478 | 0.0385 | 0.0352 | 0.0011 | 0.004 | 0.0002 |  | 0.0007 | 0.0013 | 0.0031 | 0.0009 | 0.0096 |  |  | 0.0023 |  | 0.0003 | 0.0039 | 0.279 | RHI DELTEK D99 |  | RHI JUSTAL DS1015
469 | 12005083 | 16.07.2020 | 172,032 | Арм500 | ГОСТ 34028-2016 | 8 | 180x180 | Открытая |  | 172,81 | 1,8 | 0,4 | 172.41 |  |  | 11 | 1578 | 4 | 4875 | 2609 | 2774 | 6662 | 7317 | 7369 | 200 | 7 | 2 | 2155 | 9 | 320 | 350 | 110 | [9 empty] | 3:59:00 | 1544 | 3:59:00 | 1546 | 4:10:55 | 0.1814 | 0.1397 | 0.5051 | 0.0076 | 0.0099 | 0.0555 | 0.0403 | 0.0374 | 0.001 | 0.0029 | 0.0002 |  | 0.0007 | 0.001 | 0.0034 | 0.0008 | 0.0075 |  |  | 0.0022 |  | 0.0002 | 0.003 | 0.283 | RHI DELTEK D99 |  | RHI JUSTAL DS1015
470 | 12005084 | 16.07.2020 | 156,672 | Арм500 | ГОСТ 34028-2016 | 9 | 180x180 | Открытая |  | 157,417 | 1,8 | 0,4 | 157.017 |  |  | 3 | 1567 | 4 | 4903 | 2637 | 2799 | 6687 | 7344 | 7394 | 200 | 7 | 2 | 2155 | 9 | 320 | 350 | 110 | [9 empty] | 4:45:00 | 1539 | 4:45:00 | 1535 | 4:57:47 | 0.1936 | 0.14 | 0.5329 | 0.004 | 0.0109 | 0.0409 | 0.0221 | 0.037 | 0.0012 | 0.0038 | 0.0002 |  | 0.0006 | 0.0011 | 0.0028 | 0.0008 | 0.0082 |  |  | 0.0022 |  | 0.0002 | 0.0027 | 0.296 | RHI DELTEK D99 |  | RHI JUSTAL DS1015
471 | 12005085 | 16.07.2020 | 165,888 | Арм500 | ГОСТ 34028-2016 | 10 | 180x180 | Открытая |  | 166,653 | 1,8 | 0,4 | 166.253 |  |  | 5 | 1585 | 4 | 4930 | 2664 | 2826 | 6714 | 7372 | 7421 | 200 | 7 | 2 | 2155 | 9 | 320 | 350 | 110 | [9 empty] | 5:27:00 | 1538 | 5:27:00 | 1536 | 5:40:29 | 0.2015 | 0.1517 | 0.5147 | 0.0071 | 0.011 | 0.0472 | 0.0193 | 0.0391 | 0.0013 | 0.0025 | 0.0002 |  | 0.0008 | 0.0012 | 0.003 | 0.0007 | 0.007 |  |  | 0.0023 |  | 0.0001 | 0.0022 | 0.301 | RHI DELTEK D99 |  | RHI JUSTAL DS1015
472 | 12005086 | 16.07.2020 | 165,888 | Арм500 | ГОСТ 34028-2016 | 11 | 180x180 | Открытая |  | 166,653 | 1,8 | 0,4 | 166.253 |  |  | 9 | 1565 | 4 | 4958 | 2692 | 2854 | 6742 | 7400 | 7449 | 200 | 7 | 2 | 2155 | 9 | 320 | 350 | 110 | [9 empty] | 6:11:00 | 1539 | 6:11:00 | 1540 | 7:27:53 | 0.2185 | 0.1541 | 0.5274 | 0.0037 | 0.0179 | 0.0491 | 0.0186 | 0.0347 | 0.001 | 0.0028 | 0.0004 |  | 0.0008 | 0.0017 | 0.0032 | 0.0009 | 0.0077 |  |  | 0.0008 |  | 0.0008 | 0.0008 | 0.321 | RHI DELTEK D99 |  | RHI JUSTAL DS1015
473 | 12005087 | 16.07.2020 | 168,96 | Арм500 | ГОСТ 34028-2016 | 12 | 180x180 | Открытая |  | 169,731 | 1,8 | 0,4 | 169.331 |  |  | 2 | 1566 | 4 | 4985 | 2720 | 2881 | 6773 | 7427 | 7476 | 200 | 7 | 2 | 2155 | 9 | 320 | 350 | 110 | [9 empty] | 6:54:00 | 1538 | 6:54:00 | 1536 | 6:59:41 | 0.196 | 0.1457 | 0.5213 | 0.0059 | 0.0191 | 0.0499 | 0.0197 | 0.0352 | 0.0012 | 0.0045 | 0.0002 | 0.0161 | 0.0007 | 0.0013 | 0.0031 | 0.0011 | 0.0068 |  |  | 0.0024 |  | 0.0001 | 0.0019 | 0.298 | RHI DELTEK D99 |  | RHI JUSTAL DS1015
474 | 12005088 | 16.07.2020 | 165,888 | Арм500 | ГОСТ 34028-2016 | 13 | 180x180 | Открытая |  | 166,653 | 1,8 | 0,4 | 166.253 |  |  | 11 | 1571 | 4 | 5013 | 2747 | 2909 | 6800 | 7455 | 7504 | 200 | 7 | 2 | 2155 | 9 | 320 | 350 | 110 | [7 empty] | B 789/BC | 0,01 | 7:35:00 | 1539 | 7:35:00 | 1543 | 7:40:15 | 0.1895 | 0.1404 | 0.521 | 0.0079 | 0.0215 | 0.0502 | 0.0192 | 0.0364 | 0.001 | 0.0032 | 0.0002 | 0.0008 | 0.0007 | 0.0015 | 0.0029 | 0.0009 | 0.0068 |  |  | 0.0023 |  | 0.0002 | 0.0017 | 0.291 | RHI DELTEK D99 |  | RHI JUSTAL DS1015
475 | 12005089 | 16.07.2020 | 159,744 | Арм500 | ГОСТ 34028-2016 | 14 | 180x180 | Открытая |  | 160,496 | 1,8 | 0,4 | 160.096 |  |  | 3 | 1566 | 4 | 5041 | 2775 | 2937 | 6828 | 7479 | 7529 | 200 | 7 | 2 | 2155 | 9 | 320 | 350 | 110 | [7 empty] | B 789/BC | 0,05 | 8:15:00 | 1542 | 8:15:00 | 1537 | 8:22:01 | 0.1913 | 0.1512 | 0.54 | 0.0072 | 0.0163 | 0.0496 | 0.0213 | 0.039 | 0.001 | 0.0034 | 0.0003 |  | 0.0007 | 0.0017 | 0.0032 | 0.0012 | 0.0068 |  |  | 0.0023 |  | 0.0002 | 0.001 | 0.296 | RHI DELTEK D99 |  | RHI JUSTAL DS1015
476 | 12005090 | 16.07.2020 | 162,816 | Арм500 | ГОСТ 34028-2016 | 15 | 180x180 | Открытая |  | 163,575 | 1,8 | 0,4 | 163.175 |  |  | 5 | 1567 | 4 | 5065 | 2802 | 2964 | 6855 | 7507 | 7556 | 200 | 7 | 2 | 2155 | 9 | 320 | 350 | 110 | [7 empty] | B 789/BC | 0,01 | 9:00:00 | 1543 | 9:00:00 | 1542 | 9:02:48 | 0.1974 | 0.1561 | 0.5113 | 0.0023 | 0.015 | 0.0504 | 0.0181 | 0.0389 | 0.001 | 0.0031 | 0.0002 |  | 0.0008 | 0.0013 | 0.0034 | 0.001 | 0.0077 |  |  | 0.0023 |  | 0.0003 | 0.0011 | 0.297 | RHI DELTEK D99 |  | RHI JUSTAL DS1015
477 | 12005091 | 16.07.2020 | 165,888 | Арм500 | ГОСТ 34028-2016 | 16 | 180x180 | Открытая |  | 166,653 | 1,8 | 0,4 | 166.253 |  |  | 9 | 1565 | 4 | 5093 | 2830 | 2992 | 6883 | 7535 | 7584 | 200 | 7 | 2 | 2155 | 9 | 320 | 350 | 110 | [7 empty] | B 789/BC | 0,01 | 9:40:00 | 1543 | 9:40:00 | 1541 | 10:29:58 | 0.1939 | 0.1421 | 0.5061 | 0.0031 | 0.0169 | 0.0535 | 0.0182 | 0.036 | 0.0009 | 0.0038 | 0.0002 |  | 0.0007 | 0.0013 | 0.003 | 0.001 | 0.0068 |  |  | 0.0023 |  | 0.0002 | 0.0016 | 0.294 | RHI DELTEK D99 |  | RHI JUSTAL DS1015
478 | 12005092 | 16.07.2020 | 159,744 | Арм500 | ГОСТ 34028-2016 | 17 | 180x180 | Открытая |  | 160,496 | 1,8 | 0,4 | 160.096 |  |  | 2 | 1564 | 4 | 5120 | 2858 | 3016 | 6908 | 7562 | 7611 | 200 | 7 | 2 | 2155 | 9 | 320 | 350 | 110 | [7 empty] | B 789/BC | 0,01 | 10:25:00 | 1540 | 10:25:00 | 1536 | 10:32:17 | 0.1906 | 0.1392 | 0.5101 | 0.0089 | 0.0138 | 0.0362 | 0.0193 | 0.0368 | 0.0008 | 0.0032 | 0.0002 |  | 0.0007 | 0.0014 | 0.0032 | 0.0007 | 0.0065 |  |  | 0.0023 |  | 0.0001 | 0.0013 | 0.288 | RHI DELTEK D99 |  | RHI JUSTAL DS1015
479 | 12005093 | 16.07.2020 | 168,96 | Арм500 | ГОСТ 34028-2016 | 18 | 180x180 | Открытая |  | 169,731 | 1,8 | 0,4 | 169.331 |  |  | 11 | 1568 | 4 | 5151 | 2885 | 3044 | 6935 | 7590 | 7639 | 200 | 7 | 2 | 2155 | 9 | 320 | 350 | 110 | [7 empty] | B 789/BC | 0,01 | 11:05:00 | 1539 | 11:05:00 | 1540 | 11:09:45 | 0.1857 | 0.1348 | 0.5094 | 0.0061 | 0.016 | 0.0301 | 0.0145 | 0.0318 | 0.0009 | 0.0021 | 0.0001 |  | 0.0007 | 0.0013 | 0.0039 | 0.0009 | 0.0047 |  |  | 0.0024 |  | 0.0001 | 0.0016 | 0.28 | RHI DELTEK D99 |  | RHI JUSTAL DS1015
480 | 12005094 | 16.07.2020 | 172,032 | Арм500 | ГОСТ 34028-2016 | 19 | 180x180 | Открытая |  | 172,81 | 1,8 | 0,4 | 172.41 |  |  | 3 | 1566 | 4 | 5179 | 2916 | 3072 | 6963 | 7617 | 7670 | 200 | 7 | 2 | 2155 | 9 | 320 | 350 | 110 | [7 empty] | B 789/BC | 0,01 | 11:45:00 | 1544 | 11:45:00 | 1543 | 11:56:09 | 0.1876 | 0.1507 | 0.5091 | 0.0065 | 0.0086 | 0.0352 | 0.0157 | 0.0334 | 0.0011 | 0.0032 | 0.0001 |  | 0.0008 | 0.001 | 0.0031 | 0.0008 | 0.0059 |  |  | 0.0024 |  | 0.0001 | 0.0027 | 0.284 | RHI DELTEK D99 |  | RHI JUSTAL DS1015
481 | 12005095 | 16.07.2020 | 168,96 | Арм500 | ГОСТ 34028-2016 | 20 | 180x180 | Открытая |  | 169,731 | 1,8 | 0,4 | 169.331 |  |  | 5 | 1565 | 4 | 5206 | 2943 | 3099 | 6993 | 7645 | 7697 | 200 | 7 | 2 | 2155 | 9 | 320 | 350 | 110 | [7 empty] | B 789/BC | 0,01 | 12:30:00 | 1542 | 12:30:00 | 1543 | 12:44:00 | 0.1841 | 0.1434 | 0.5091 | 0.0047 | 0.0135 | 0.042 | 0.0212 | 0.0343 | 0.0011 | 0.0033 | 0.0002 |  | 0.0007 | 0.0013 | 0.0035 | 0.001 | 0.0058 |  |  | 0.0024 |  | 0.0001 | 0.0011 | 0.282 | RHI DELTEK D99 |  | RHI JUSTAL DS1015
482 | 12005096 | 16.07.2020 | 165,888 | Арм500 | ГОСТ 34028-2016 | 21 | 180x180 | Открытая |  | 166,653 | 1,8 | 0,4 | 166.253 |  |  | 9 | 1565 | 4 | 5234 | 2971 | 3127 | 7021 | 7673 | 7725 | 200 | 7 | 2 | 2155 | 9 | 320 | 350 | 110 | [7 empty] | B 789/BC | 0,04 | 13:10:00 | 1545 | 13:10:00 | 1541 | 13:14:26 | 0.1873 | 0.1381 | 0.4967 | 0.0039 | 0.0158 | 0.0861 | 0.0192 | 0.0357 | 0.001 | 0.0027 | 0.0002 |  | 0.0007 | 0.0016 | 0.0036 | 0.0007 | 0.0063 |  |  | 0.0024 |  | 0.0001 | 0.0015 | 0.292 | RHI DELTEK D99 |  | RHI JUSTAL DS1015
483 | 12005097 | 16.07.2020 | 165,888 | Арм500 | ГОСТ 34028-2016 | 22 | 180x180 | Открытая |  | 166,653 | 1,8 | 0,4 | 166.253 |  |  | 2 | 1563 | 4 | 5261 | 2999 | 3154 | 7049 | 7700 | 7753 | 200 | 7 | 2 | 2155 | 9 | 320 | 350 | 110 | [7 empty] | B 789/BC | 0,01 | 13:55:00 | 1542 | 13:55:00 | 1540 | 13:56:58 | 0.1911 | 0.1417 | 0.507 | 0.0043 | 0.0133 | 0.0599 | 0.0273 | 0.0366 | 0.0011 | 0.0044 | 0.0002 |  | 0.0008 | 0.0015 | 0.0032 | 0.0008 | 0.0069 |  |  | 0.0025 |  | 0.0001 | 0.0012 | 0.293 | RHI DELTEK D99 |  | RHI JUSTAL DS1015
484 | 12005098 | 16.07.2020 | 165,888 | Арм500 | ГОСТ 34028-2016 | 23 | 180x180 | Открытая |  | 166,653 | 1,8 | 0,4 | 166.253 |  |  |  | 1563 | 4 | 5286 | 3029 | 3182 | 7076 | 7728 | 7780 | 200 | 7 | 2 | 2155 | 9 | 320 | 350 | 110 | [7 empty] | B 789/BC | 0,01 | 14:35:00 | 1543 | 14:35:00 | 1542 | 14:43:02 | 0.1865 | 0.1326 | 0.5192 | 0.0027 | 0.0213 | 0.0464 | 0.0192 | 0.0417 | 0.001 | 0.0035 | 0.0002 |  | 0.0008 | 0.002 | 0.0028 | 0.0008 | 0.0048 |  |  | 0.0024 |  | 0.0001 | 0.0011 | 0.287 | RHI DELTEK D99 |  | RHI JUSTAL DS1015
485 | 12005099 | 16.07.2020 | 168,96 | Арм500 | ГОСТ 34028-2016 | 24 | 180x180 | Открытая |  | 169,731 | 1,8 | 0,4 | 169.331 |  |  | 3 | 1562 | 4 | 5314 | 3057 | 3210 | 7104 | 7755 | 7811 | 200 | 7 | 2 | 2155 | 9 | 320 | 350 | 110 | [7 empty] | B 789/BC | 0,01 | 15:20:00 | 1540 | 15:20:00 | 1538 | 15:23:57 | 0.1877 | 0.1424 | 0.5005 | 0.004 | 0.0131 | 0.0393 | 0.0186 | 0.0391 | 0.001 | 0.0026 | 0.0001 |  | 0.0007 | 0.0012 | 0.0029 | 0.0005 | 0.0054 |  |  | 0.0023 |  | 0.0001 | 0.0015 | 0.284 | RHI DELTEK D99 |  | RHI JUSTAL DS1015
486 | 12005100 | 16.07.2020 | 156,672 | Арм500 | ГОСТ 34028-2016 | 25 | 180x180 | Открытая |  | 157,417 | 1,8 | 0,4 | 157.017 |  |  | 5 | 1563 | 4 | 5341 | 3085 | 3234 | 7128 | 7783 | 7835 | 200 | 7 | 2 | 2155 | 9 | 320 | 350 | 110 | [7 empty] | B 789/BC | 0,01 | 16:00:00 | 1540 | 16:00:00 | 1540 | 16:16:49 | 0.1901 | 0.1346 | 0.5078 | 0.0042 | 0.0135 | 0.0396 | 0.0197 | 0.0392 | 0.0009 | 0.0033 | 0.0002 |  | 0.0007 | 0.0015 | 0.0028 | 0.0008 | 0.0061 |  |  | 0.0024 |  | 0.0001 | 0.0013 | 0.288 | RHI DELTEK D99 |  | RHI JUSTAL DS1015
487 | 12005101 | 16.07.2020 | 168,96 | Арм500 | ГОСТ 34028-2016 | 26 | 180x180 | Открытая |  | 169,731 | 1,8 | 0,4 | 169.331 |  |  | 9 | 1561 | 4 | 5369 | 3112 | 3262 | 7156 | 7811 | 7866 | 200 | 7 | 2 | 2155 | 9 | 320 | 350 | 110 | [7 empty] | B 789/BC | 0,01 | 16:40:00 | 1539 | 16:40:00 | 1539 | 16:49:35 | 0.1911 | 0.1385 | 0.5062 | 0.0039 | 0.0231 | 0.0436 | 0.0194 | 0.0402 | 0.0009 | 0.0032 | 0.0002 |  | 0.0008 | 0.0018 | 0.0037 | 0.0008 | 0.0063 |  |  | 0.0024 |  | 0.0001 | 0.0016 | 0.289 | RHI DELTEK D99 |  | RHI JUSTAL DS1015
488 | 12005102 | 16.07.2020 | 165,888 | Арм500 | ГОСТ 34028-2016 | 27 | 180x180 | Открытая |  | 166,653 | 1,8 | 0,4 | 166.253 |  |  | 2 | 1562 | 4 | 5396 | 3140 | 3289 | 7184 | 7838 | 7894 | 200 | 7 | 2 | 2155 | 9 | 320 | 350 | 110 | [7 empty] | B 789/BC | 0,01 | 17:25:00 | 1538 | 17:25:00 | 1535 | 17:27:23 | 0.1846 | 0.1382 | 0.5057 | 0.0069 | 0.0237 | 0.0512 | 0.0185 | 0.0393 | 0.0009 | 0.0026 | 0.0002 |  | 0.0008 | 0.0022 | 0.0046 | 0.001 | 0.0059 |  |  | 0.0023 |  | 0.0001 | 0.0014 | 0.284 | RHI DELTEK D99 |  | RHI JUSTAL DS1015
489 | 12005103 | 16.07.2020 | 168,96 | Арм500 | ГОСТ 34028-2016 | 28 | 180x180 | Открытая |  | 169,731 | 1,8 | 0,4 | 169.331 |  |  | 11 | 1563 | 4 | 5424 | 3170 | 3317 | 7211 | 7866 | 7921 | 200 | 7 | 2 | 2155 | 9 | 320 | 350 | 110 | [7 empty] | B 789/BC | 0,01 | 18:05:00 | 1538 | 18:05:00 | 1537 | 18:07:00 | 0.1914 | 0.138 | 0.513 | 0.0074 | 0.0238 | 0.0683 | 0.0245 | 0.0414 | 0.0011 | 0.0031 | 0.0002 |  | 0.0008 | 0.0021 | 0.0029 | 0.0007 | 0.006 |  |  | 0.0024 |  | 0.0001 | 0.0013 | 0.296 | RHI DELTEK D99 |  | RHI JUSTAL DS1015
490 | 12005104 | 16.07.2020 | 168,96 | Арм500 | ГОСТ 34028-2016 | 29 | 180x180 | Открытая |  | 169,731 | 1,8 | 0,4 | 169.331 |  |  | 3 | 1563 | 4 | 5455 | 3198 | 3345 | 7239 | 7893 | 7949 | 200 | 7 | 2 | 2155 | 9 | 320 | 350 | 110 | [7 empty] | B 789/BC | 0,01 | 18:45:00 | 1538 | 18:45:00 | 1536 | 18:50:06 | 0.1932 | 0.1346 | 0.5048 | 0.0072 | 0.0168 | 0.0548 | 0.0215 | 0.0425 | 0.0011 | 0.003 | 0.0002 |  | 0.0008 | 0.0017 | 0.0031 | 0.0009 | 0.0055 |  |  | 0.0023 |  | 0.0001 | 0.0023 | 0.293 | RHI DELTEK D99 |  | RHI JUSTAL DS1015
491 | 12005105 | 16.07.2020 | 162,816 | Арм500 | ГОСТ 34028-2016 | 30 | 180x180 | Открытая |  | 163,575 | 1,8 | 0,4 | 163.175 |  |  | 5 | 1562 | 4 | 5482 | 3226 | 3369 | 7266 | 7921 | 7977 | 200 | 13 | 2 | 2155 | 9 | 320 | 350 | 110 | [7 empty] | B 789/BC | 0,01 | 19:27:00 | 1536 | 19:27:00 | 1536 | 19:31:08 | 0.1864 | 0.1415 | 0.5099 | 0.0063 | 0.0165 | 0.0448 | 0.0204 | 0.0365 | 0.0012 | 0.0038 | 0.0002 |  | 0.0008 | 0.0018 | 0.003 | 0.0008 | 0.005 |  |  | 0.0024 |  | 0.0001 | 0.0014 | 0.285 | RHI DELTEK D99 |  | RHI JUSTAL DS1015
492 | 12005106 | 16.07.2020 | 172,032 | Арм500 | ГОСТ 34028-2016 | 31 | 180x180 | Открытая |  | 172,81 | 1,8 | 0,4 | 172.41 |  |  | 9 | 1563 | 4 | 5510 | 3256 | 3397 | 7294 | 7949 | 8007 | 200 | 13 | 2 | 2155 | 9 | 320 | 350 | 110 | [7 empty] | B 789/BC | 0,02 | 20:08:00 | 1542 | 20:08:00 | 1542 | 20:29:31 | 0.2102 | 0.1473 | 0.5367 | 0.0108 | 0.0156 | 0.0502 | 0.0186 | 0.0429 | 0.0013 | 0.0031 | 0.0003 |  | 0.0009 | 0.0019 | 0.0029 | 0.0007 | 0.0062 |  |  | 0.0025 |  | 0.0001 | 0.0017 | 0.315 | RHI DELTEK D99 |  | RHI JUSTAL DS1015
493 | 12005107 | 16.07.2020 | 162,816 | Арм500 | ГОСТ 34028-2016 | 32 | 180x180 | Открытая |  | 163,575 | 1,8 | 0,4 | 163.175 |  |  | 2 | 1569 | 4 | 5538 | 3284 | 3424 | 7319 | 7976 | 8035 | 200 | 13 | 2 | 2155 | 9 | 320 | 350 | 110 | [7 empty] | B 789/BC | 0,01 | 20:48:00 | 1537 | 20:48:00 | 1540 | 21:11:21 | 0.1745 | 0.1615 | 0.5352 | 0.0164 | 0.0133 | 0.0495 | 0.0209 | 0.0414 | 0.0013 | 0.0027 | 0.0002 |  | 0.0009 | 0.0015 | 0.0032 | 0.0012 | 0.0053 |  |  | 0.0025 |  | 0.0001 | 0.0019 | 0.279 | RHI DELTEK D99 |  | RHI JUSTAL DS1015
494 | 12005108 | 16.07.2020 | 162,816 | Арм500 | ГОСТ 34028-2016 | 33 | 180x180 | Открытая |  | 163,575 | 1,8 | 0,4 | 163.175 |  |  | 11 | 1566 | 4 | 5565 | 3309 | 3452 | 7346 | 8004 | 8062 | 200 | 13 | 2 | 2155 | 9 | 320 | 350 | 110 | [7 empty] | B 789/BC | 0,01 | 21:29:00 | 1542 | 21:29:00 | 1540 | 21:44:07 | 0.1919 | 0.1531 | 0.5294 | 0.006 | 0.0114 | 0.0383 | 0.0182 | 0.0385 | 0.0015 | 0.0026 | 0.0002 |  | 0.0007 | 0.0015 | 0.0033 | 0.0009 | 0.0065 |  |  | 0.0026 |  | 0.0001 | 0.0027 | 0.292 | RHI DELTEK D99 |  | RHI JUSTAL DS1015
495 | 12005109 | 16.07.2020 | 168,96 | Арм500 | ГОСТ 34028-2016 | 34 | 180x180 | Открытая |  | 169,731 | 1,8 | 0,4 | 169.331 |  |  | 10 | 1576 | 4 | 5593 | 3339 | 3480 | 7374 | 8031 | 8090 | 200 | 13 | 2 | 2155 | 9 | 320 | 350 | 110 | [7 empty] | B 789/BC | 0,01 | 22:10:00 | 1539 | 22:10:00 | 1542 | 22:31:16 | 0.2006 | 0.1677 | 0.5931 | 0.0051 | 0.0139 | 0.0478 | 0.0176 | 0.0412 | 0.0012 | 0.0026 | 0.0003 |  | 0.001 | 0.0017 | 0.0034 | 0.001 | 0.0061 |  |  | 0.0026 |  | 0.0002 | 0.0049 | 0.314 | RHI DELTEK D99 |  | RHI JUSTAL DS1015
496 | 12005110 | 16.07.2020 | 162,816 | Арм500 | ГОСТ 34028-2016 | 35 | 180x180 | Открытая |  | 163,575 | 1,8 | 0,4 | 163.175 |  |  | 5 | 1566 | 4 | 5620 | 5620 | 3507 | 7401 | 8059 | 8118 | 200 | 13 | 2 | 2155 | 9 | 320 | 350 | 110 | [7 empty] | B 789/BC | 0,02 | 22:52:00 | 1542 | 22:52:00 | 1542 | 23:09:18 | 0.2005 | 0.1507 | 0.5367 | 0.0027 | 0.0148 | 0.0508 | 0.0199 | 0.0359 | 0.0011 | 0.0031 | 0.0002 |  | 0.0008 | 0.0014 | 0.0029 | 0.0007 | 0.0052 |  |  | 0.0024 |  | 0.0001 | 0.0021 | 0.305 | RHI DELTEK D99 |  | RHI JUSTAL DS1015
497 | 12005111 | 16.07.2020 | 168,96 | Арм500 | ГОСТ 34028-2016 | 36 | 180x180 | Открытая |  | 169,731 | 1,8 | 0,4 | 169.331 |  |  | 9 | 1566 | 4 | 5648 | 3395 | 3535 | 7429 | 8087 | 8145 | 200 | 13 | 2 | 2155 | 9 | 320 | 350 | 110 | [7 empty] | B 789/BC | 0,01 | 23:36:00 | 1539 | 23:36:00 | 1536 | 23:58:45 | 0.208 | 0.1461 | 0.5261 | 0.0038 | 0.0169 | 0.0364 | 0.0183 | 0.041 | 0.0012 | 0.0026 | 0.0002 |  | 0.0008 | 0.0016 | 0.0029 | 0.0006 | 0.0085 |  |  | 0.0025 |  | 0.0001 | 0.0021 | 0.308 | RHI DELTEK D99 |  | RHI JUSTAL DS1015
498 | 12005112 | 17.07.2020 | 165,888 | Арм500 | ГОСТ 34028-2016 | 37 | 180x180 | Открытая |  | 166,653 | 1,8 | 0,4 | 166.253 |  |  | 2 | 1569 | 4 | 5676 | 3422 | 3562 | 7457 | 8114 | 8173 | 200 | 13 | 2 | 2155 | 9 | 320 | 350 | 110 | [7 empty] | B 789/BC | 0,01 | 0:19:00 | 1539 | 0:19:00 | 1538 | 0:38:27 | 0.2014 | 0.1447 | 0.5466 | 0.0025 | 0.0159 | 0.052 | 0.0226 | 0.0368 | 0.0013 | 0.0033 | 0.0002 |  | 0.0008 | 0.0015 | 0.0052 | 0.0005 | 0.0068 |  |  | 0.0025 |  | 0.0002 | 0.0019 | 0.308 | RHI DELTEK D99 |  | RHI JUSTAL DS1015
499 | 12005113 | 17.07.2020 | 165,888 | Арм500 | ГОСТ 34028-2016 | 38 | 180x180 | Открытая |  | 166,653 | 1,8 | 0,4 | 166.253 |  |  | 3 | 1572 | 4 | 5703 | 3450 | 3590 | 7484 | 8142 | 8200 | 200 | 13 | 2 | 2155 | 9 | 320 | 350 | 110 | [7 empty] | B 789/BC | 0,01 | 1:04:00 | 1538 | 1:04:00 | 1535 | 1:23:35 | 0.1906 | 0.1624 | 0.5209 | 0.0027 | 0.0127 | 0.0453 | 0.0216 | 0.0414 | 0.0011 | 0.0028 | 0.0003 |  | 0.0008 | 0.0015 | 0.0031 | 0.0006 | 0.0071 |  |  | 0.0025 |  | 0.0001 | 0.0025 | 0.292 | RHI DELTEK D99 |  | RHI JUSTAL DS1015
500 | 12005114 | 17.07.2020 | 165,888 | Арм500 | ГОСТ 34028-2016 | 39 | 180x180 | Открытая |  | 166,653 | 1,8 | 0,4 | 166.253 |  |  | 10 | 1573 | 4 | 5731 | 3477 | 3618 | 7512 | 8169 | 8228 | 200 | 13 | 2 | 2155 | 9 | 320 | 350 | 110 | [7 empty] | B 789/BC | 0,02 | 1:45:00 | 1539 | 1:45:00 | 1537 | 2:01:30 | 0.197 | 0.1743 | 0.5342 | 0.0027 | 0.0129 | 0.0471 | 0.0184 | 0.0404 | 0.0013 | 0.0025 | 0.0002 |  | 0.0009 | 0.0015 | 0.0035 | 0.0007 | 0.0058 |  |  | 0.0024 |  | 0.0002 | 0.0018 | 0.3 | RHI DELTEK D99 |  | RHI JUSTAL DS1015
501 | 12005115 | 17.07.2020 | 168,96 | Арм500 | ГОСТ 34028-2016 | 40 | 180x180 | Открытая |  | 169,731 | 1,8 | 0,4 | 169.331 |  |  | 5 | 1566 | 4 | 5761 | 3505 | 3645 | 7539 | 8197 | 8256 | 200 | 13 | 2 | 2155 | 9 | 320 | 350 | 110 | [7 empty] | B 789/BC | 0,01 | 2:30:00 | 1538 | 2:30:00 | 1537 | 2:47:18 | 0.1916 | 0.1603 | 0.5169 | 0.0027 | 0.0124 | 0.0456 | 0.0166 | 0.0344 | 0.0013 | 0.002 | 0.0002 |  | 0.0008 | 0.0012 | 0.0035 | 0.0006 | 0.0059 |  |  | 0.0024 |  | 0.0001 | 0.0021 | 0.291 | RHI DELTEK D99 |  | RHI JUSTAL DS1015
502 | 12005116 | 17.07.2020 | 165,888 | Арм500 | ГОСТ 34028-2016 | 41 | 180x180 | Открытая |  | 166,653 | 1,8 | 0,4 | 166.253 |  |  | 9 | 1569 | 4 | 5789 | 3533 | 3673 | 7567 | 8222 | 8226 | 200 | 13 | 2 | 2155 | 9 | 320 | 350 | 110 | [7 empty] | B 789/BC | 0,01 | 3:13:00 | 1540 | 3:13:00 | 1541 | 3:36:07 | 0.1949 | 0.1632 | 0.5259 | 0.0022 | 0.0124 | 0.0458 | 0.0093 | 0.0204 | 0.0007 | 0.0018 | 0.0003 |  | 0.0008 | 0.0015 | 0.0037 | 0.0005 | 0.0066 |  |  | 0.0025 |  | 0.0002 | 0.0015 | 0.294 | RHI DELTEK D99 |  | RHI JUSTAL DS1015
503 | 12005117 | 17.07.2020 | 162,816 | Арм500 | ГОСТ 34028-2016 | 42 | 180x180 | Открытая |  | 163,575 | 1,8 | 0,4 | 163.175 |  |  | 2 | 1570 | 4 | 5817 | 5817 | 3700 | 7595 | 8249 | 8314 | 200 | 13 | 2 | 2155 | 9 | 320 | 350 | 110 | [7 empty] | B 789/BC | 0,01 | 3:56:00 | 1542 | 3:56:00 | 1541 | 4:17:59 | 0.1924 | 0.1546 | 0.538 | 0.0063 | 0.0156 | 0.0269 | 0.0071 | 0.0169 | 0.0004 | 0.0019 | 0.0002 |  | 0.0008 | 0.0016 | 0.0029 | 0.0009 | 0.0057 |  |  | 0.0025 |  | 0.0001 | 0.0035 | 0.29 | RHI DELTEK D99 |  | RHI JUSTAL DS1015
504 | 12005118 | 17.07.2020 | 172,032 | Арм500 | ГОСТ 34028-2016 | 43 | 180x180 | Открытая |  | 172,81 | 1,8 | 0,4 | 172.41 |  |  | 10 | 1571 | 4 | 5847 | 3585 | 3728 | 7622 | 8277 | 8345 | 200 | 13 | 2 | 2155 | 9 | 320 | 350 | 110 | [7 empty] | B 789/BC | 0,01 | 4:39:00 | 1539 | 4:39:00 | 1539 | 5:02:03 | 0.1939 | 0.1482 | 0.5318 | 0.0032 | 0.0095 | 0.0278 | 0.008 | 0.0198 | 0.0005 | 0.0015 | 0.0002 |  | 0.0007 | 0.0012 | 0.0026 | 0.0005 | 0.0066 |  |  | 0.0025 |  | 0.0001 | 0.0016 | 0.29 | RHI DELTEK D99 |  | RHI JUSTAL DS1015
505 | 12005119 | 17.07.2020 | 165,888 | Арм500 | ГОСТ 34028-2016 | 44 | 180x180 | Открытая |  | 166,653 | 1,8 | 0,4 | 166.253 |  |  | 5 | 1571 | 4 | 5875 | 3612 | 3756 | 7650 | 8304 | 8372 | 200 | 13 | 2 | 2155 | 9 | 320 | 350 | 110 | [7 empty] | B 789/BC | 0,01 | 5:22:00 | 1539 | 5:22:00 | 1545 | 5:43:08 | 0.188 | 0.1485 | 0.5148 | 0.0022 | 0.0091 | 0.0299 | 0.0074 | 0.016 | 0.0004 | 0.0015 | 0.0002 |  | 0.0008 | 0.0012 | 0.0029 | 0.0008 | 0.0056 |  |  | 0.0025 |  | 0.0001 | 0.0016 | 0.282 | RHI DELTEK D99 |  | RHI JUSTAL DS1015
506 | 12005120 | 17.07.2020 | 162,816 | Арм500 | ГОСТ 34028-2016 | 45 | 180x180 | Открытая |  | 163,575 | 1,8 | 0,4 | 163.175 |  |  | 9 | 1569 | 4 | 5903 | 3640 | 3783 | 7677 | 8329 | 8400 | 200 | 13 | 2 | 2155 | 9 | 320 | 350 | 110 | [7 empty] | B 789/BC | 0,01 | 6:06:00 | 1544 | 6:06:00 | 1543 | 6:24:24 | 0.1914 | 0.1533 | 0.5233 | 0.0033 | 0.0111 | 0.0429 | 0.0095 | 0.0191 | 0.0005 | 0.0014 | 0.0001 |  | 0.0007 | 0.001 | 0.0033 | 0.0006 | 0.0068 |  |  | 0.0024 |  | 0.0001 | 0.0019 | 0.29 | RHI DELTEK D99 |  | RHI JUSTAL DS1015
507 | 12005121 | 17.07.2020 | 172,032 | Арм500 | ГОСТ 34028-2016 | 46 | 180x180 | Открытая |  | 172,81 | 1,8 | 0,4 | 172.41 |  |  | 2 | 567 | 4 | 5933 | 3668 | 3811 | 7705 | 8357 | 8431 | 200 | 13 | 2 | 2155 | 9 | 320 | 350 | 110 | [7 empty] | B 789/BC | 0,01 | 6:51:00 | 1539 | 6:51:00 | 1539 | 7:12:41 | 0.2008 | 0.1518 | 0.5143 | 0.0045 | 0.0215 | 0.0316 | 0.0072 | 0.0171 | 0.0005 | 0.0014 | 0.0002 |  | 0.0007 | 0.0013 | 0.0031 | 0.0006 | 0.0046 |  |  | 0.0025 |  | 0.0001 | 0.0013 | 0.295 | RHI DELTEK D99 |  | RHI JUSTAL DS1015
508 | 12005122 | 17.07.2020 | 165,888 | Арм500 | ГОСТ 34028-2016 | 47 | 180x180 | Открытая |  | 166,653 | 1,8 | 0,4 | 166.253 |  |  | 10 | 1569 | 4 | 5961 | 3695 | 3838 | 7733 | 8384 | 8458 | 200 | 13 | 2 | 2155 | 9 | 310 | 350 | 110 | [7 empty] | B 789/BC | 0,01 | 7:35:00 | 1538 | 7:35:00 | 1538 | 7:49:53 | 0.1913 | 0.1598 | 0.5089 | 0.0039 | 0.0113 | 0.0213 | 0.0074 | 0.0163 | 0.0005 | 0.0013 | 0.0001 |  | 0.0007 | 0.0009 | 0.0024 | 0.0005 | 0.0063 |  |  | 0.0025 |  | 0.0001 | 0.0016 | 0.282 | RHI DELTEK D99 |  | RHI JUSTAL DS1015
509 | 12005123 | 17.07.2020 | 156,672 | Арм500 | ГОСТ 34028-2016 | 48 | 180x180 | Открытая |  | 157,417 | 1,8 | 0,4 | 157.017 |  |  | 5 | 1570 | 4 | 5988 | 3720 | 3863 | 7760 | 8409 | 8486 | 200 | 13 | 2 | 2155 | 9 | 310 | 350 | 110 | [7 empty] | B 789/BC | 0,01 | 8:19:00 | 1543 | 8:19:00 | 1540 | 8:34:01 | 0.1974 | 0.1611 | 0.5236 | 0.0026 | 0.0136 | 0.0306 | 0.0067 | 0.0184 | 0.0005 | 0.0015 | 0.0003 |  | 0.0008 | 0.0014 | 0.0028 | 0.0007 | 0.0076 |  |  | 0.0024 |  | 0.0001 | 0.0011 | 0.293 | RHI DELTEK D99 |  | RHI JUSTAL DS1015
510 | 12005124 | 17.07.2020 | 165,888 | Арм500 | ГОСТ 34028-2016 | 49 | 180x180 | Открытая |  | 166,653 | 1,8 | 0,4 | 166.253 |  |  | 9 | 1573 | 4 | 6016 | 3747 | 3891 | 7788 | 8436 | 8513 | 200 | 13 | 2 | 2155 | 9 | 310 | 350 | 110 | [7 empty] | B 789/BC | 0,01 | 9:03:00 | 1547 | 9:03:00 | 1545 | 9:17:33 | 0.1976 | 0.1569 | 0.5094 | 0.0036 | 0.0135 | 0.0296 | 0.0066 | 0.0168 | 0.0005 | 0.0015 | 0.0002 |  | 0.0008 | 0.0015 | 0.0029 | 0.0006 | 0.0075 |  |  | 0.0025 |  | 0.0001 | 0.0027 | 0.291 | RHI DELTEK D99 |  | RHI JUSTAL DS1015
511 | 12005125 | 17.07.2020 | 172,032 | Арм500 | ГОСТ 34028-2016 | 50 | 180x180 | Открытая |  | 172,81 | 1,8 | 0,4 | 172.41 |  |  | 2 | 1569 | 4 | 6047 | 3775 | 3918 | 7815 | 8464 | 8544 | 200 | 13 | 2 | 2155 | 9 | 310 | 350 | 120 | [7 empty] | B 789/BC | 0,01 | 9:47:00 | 1544 | 9:47:00 | 1541 | 9:55:33 | 0.1906 | 0.1467 | 0.508 | 0.0061 | 0.0143 | 0.0314 | 0.0071 | 0.0177 | 0.0005 | 0.0015 | 0.0003 |  | 0.0007 | 0.0016 | 0.0029 | 0.0007 | 0.006 |  |  | 0.0025 |  | 0.0001 | 0.0014 | 0.284 | RHI DELTEK D99 |  | RHI JUSTAL DS1015
512 | 12005126 | 17.07.2020 | 165,888 | Арм500 | ГОСТ 34028-2016 | 51 | 180x180 | Открытая |  | 166,653 | 1,8 | 0,4 | 166.253 |  |  | 1 | 1574 | 4 | 6074 | 3803 | 3946 | 7843 | 8489 | 8572 | 200 | 13 | 2 | 2155 | 9 | 310 | 350 | 110 | [7 empty] | B 789/BC | 0,02 | 10:31:00 | 1548 | 10:31:00 | 1550 | 10:40:44 | 0.194 | 0.1604 | 0.5018 | 0.0045 | 0.0169 | 0.0282 | 0.0062 | 0.0167 | 0.0005 | 0.0014 | 0.0003 |  | 0.0008 | 0.0015 | 0.0031 | 0.0011 | 0.0062 |  |  | 0.0026 |  | 0.0001 | 0.0027 | 0.285 | RHI DELTEK D99 |  | RHI JUSTAL DS1015
513 | 12005127 | 17.07.2020 | 162,816 | Арм500 | ГОСТ 34028-2016 | 52 | 180x180 | Открытая |  | 163,575 | 1,8 | 0,4 | 163.175 |  |  | 5 | 1570 | 4 | 6102 | 3827 | 3973 | 7871 | 8516 | 8599 | 200 | 13 | 2 | 2155 | 9 | 310 | 350 | 110 | [7 empty] | B 789/BC | 0,02 | 11:16:00 | 1546 | 11:16:00 | 1545 | 11:27:23 | 0.1908 | 0.1467 | 0.5062 | 0.0038 | 0.0127 | 0.0284 | 0.0069 | 0.0163 | 0.0005 | 0.0015 | 0.0003 |  | 0.0007 | 0.0014 | 0.0031 | 0.001 | 0.0066 |  |  | 0.0026 |  | 0.0001 | 0.0028 | 0.283 | RHI DELTEK D99 |  | RHI JUSTAL DS1015
514 | 12005128 | 17.07.2020 | 172,032 | Арм500 | ГОСТ 34028-2016 | 53 | 180x180 | Открытая |  | 172,81 | 1,8 | 0,4 | 172.41 |  |  | 9 | 1569 | 4 | 6133 | 3855 | 4001 | 7898 | 8544 | 8630 | 200 | 13 | 2 | 2155 | 9 | 310 | 350 | 110 | [7 empty] | B 789/BC | 0,01 | 12:00:00 | 1547 | 12:00:00 | 1546 | 12:12:41 | 0.1874 | 0.1589 | 0.4826 | 0.0039 | 0.0134 | 0.025 | 0.0061 | 0.0152 | 0.0005 | 0.0014 | 0.0003 |  | 0.0007 | 0.0013 | 0.0031 | 0.0011 | 0.007 |  |  | 0.0025 |  | 0.0001 | 0.0026 | 0.275 | RHI DELTEK D99 |  | RHI JUSTAL DS1015
515 | 12005129 | 17.07.2020 | 162,816 | Арм500 | ГОСТ 34028-2016 | 54 | 180x180 | Открытая |  | 163,575 | 1,8 | 0,4 | 163.175 |  |  | 2 | 1570 | 4 | 6160 | 3882 | 4029 | 7926 | 8568 | 8658 | 200 | 13 | 2 | 2155 | 9 | 310 | 350 | 120 | [7 empty] | B 789/BC | 0,01 | 12:35:00 | 1546 | 12:35:00 | 1545 | 12:51:55 | 0.1951 | 0.1589 | 0.5015 | 0.0056 | 0.0109 | 0.0203 | 0.006 | 0.0139 | 0.0005 | 0.0014 | 0.0003 |  | 0.0008 | 0.0013 | 0.003 | 0.0008 | 0.0078 |  |  | 0.0026 |  | 0.0001 | 0.0034 | 0.285 | RHI DELTEK D99 |  | RHI JUSTAL DS1015
516 | 12005130 | 17.07.2020 | 165,888 | Арм500 | ГОСТ 34028-2016 | 55 | 180x180 | Открытая |  | 166,653 | 1,8 | 0,4 | 166.253 |  |  | 11 | 1569 | 4 | 6188 | 3910 | 4056 | 7953 | 8596 | 8685 | 200 | 13 | 2 | 2155 | 9 | 310 | 350 | 110 | [7 empty] | B 789/BC | 0,01 | 13:29:00 | 1544 | 13:29:00 | 1544 | 13:38:16 | 0.197 | 0.1593 | 0.5143 | 0.0061 | 0.01 | 0.0245 | 0.0068 | 0.0173 | 0.0005 | 0.0017 | 0.0004 |  | 0.0007 | 0.0015 | 0.0029 | 0.0008 | 0.0077 |  |  | 0.0025 |  | 0.0001 | 0.0025 | 0.29 | RHI DELTEK D99 |  | RHI JUSTAL DS1015
517 | 12005131 | 17.07.2020 | 165,017 | Арм500 | ГОСТ 34028-2016 | 56 | 180x180 | Открытая |  | 165,78 | 1,8 | 0,4 | 165.38 |  |  | 10 | 1571 | 4 | 6215 | 3938 | 4084 | 7981 | 8624 | 8713 | 200 | 13 | 2 | 2155 | 9 | 310 | 350 | 110 | [7 empty] | B 789/BC | 0,01 | 14:11:00 | 1544 | 14:11:00 | 1544 | 14:21:40 | 0.1956 | 0.1421 | 0.5022 | 0.0049 | 0.0089 | 0.0183 | 0.0061 | 0.0153 | 0.0004 | 0.0013 | 0.0003 |  | 0.0007 | 0.0012 | 0.0029 | 0.0006 | 0.0081 |  |  | 0.0024 |  | 0.0001 | 0.004 | 0.285 | RHI DELTEK D99 |  | RHI JUSTAL DS1015 |  | Неисправность МГР№6, Порезка НЛЗ ручным резаком.
518 | 12005132 | 17.07.2020 | 168,96 | Арм500 | ГОСТ 34028-2016 | 57 | 180x180 | Открытая |  | 169,731 | 1,8 | 0,4 | 169.331 |  |  | 5 | 1567 | 4 | 6246 | 3965 | 4111 | 8009 | 8648 | 8743 | 200 | 13 | 2 | 2155 | 9 | 310 | 350 | 110 | [7 empty] | B 789/BC | 0,01 | 14:55:00 | 1544 | 14:55:00 | 1543 | 15:06:40 | 0.1856 | 0.1487 | 0.4977 | 0.0091 | 0.0098 | 0.0215 | 0.0062 | 0.014 | 0.0005 | 0.0014 | 0.0003 |  | 0.0006 | 0.0012 | 0.0028 | 0.0007 | 0.0082 |  |  | 0.0024 |  | 0.0001 | 0.0023 | 0.275 | RHI DELTEK D99 |  | RHI JUSTAL DS1015 |  | Прожиг шибера
519 | 12005133 | 17.07.2020 | 162,714 | Арм500 | ГОСТ 34028-2016 | 58 | 180x180 | Открытая |  | 170,472 | 1,8 | 0,4 | 170.072 | 4,2 |  | 2 | 1569 | 4 | 6274 | 3990 | 4139 | 8036 | 8676 | 8771 | 200 | 13 | 2 | 2155 | 9 | 310 | 350 | 110 | [7 empty] | B 789/BC | 0,01 | 15:40:00 | 1543 | 15:40:00 | 1545 | 15:47:40 | 0.1924 | 0.1486 | 0.4937 | 0.0106 | 0.01 | 0.0272 | 0.0181 | 0.0307 | 0.001 | 0.0025 | 0.0003 |  | 0.0007 | 0.0013 | 0.0028 | 0.0004 | 0.0085 |  |  | 0.0024 |  | 0.0001 | 0.0016 | 0.284 | RHI DELTEK D99 |  | RHI JUSTAL DS1015 |  | Окончание серии.
520 | 12005134 | 17.07.2020 | 159,744 | Арм500 | ГОСТ 34028-2016 | 1 | 180x180 | Открытая |  | 161,396 | 1,8 | 0,4 | 160.996 |  |  | 11 | 1580 | 3 | 7908 | 7889 | 9083 | 8064 | 8704 | 8796 | 200 | 13 | 2 | 2155 | 9 | 310 | 350 | 120 | [7 empty] | B 789/BC | 0,07 | 17:15:00 | 1548 | 17:15:00 | 1550 | 17:22:42 | 0.1892 | 0.1515 | 0.4859 | 0.0072 | 0.0113 | 0.0264 | 0.018 | 0.0329 | 0.0012 | 0.0034 | 0.0003 |  | 0.0007 | 0.0013 | 0.0028 | 0.0009 | 0.0077 |  |  | 0.0025 |  | 0.0001 | 0.0025 | 0.28 | RHI DELTEK D99 |  | RHI JUSTAL DS1015 |  | Запуск серии.
521 | 12005135 | 17.07.2020 | 162,816 | Арм500 | ГОСТ 34028-2016 | 2 | 180x180 | Открытая |  | 163,575 | 1,8 | 0,4 | 163.175 |  |  | 10 | 1569 | 3 | 7935 | 7916 | 9110 | 8091 | 8728 | 8823 | 200 | 13 | 2 | 2155 | 9 | 320 | 350 | 120 | [7 empty] | B 789/BC | 0,02 | 18:00:00 | 1542 | 18:00:00 | 1539 | 18:06:01 | 0.1964 | 0.1528 | 0.5036 | 0.0074 | 0.0091 | 0.028 | 0.0247 | 0.035 | 0.0013 | 0.0037 | 0.0003 |  | 0.0007 | 0.0013 | 0.0032 | 0.0008 | 0.0089 |  |  | 0.0026 |  | 0.0001 | 0.0021 | 0.291 | RHI DELTEK D99 |  | RHI JUSTAL DS1015
522 | 12005136 | 17.07.2020 | 165,888 | Арм500 | ГОСТ 34028-2016 | 3 | 180x180 | Открытая |  | 166,653 | 1,8 | 0,4 | 166.253 |  |  | 5 | 1568 | 3 | 7963 | 7944 | 9138 | 8119 | 8756 | 8851 | 200 | 13 | 2 | 2155 | 9 | 320 | 350 | 110 | [7 empty] | B 789/BC | 0,05 | 18:42:00 | 1543 | 18:42:00 | 1539 | 18:57:18 | 0.1942 | 0.1433 | 0.4983 | 0.0118 | 0.0073 | 0.0227 | 0.0249 | 0.0331 | 0.0014 | 0.0026 | 0.0003 |  | 0.0007 | 0.0012 | 0.0027 | 0.0009 | 0.0088 |  |  | 0.0025 |  | 0.0001 | 0.0044 | 0.286 | RHI DELTEK D99 |  | RHI JUSTAL DS1015
523 | 12005137 | 17.07.2020 | 168,96 | Арм500 | ГОСТ 34028-2016 | 4 | 180x180 | Открытая |  | 169,731 | 1,8 | 0,4 | 169.331 |  |  | 2 | 1569 | 3 | 7990 | 7968 | 9169 | 8150 | 8783 | 8878 | 200 | 7 | 2 | 2155 | 9 | 320 | 350 | 110 | [7 empty] | B 789/BC | 0,01 | 19:25:00 | 1540 | 19:25:00 | 1537 | 19:42:50 | 0.1824 | 0.1491 | 0.5077 | 0.0172 | 0.009 | 0.0295 | 0.0387 | 0.0487 | 0.0014 | 0.0058 | 0.0003 |  | 0.0007 | 0.0013 | 0.0028 | 0.0008 | 0.0093 |  |  | 0.0025 |  | 0.0001 | 0.0017 | 0.28 | RHI DELTEK D99 |  | RHI JUSTAL DS1015
524 | 12005138 | 17.07.2020 | 165,888 | Арм500 | ГОСТ 34028-2016 | 5 | 180x180 | Открытая |  | 166,653 | 1,8 | 0,4 | 166.253 |  |  | 9 | 1570 | 3 | 8018 | 7996 | 9196 | 8177 | 8811 | 8906 | 200 | 7 | 2 | 2155 | 9 | 320 | 350 | 110 | [7 empty] | B 789/BC | 0,05 | 20:10:00 | 1544 | 20:10:00 | 1543 | 20:15:02 | 0.1883 | 0.1513 | 0.512 | 0.0073 | 0.0118 | 0.0487 | 0.0306 | 0.0428 | 0.0013 | 0.0038 | 0.0003 |  | 0.0007 | 0.0012 | 0.0027 | 0.0009 | 0.0065 |  |  | 0.0024 |  | 0.0001 | 0.0017 | 0.289 | RHI DELTEK D99 |  | RHI JUSTAL DS1015
525 | 12005139 | 17.07.2020 | 159,744 | Арм500 | ГОСТ 34028-2016 | 6 | 180x180 | Открытая |  | 160,496 | 1,8 | 0,4 | 160.096 |  |  | 11 | 1567 | 3 | 8046 | 8024 | 9224 | 8202 | 8836 | 8934 | 200 | 7 | 2 | 2155 | 9 | 320 | 350 | 110 | [7 empty] | B 789/BC | 0,01 | 20:55:00 | 1545 | 20:55:00 | 1544 | 21:37:04 | 0.1898 | 0.1785 | 0.6627 | 0.0086 | 0.0086 | 0.0354 | 0.0314 | 0.0422 | 0.0013 | 0.0065 | 0.0003 |  | 0.0008 | 0.0015 | 0.0028 | 0.0012 | 0.0099 |  |  | 0.0029 |  | 0.0001 | 0.0022 | 0.314 | RHI DELTEK D99 |  | RHI JUSTAL DS1015
526 | 12005140 | 17.07.2020 | 172,032 | Арм500 | ГОСТ 34028-2016 | 7 | 180x180 | Открытая |  | 172,81 | 1,8 | 0,4 | 172.41 |  |  | 3 | 1573 | 3 | 8073 | 8051 | 9254 | 8232 | 8863 | 8961 | 200 | 7 | 2 | 2155 | 9 | 320 | 350 | 110 | [7 empty] | B 789/BC | 0,01 | 21:30:00 | 1541 | 21:30:00 | 1541 | 21:40:39 | 0.1888 | 0.1857 | 0.6988 | 0.0051 | 0.0109 | 0.0404 | 0.0265 | 0.0396 | 0.0012 | 0.0059 | 0.0004 |  | 0.0008 | 0.0018 | 0.0027 | 0.0013 | 0.0094 |  |  | 0.0029 |  | 0.0001 | 0.0026 | 0.319 | RHI DELTEK D99 |  | RHI JUSTAL DS1015
527 | 12005141 | 17.07.2020 | 162,816 | Арм500 | ГОСТ 34028-2016 | 8 | 180x180 | Открытая |  | 163,575 | 1,8 | 0,4 | 163.175 |  |  | 5 | 1563 | 3 | 8101 | 8079 | 9282 | 8257 | 8891 | 8989 | 200 | 7 | 2 | 2155 | 9 | 320 | 350 | 110 | [7 empty] | B 789/BC | 0,01 | 22:15:00 | 1541 | 22:15:00 | 1538 | 22:18:41 | 0.1939 | 0.1844 | 0.6978 | 0.0078 | 0.0108 | 0.0403 | 0.0309 | 0.0411 | 0.0014 | 0.0057 | 0.0004 |  | 0.0008 | 0.0018 | 0.003 | 0.001 | 0.0077 |  |  | 0.0029 |  | 0.0001 | 0.001 | 0.325 | RHI DELTEK D99 |  | RHI JUSTAL DS1015
528 | 12005142 | 17.07.2020 | 156,672 | Арм500 | ГОСТ 34028-2016 | 9 | 180x180 | Открытая |  | 157,417 | 1,8 | 0,4 | 157.017 |  |  | 2 | 1563 | 3 | 8128 | 8106 | 9307 | 8282 | 8915 | 9016 | 200 | 7 | 2 | 2155 | 9 | 320 | 350 | 110 | [7 empty] | B 789/BC | 0,01 | 22:55:00 | 1541 | 22:55:00 | 1541 | 22:59:13 | 0.2035 | 0.1802 | 0.7486 | 0.0093 | 0.0156 | 0.0382 | 0.0204 | 0.0408 | 0.001 | 0.0032 | 0.0003 |  | 0.0009 | 0.0021 | 0.003 | 0.0013 | 0.0069 |  |  | 0.003 |  | 0.0002 | 0.0008 | 0.341 | RHI DELTEK D99 |  | RHI JUSTAL DS1015
529 | 12005143 | 17.07.2020 | 168,96 | Арм500 | ГОСТ 34028-2016 | 10 | 180x180 | Открытая |  | 169,731 | 1,8 | 0,4 | 169.331 |  |  | 9 | 1564 | 3 | 8156 | 8137 | 9334 | 8309 | 8943 | 9044 | 200 | 7 | 2 | 2155 | 9 | 320 | 320 | 110 | [7 empty] | B 789/BC | 0,01 | 23:35:00 | 1541 | 23:35:00 | 1544 | 23:35:32 | 0.1879 | 0.1765 | 0.7212 | 0.0086 | 0.0165 | 0.0375 | 0.0208 | 0.0406 | 0.001 | 0.0028 | 0.0003 |  | 0.0009 | 0.0021 | 0.0028 | 0.0011 | 0.0069 |  |  | 0.0027 |  | 0.0002 | 0.0024 | 0.321 | RHI DELTEK D99 |  | RHI JUSTAL DS1015
530 | 12005144 | 18.07.2020 | 168,96 | Арм500 | ГОСТ 34028-2016 | 11 | 180x180 | Открытая |  | 169,731 | 1,8 | 0,4 | 169.331 |  |  | 11 | 1564 | 3 | 8184 | 8165 | 9362 | 8337 | 8974 | 9072 | 200 | 7 | 2 | 2155 | 9 | 320 | 350 | 110 | [7 empty] | B 789/BC | 0,01 | 0:15:00 | 1543 | 0:15:00 | 1541 | 0:17:53 | 0.1874 | 0.1904 | 0.7062 | 0.0098 | 0.0161 | 0.0438 | 0.0209 | 0.0381 | 0.0012 | 0.0027 | 0.0003 |  | 0.0009 | 0.0021 | 0.0027 | 0.0009 | 0.0068 |  |  | 0.0028 |  | 0.0001 | 0.0013 | 0.319 | RHI DELTEK D99 |  | RHI JUSTAL DS1015
531 | 12005145 | 18.07.2020 | 165,888 | Арм500 | ГОСТ 34028-2016 | 12 | 180x180 | Открытая |  | 166,653 | 1,8 | 0,4 | 166.253 |  |  | 3 | 1564 | 3 | 8211 | 8192 | 9389 | 8364 | 9001 | 9099 | 200 | 7 | 2 | 2155 | 9 | 320 | 350 | 110 | [7 empty] | B 789/BC | 0,01 | 0:55:00 | 1540 | 0:55:00 | 1539 | 0:58:44 | 0.1907 | 0.1819 | 0.704 | 0.0081 | 0.0142 | 0.0413 | 0.021 | 0.0348 | 0.0012 | 0.0026 | 0.0003 |  | 0.0008 | 0.0018 | 0.0027 | 0.0014 | 0.007 |  |  | 0.0027 |  | 0.0001 | 0.0011 | 0.321 | RHI DELTEK D99 |  | RHI JUSTAL DS1015
532 | 12005146 | 18.07.2020 | 153,6 | Арм500 | ГОСТ 34028-2016 | 13 | 180x180 | Открытая |  | 154,338 | 1,8 | 0,4 | 153.938 |  |  | 10 | 1568 | 3 | 8239 | 8220 | 9414 | 8389 | 9029 | 9124 | 200 | 7 | 2 | 2155 | 9 | 320 | 350 | 110 | [7 empty] | B 789/BC | 0,04 | 1:40:00 | 1536 | 1:40:00 | 1540 | 1:39:18 | 0.199 | 0.173 | 0.7057 | 0.0053 | 0.0145 | 0.0438 | 0.0223 | 0.0375 | 0.0014 | 0.0027 | 0.0003 |  | 0.0008 | 0.0017 | 0.0038 | 0.0008 | 0.0069 |  |  | 0.0028 |  | 0.0001 | 0.001 | 0.33 | RHI DELTEK D99 |  | RHI JUSTAL DS1015
533 | 12005147 | 18.07.2020 | 165,888 | Арм500 | ГОСТ 34028-2016 | 14 | 180x180 | Открытая |  | 166,653 | 1,8 | 0,4 | 166.253 |  |  | 2 | 1570 | 3 | 8266 | 8248 | 9442 | 8417 | 9054 | 9151 | 200 | 7 | 2 | 2155 | 9 | 320 | 350 | 110 | [7 empty] | B 789/BC | 0,01 | 2:15:00 | 1546 | 2:15:00 | 1547 | 2:23:21 | 0.1936 | 0.1842 | 0.7075 | 0.0039 | 0.0168 | 0.0679 | 0.025 | 0.0421 | 0.0013 | 0.003 | 0.0004 |  | 0.0009 | 0.0021 | 0.0029 | 0.0013 | 0.0071 |  |  | 0.0028 |  | 0.0001 | 0.0008 | 0.331 | RHI DELTEK D99 |  | RHI JUSTAL DS1015
534 | 12005148 | 18.07.2020 | 168,96 | Арм500 | ГОСТ 34028-2016 | 15 | 180x180 | Открытая |  | 169,731 | 1,8 | 0,4 | 169.331 |  |  | 9 | 1564 | 3 | 8294 | 8278 | 9469 | 8441 | 9081 | 9182 | 200 | 7 | 2 | 2155 | 9 | 320 | 350 | 110 | [7 empty] | B 789/BC | 0,01 | 3:00:00 | 1543 | 3:00:00 | 1545 | 3:14:25 | 0.193 | 0.1954 | 0.7064 | 0.0042 | 0.0202 | 0.0522 | 0.0237 | 0.0404 | 0.0013 | 0.0041 | 0.0003 |  | 0.0009 | 0.0021 | 0.0032 | 0.0008 | 0.0067 |  |  | 0.0028 |  | 0.0001 | 0.0007 | 0.327 | RHI DELTEK D99 |  | RHI JUSTAL DS1015
535 | 12005149 | 18.07.2020 | 165,888 | Арм500 | ГОСТ 34028-2016 | 16 | 180x180 | Открытая |  | 166,653 | 1,8 | 0,4 | 166.253 |  |  | 11 | 1563 | 3 | 8322 | 8309 | 9497 | 8466 | 9109 | 9210 | 200 | 7 | 2 | 2155 | 9 | 320 | 350 | 110 | [7 empty] | B 789/BC | 0,01 | 3:40:00 | 1544 | 3:40:00 | 1546 | 3:45:48 | 0.1896 | 0.1891 | 0.7128 | 0.0093 | 0.0156 | 0.0469 | 0.028 | 0.0377 | 0.0014 | 0.0071 | 0.0003 |  | 0.0009 | 0.0021 | 0.0048 | 0.0058 | 0.0067 |  |  | 0.0029 |  | 0.0009 | 0.0006 | 0.324 | RHI DELTEK D99 |  | RHI JUSTAL DS1015
536 | 12005150 | 18.07.2020 | 162,816 | Арм500 | ГОСТ 34028-2016 | 17 | 180x180 | Открытая |  | 163,575 | 1,8 | 0,4 | 163.175 |  |  | 3 | 1562 | 3 | 8349 | 8337 | 9521 | 8493 | 9136 | 9237 | 200 | 7 | 2 | 2155 | 9 | 320 | 350 | 110 | [7 empty] | B 789/BC | 0,01 | 4:20:00 | 1541 | 4:20:00 | 1541 | 4:23:37 | 0.1963 | 0.1889 | 0.6958 | 0.0051 | 0.0139 | 0.0469 | 0.0279 | 0.0411 | 0.0013 | 0.0069 | 0.0002 |  | 0.0008 | 0.0016 | 0.004 | 0.0008 | 0.0068 |  |  | 0.0028 |  | 0.0001 | 0.0008 | 0.328 | RHI DELTEK D99 |  | RHI JUSTAL DS1015
537 | 12005151 | 18.07.2020 | 171,469 | Арм500 | ГОСТ 34028-2016 | 18 | 180x180 | Открытая |  | 179,406 | 1,8 | 0,4 | 179.006 | 4,4 |  | 10 | 1563 | 3 | 8377 | 8364 | 9549 | 8524 | 9164 | 9268 | 200 | 7 | 2 | 2155 | 9 | 320 | 350 | 110 | [7 empty] | B 789/BC | 0,01 | 5:00:00 | 1535 | 5:00:00 | 1538 | 5:07:43 | 0.1895 | 0.1747 | 0.6901 | 0.0074 | 0.0136 | 0.035 | 0.0166 | 0.0312 | 0.0012 | 0.0025 | 0.0002 |  | 0.0007 | 0.0015 | 0.0025 | 0.0009 | 0.007 |  |  | 0.0027 |  | 0.0001 | 0.0011 | 0.316 | RHI DELTEK D99 |  | RHI JUSTAL DS1015
538 | 12005153 | 18.07.2020 | 159,411 | Арм500 | ГОСТ 34028-2016 | 1 | 180x180 | Открытая |  | 161,472 | 1,8 | 0,4 | 161.072 |  | 1.31 | 2 | 1581 | 6 | 8411 | 8395 | 9580 | 8525 | 9195 | 9298 | 200 | 7 | 2 | 2155 | 9 | 320 | 350 | 110 | [7 empty] | B 789/BC | 0,05 | 6:30:00 | 1543 | 6:30:00 | 1544 | 7:26:31 | 0.1887 | 0.1823 | 0.7076 | 0.0076 | 0.0216 | 0.0421 | 0.0215 | 0.0386 | 0.0012 | 0.0029 | 0.0002 |  | 0.0008 | 0.0021 | 0.0032 | 0.0008 | 0.0074 |  |  | 0.0028 |  | 0.0001 | 0.002 | 0.32 | RHI DELTEK D99 |  | RHI JUSTAL DS1015 |  | Зактыли ручей №4 (не отработал ТПМ на отделение затравки).
539 | 12005154 | 18.07.2020 | 168,96 | Арм500 | ГОСТ 34028-2016 | 2 | 180x180 | Открытая |  | 169,881 | 1,8 | 0,4 | 169.481 |  |  | 11 | 1574 | 6 | 8441 | 8426 | 9607 | 8543 | 9225 | 9329 | 200 | 7 | 2 | 2155 | 9 | 320 | 350 | 110 | [9 empty] | 7:22:00 | 1538 | 7:22:00 | 1542 | 8:15:06 | 0.1952 | 0.1991 | 0.7134 | 0.0074 | 0.0129 | 0.0336 | 0.0168 | 0.0324 | 0.0014 | 0.0024 | 0.0004 |  | 0.001 | 0.0022 | 0.0036 | 0.0019 | 0.008 |  |  | 0.0028 |  | 0.0001 | 0.0016 | 0.325 | RHI DELTEK D99 |  | RHI JUSTAL DS1015 |  | 7:32 запуск 4 ручья
540 | 12005152 | 18.07.2020 | 168,96 | Арм500 | ГОСТ 34028-2016 | 3 | 180x180 | Открытая |  | 169,731 | 1,8 | 0,4 | 169.331 |  |  | 5 | 1575 | 6 | 8469 | 8453 | 9638 | 8571 | 9253 | 9357 | 200 | 7 | 2 | 2155 | 9 | 320 | 350 | 110 | [9 empty] | 8:09:00 | 1539 | 8:09:00 | 1548 | 7:08:25 | 0.1984 | 0.1968 | 0.6853 | 0.009 | 0.0238 | 0.0382 | 0.0166 | 0.0465 | 0.0014 | 0.0025 | 0.0002 |  | 0.0008 | 0.002 | 0.0029 | 0.0009 | 0.0077 |  |  | 0.0027 |  | 0.0001 | 0.0025 | 0.325 | RHI DELTEK D99 |  | RHI JUSTAL DS1015
541 | 12005155 | 18.07.2020 | 168,96 | Арм500 | ГОСТ 34028-2016 | 4 | 180x180 | Открытая |  | 169,731 | 1,8 | 0,4 | 169.331 |  |  | 3 | 1570 | 6 | 8497 | 8481 | 9666 | 8602 | 9281 | 9384 | 200 | 7 | 2 | 2155 | 9 | 320 | 350 | 110 | [9 empty] | 8:51:00 | 1542 | 8:51:00 | 1539 | 8:57:59 | 0.1955 | 0.1725 | 0.7095 | 0.01 | 0.0128 | 0.0295 | 0.0175 | 0.032 | 0.0012 | 0.0023 | 0.0004 |  | 0.0008 | 0.0025 | 0.0027 | 0.001 | 0.0083 |  |  | 0.0029 |  | 0.0001 | 0.001 | 0.324 | RHI DELTEK D99 |  | RHI JUSTAL DS1015
542 | 12005156 | 18.07.2020 | 162,816 | Арм500 | ГОСТ 34028-2016 | 5 | 180x180 | Открытая |  | 163,575 | 1,8 | 0,4 | 163.175 |  |  | 5 | 1570 | 6 | 8524 | 8508 | 9693 | 8629 | 9305 | 9412 | 200 | 7 | 2 | 2155 | 9 | 320 | 350 | 110 | [9 empty] | 9:35:00 | 1540 | 9:35:00 | 1542 | 9:40:19 | 0.1907 | 0.1855 | 0.7317 | 0.0135 | 0.018 | 0.0362 | 0.0202 | 0.0304 | 0.0012 | 0.0025 | 0.0004 |  | 0.0009 | 0.0028 | 0.0029 | 0.0012 | 0.0076 |  |  | 0.0026 |  | 0.0001 | 0.0037 | 0.324 | RHI DELTEK D99 |  | RHI JUSTAL DS1015 |  | Прожиг шибера
543 | 12005157 | 18.07.2020 | 162,816 | Арм500 | ГОСТ 34028-2016 | 6 | 180x180 | Открытая |  | 163,575 | 1,8 | 0,4 | 163.175 |  |  | 2 | 1568 | 6 | 8552 | 8536 | 9721 | 8654 | 9333 | 9440 | 200 | 7 | 2 | 2155 | 9 | 320 | 350 | 110 | [9 empty] | 10:16:00 | 1543 | 10:16:00 | 1541 | 10:20:18 | 0.209 | 0.1736 | 0.7184 | 0.0077 | 0.0188 | 0.05 | 0.0301 | 0.0352 | 0.0011 | 0.0056 | 0.0004 |  | 0.0009 | 0.0025 | 0.0037 | 0.0011 | 0.007 |  |  | 0.0028 |  | 0.0001 | 0.0047 | 0.345 | RHI DELTEK D99 |  | RHI JUSTAL DS1015
544 | 12005158 | 18.07.2020 | 168,96 | Арм500 | ГОСТ 34028-2016 | 7 | 180x180 | Открытая |  | 169,731 | 1,8 | 0,4 | 169.331 |  |  | 11 | 1566 | 6 | 8579 | 8564 | 9748 | 8681 | 9360 | 9470 | 200 | 7 | 2 | 2155 | 9 | 320 | 350 | 110 | [9 empty] | 10:57:00 | 1540 | 10:57:00 | 1538 | 10:59:44 | 0.1927 | 0.1792 | 0.7167 | 0.0071 | 0.0196 | 0.0609 | 0.0271 | 0.0351 | 0.0011 | 0.0043 | 0.0004 |  | 0.001 | 0.0026 | 0.0031 | 0.0008 | 0.0068 |  |  | 0.0027 |  | 0.0001 | 0.0018 | 0.33 | RHI DELTEK D99 |  | RHI JUSTAL DS1015
545 | 12005159 | 18.07.2020 | 162,816 | Арм500 | ГОСТ 34028-2016 | 8 | 180x180 | Открытая |  | 163,575 | 1,8 | 0,4 | 163.175 |  |  | 9 | 1566 | 6 | 8607 | 8591 | 9776 | 8709 | 9385 | 9498 | 200 | 7 | 2 | 2155 | 9 | 320 | 350 | 110 | [9 empty] | 11:39:00 | 1543 | 11:39:00 | 1545 | 11:44:38 | 0.1843 | 0.1687 | 0.7251 | 0.0052 | 0.0194 | 0.0599 | 0.0307 | 0.0545 | 0.0012 | 0.0053 | 0.0004 |  | 0.0009 | 0.0027 | 0.0035 | 0.0008 | 0.0058 |  |  | 0.0027 |  | 0.0001 | 0.0017 | 0.324 | RHI DELTEK D99 |  | RHI JUSTAL DS1015
546 | 12005160 | 18.07.2020 | 165,888 | Арм500 | ГОСТ 34028-2016 | 9 | 180x180 | Открытая |  | 166,653 | 1,8 | 0,4 | 166.253 |  |  | 3 | 1563 | 6 | 8635 | 8619 | 9804 | 8737 | 9413 | 9525 | 200 | 7 | 2 | 2155 | 9 | 320 | 350 | 110 | [9 empty] | 12:20:00 | 1538 | 12:20:00 | 1534 | 12:22:07 | 0.1931 | 0.1737 | 0.7016 | 0.0063 | 0.0163 | 0.053 | 0.0243 | 0.0408 | 0.0013 | 0.0036 | 0.0004 |  | 0.0009 | 0.0023 | 0.0031 | 0.0007 | 0.0077 |  |  | 0.0027 |  | 0.0001 | 0.004 | 0.326 | RHI DELTEK D99 |  | RHI JUSTAL DS1015
547 | 12005161 | 18.07.2020 | 168,96 | Арм500 | ГОСТ 34028-2016 | 10 | 180x180 | Открытая |  | 169,731 | 1,8 | 0,4 | 169.331 |  |  | 10 | 1568 | 6 | 8665 | 8646 | 9831 | 8764 | 9440 | 9553 | 200 | 7 | 2 | 2155 | 9 | 320 | 350 | 110 | [9 empty] | 13:00:00 | 1536 | 13:00:00 | 1542 | 13:04:07 | 0.2105 | 0.1676 | 0.7073 | 0.0055 | 0.0146 | 0.0519 | 0.0219 | 0.0456 | 0.0013 | 0.0028 | 0.0005 |  | 0.0009 | 0.0023 | 0.0031 | 0.0008 | 0.0083 |  |  | 0.0027 |  | 0.0001 | 0.0025 | 0.344 | RHI DELTEK D99 |  | RHI JUSTAL DS1015
548 | 12005162 | 18.07.2020 | 165,888 | Арм500 | ГОСТ 34028-2016 | 11 | 180x180 | Открытая |  | 166,653 | 1,8 | 0,4 | 166.253 |  |  | 2 | 1563 | 6 | 8693 | 8674 | 9862 | 8792 | 9465 | 9581 | 200 | 7 | 2 | 2155 | 9 | 320 | 350 | 110 | [9 empty] | 13:41:00 | 1541 | 13:41:00 | 1540 | 13:47:00 | 0.1846 | 0.1705 | 0.6959 | 0.0059 | 0.0142 | 0.0488 | 0.0259 | 0.0365 | 0.0011 | 0.004 | 0.0004 |  | 0.0008 | 0.0021 | 0.0032 | 0.0008 | 0.0069 |  |  | 0.0025 |  | 0.0001 | 0.0015 | 0.316 | RHI DELTEK D99 |  | RHI JUSTAL DS1015 |  | Прожиг шибера
549 | 12005163 | 18.07.2020 | 165,888 | Арм500 | ГОСТ 34028-2016 | 12 | 180x180 | Открытая |  | 166,653 | 1,8 | 0,4 | 166.253 |  |  | 11 | 1553 | 6 | 8720 | 8702 | 9890 | 8819 | 9492 | 9608 | 200 | 7 | 2 | 2155 | 9 | 320 | 350 | 110 | [9 empty] | 14:22:00 | 1539 | 14:22:00 | 1538 | 14:24:27 | 0.1971 | 0.1728 | 0.7118 | 0.0052 | 0.0112 | 0.0341 | 0.0106 | 0.0197 | 0.0007 | 0.0019 | 0.0005 |  | 0.0009 | 0.0022 | 0.0034 | 0.0008 | 0.0063 |  |  | 0.0027 |  | 0.0002 | 0.0018 | 0.325 | RHI DELTEK D99 |  | RHI JUSTAL DS1015
550 | 12005164 | 18.07.2020 | 159,744 | Арм500 | ГОСТ 34028-2016 | 13 | 180x180 | Открытая |  | 160,496 | 1,8 | 0,4 | 160.096 |  |  | 9 | 1561 | 6 | 8748 | 8726 | 9917 | 8847 | 9520 | 9633 | 200 | 7 | 2 | 2155 | 9 | 320 | 350 | 110 | [9 empty] | 15:02:00 | 1534 | 15:02:00 | 1538 | 15:04:46 | 0.1986 | 0.1844 | 0.7132 | 0.0061 | 0.009 | 0.031 | 0.0073 | 0.0186 | 0.0006 | 0.0015 | 0.0005 |  | 0.001 | 0.002 | 0.0039 | 0.0011 | 0.0064 |  |  | 0.0026 |  | 0.0002 | 0.001 | 0.326 | RHI DELTEK D99 |  | RHI JUSTAL DS1015
551 | 12005165 | 18.07.2020 | 165,888 | Арм500 | ГОСТ 34028-2016 | 14 | 180x180 | Открытая |  | 166,653 | 1,8 | 0,4 | 166.253 |  |  | 3 | 1560 | 6 | 8776 | 8757 | 9945 | 8875 | 9545 | 9660 | 200 | 7 | 2 | 2155 | 9 | 320 | 350 | 110 | [9 empty] | 15:42:00 | 1538 | 15:42:00 | 1540 | 15:51:42 | 0.1936 | 0.1655 | 0.7053 | 0.0041 | 0.0078 | 0.0271 | 0.0077 | 0.0223 | 0.0006 | 0.0016 | 0.0005 |  | 0.0009 | 0.0019 | 0.0035 | 0.0008 | 0.0063 |  |  | 0.0027 |  | 0.0002 | 0.0008 | 0.319 | RHI DELTEK D99 |  | RHI JUSTAL DS1015
552 | 12005166 | 18.07.2020 | 162,816 | Арм500 | ГОСТ 34028-2016 | 15 | 180x180 | Открытая |  | 163,575 | 1,8 | 0,4 | 163.175 |  |  | 10 | 1560 | 6 | 8803 | 8781 | 9972 | 8902 | 9572 | 9688 | 200 | 7 | 2 | 2155 | 9 | 320 | 350 | 110 | [9 empty] | 16:24:00 | 1536 | 16:24:00 | 1532 | 16:27:41 | 0.1952 | 0.1828 | 0.7196 | 0.0047 | 0.0091 | 0.0264 | 0.0072 | 0.0184 | 0.0006 | 0.0013 | 0.0005 |  | 0.0008 | 0.0018 | 0.0034 | 0.0009 | 0.0077 |  |  | 0.0026 |  | 0.0002 | 0.0012 | 0.323 | RHI DELTEK D99 |  | RHI JUSTAL DS1015
553 | 12005167 | 18.07.2020 | 168,96 | Арм500 | ГОСТ 34028-2016 | 16 | 180x180 | Открытая |  | 169,731 | 1,8 | 0,4 | 169.331 |  |  | 2 | 1561 | 6 | 8831 | 8812 | 10000 | 8930 | 9600 | 9716 | 200 | 7 | 2 | 2155 | 9 | 320 | 350 | 110 | [9 empty] | 17:05:00 | 1538 | 17:05:00 | 1531 | 17:08:27 | 0.1962 | 0.1702 | 0.7231 | 0.0053 | 0.0098 | 0.0314 | 0.0086 | 0.0196 | 0.0006 | 0.0017 | 0.0006 |  | 0.0009 | 0.0021 | 0.0033 | 0.0009 | 0.0071 |  |  | 0.0026 |  | 0.0001 | 0.0012 | 0.326 | RHI DELTEK D99 |  | RHI JUSTAL DS1015
554 | 12005168 | 18.07.2020 | 159,744 | Арм500 | ГОСТ 34028-2016 | 17 | 180x180 | Открытая |  | 160,496 | 1,8 | 0,4 | 160.096 |  |  | 11 | 1560 | 6 | 8858 | 8837 | 10028 | 8957 | 9624 | 9743 | 200 | 7 | 2 | 2155 | 9 | 320 | 350 | 110 | [9 empty] | 17:45:00 | 1536 | 17:45:00 | 1537 | 17:48:47 | 0.2065 | 0.1781 | 0.7486 | 0.0072 | 0.0108 | 0.03 | 0.0084 | 0.0195 | 0.0006 | 0.0014 | 0.0005 |  | 0.0009 | 0.0022 | 0.0032 | 0.0009 | 0.0082 |  |  | 0.0027 |  | 0.0002 | 0.0013 | 0.34 | RHI DELTEK D99 |  | RHI JUSTAL DS1015
555 | 12005169 | 18.07.2020 | 162,816 | Арм500 | ГОСТ 34028-2016 | 18 | 180x180 | Открытая |  | 163,575 | 1,8 | 0,4 | 163.175 |  |  | 5 | 1568 | 6 | 8883 | 8864 | 10055 | 8985 | 9652 | 9771 | 200 | 7 | 2 | 2155 | 9 | 320 | 350 | 110 | [9 empty] | 18:25:00 | 1537 | 18:25:00 | 1538 | 18:28:58 | 0.2058 | 0.1742 | 0.7264 | 0.0064 | 0.0096 | 0.0237 | 0.0069 | 0.0164 | 0.0006 | 0.0013 | 0.0005 |  | 0.0008 | 0.0018 | 0.0032 | 0.001 | 0.0088 |  |  | 0.0026 |  | 0.0001 | 0.0012 | 0.334 | RHI DELTEK D99 |  | RHI JUSTAL DS1015
556 | 12005170 | 18.07.2020 | 159,744 | Арм500 | ГОСТ 34028-2016 | 19 | 180x180 | Открытая |  | 160,496 | 1,8 | 0,4 | 160.096 |  |  | 3 | 1560 | 6 | 8911 | 8892 | 10083 | 9013 | 9677 | 9795 | 200 | 7 | 2 | 2155 | 9 | 320 | 350 | 110 | [9 empty] | 19:04:00 | 1536 | 19:04:00 | 1538 | 19:09:12 | 0.1943 | 0.1819 | 0.7053 | 0.0039 | 0.0113 | 0.0352 | 0.0196 | 0.0334 | 0.0011 | 0.0027 | 0.0005 |  | 0.0009 | 0.0018 | 0.004 | 0.0009 | 0.0069 |  |  | 0.0026 |  | 0.0002 | 0.0011 | 0.323 | RHI DELTEK D99 |  | RHI JUSTAL DS1015
557 | 12005171 | 18.07.2020 | 159,744 | Арм500 | ГОСТ 34028-2016 | 20 | 180x180 | Открытая |  | 160,496 | 1,8 | 0,4 | 160.096 |  |  | 9 | 1560 | 6 | 8938 | 8917 | 10110 | 9037 | 9704 | 9823 | 200 | 13 | 2 | 2155 | 9 | 320 | 380 | 130 | [7 empty] | B 789/BC | 0,01 | 19:43:00 | 1535 | 19:43:00 | 1534 | 19:46:50 | 0.208 | 0.174 | 0.7074 | 0.0058 | 0.0159 | 0.0441 | 0.0239 | 0.0362 | 0.0012 | 0.0025 | 0.0005 |  | 0.0008 | 0.0019 | 0.0034 | 0.0007 | 0.0076 |  |  | 0.0025 |  | 0.0002 | 0.001 | 0.34 | RHI DELTEK D99 |  | RHI JUSTAL DS1015
558 | 12005172 | 18.07.2020 | 165,888 | Арм500 | ГОСТ 34028-2016 | 21 | 180x180 | Открытая |  | 166,653 | 1,8 | 0,4 | 166.253 |  |  | 2 | 1563 | 6 | 8966 | 8944 | 10138 | 9065 | 9729 | 9851 | 200 | 13 | 2 | 2155 | 9 | 320 | 380 | 130 | [7 empty] | B 789/BC | 0,06 | 20:22:00 | 1532 | 20:22:00 | 1533 | 20:33:02 | 0.1976 | 0.1862 | 0.7349 | 0.0133 | 0.0234 | 0.0339 | 0.0178 | 0.0347 | 0.0022 | 0.0021 | 0.0005 |  | 0.0009 | 0.0025 | 0.0042 | 0.0008 | 0.0072 |  |  | 0.0025 |  | 0.0001 | 0.0022 | 0.331 | RHI DELTEK D99 |  | RHI JUSTAL DS1015 |  | Маркировщик работает со сбоями. Прожиг шибера.
559 | 12005173 | 18.07.2020 | 159,744 | Арм500 | ГОСТ 34028-2016 | 22 | 180x180 | Открытая |  | 160,496 | 1,8 | 0,4 | 160.096 |  |  | 11 | 1564 | 6 | 8993 | 8972 | 10163 | 9089 | 9756 | 9878 | 200 | 13 | 2 | 2155 | 9 | 320 | 380 | 130 | [7 empty] | B 789/BC | 0,01 | 21:02:00 | 1542 | 21:02:00 | 1540 | 21:17:18 | 0.1923 | 0.1842 | 0.7144 | 0.0071 | 0.0214 | 0.0383 | 0.019 | 0.0446 | 0.0013 | 0.0026 | 0.0006 |  | 0.001 | 0.0029 | 0.0034 | 0.0011 | 0.0075 |  |  | 0.0025 |  | 0.0001 | 0.0018 | 0.324 | RHI DELTEK D99 |  | RHI JUSTAL DS1015
560 | 12005174 | 18.07.2020 | 168,96 | Арм500 | ГОСТ 34028-2016 | 23 | 180x180 | Открытая |  | 169,731 | 1,8 | 0,4 | 169.331 |  |  | 5 | 1560 | 6 | 9021 | 8999 | 10193 | 9117 | 9784 | 9906 | 200 | 13 | 2 | 2155 | 9 | 320 | 350 | 110 | [7 empty] | B 789/BC | 0,02 | 21:43:00 | 1534 | 21:43:00 | 1531 | 21:53:18 | 0.1853 | 0.1851 | 0.7037 | 0.0106 | 0.0157 | 0.0371 | 0.0234 | 0.0381 | 0.0013 | 0.0027 | 0.0006 |  | 0.0008 | 0.0023 | 0.0039 | 0.0005 | 0.0077 |  |  | 0.0027 |  | 0.0001 | 0.0027 | 0.315 | RHI DELTEK D99 |  | RHI JUSTAL DS1015
561 | 12005175 | 18.07.2020 | 156,672 | Арм500 | ГОСТ 34028-2016 | 24 | 180x180 | Открытая |  | 157,417 | 1,8 | 0,4 | 157.017 |  |  | 3 | 1562 | 6 | 9049 | 9024 | 10218 | 9145 | 9809 | 9933 | 200 | 13 | 2 | 2155 | 9 | 320 | 350 | 110 | [7 empty] | B 789/BC | 0,01 | 22:24:00 | 1536 | 22:24:00 | 1537 | 22:40:07 | 0.1873 | 0.1904 | 0.7143 | 0.012 | 0.0196 | 0.0343 | 0.0192 | 0.0417 | 0.0011 | 0.003 | 0.0007 |  | 0.0009 | 0.0025 | 0.0026 | 0.0005 | 0.0057 |  |  | 0.0028 |  | 0.0001 | 0.0013 | 0.318 | RHI DELTEK D99 |  | RHI JUSTAL DS1015
562 | 12005176 | 18.07.2020 | 162,816 | Арм500 | ГОСТ 34028-2016 | 25 | 180x180 | Открытая |  | 163,575 | 1,8 | 0,4 | 163.175 |  |  | 2 | 1565 | 6 | 9076 | 9052 | 10245 | 9172 | 9836 | 9958 | 200 | 13 | 2 | 2155 | 9 | 320 | 350 | 110 | [7 empty] | B 789/BC | 0,01 | 23:04:00 | 1540 | 23:04:00 | 1541 | 23:12:50 | 0.1947 | 0.1558 | 0.5199 | 0.0112 | 0.0241 | 0.0297 | 0.0159 | 0.0316 | 0.0009 | 0.0025 | 0.0005 |  | 0.0008 | 0.0018 | 0.0033 | 0.0007 | 0.0063 |  |  | 0.0025 |  | 0.0002 | 0.0013 | 0.291 | RHI DELTEK D99 |  | RHI JUSTAL DS1015
563 | 12005177 | 18.07.2020 | 162,816 | Арм500 | ГОСТ 34028-2016 | 26 | 180x180 | Открытая |  | 163,575 | 1,8 | 0,4 | 163.175 |  |  | 11 | 1566 | 6 | 9101 | 9079 | 10273 | 9200 | 9864 | 9986 | 200 | 13 | 2 | 2155 | 9 | 320 | 350 | 110 | [7 empty] | B 789/BC | 0,02 | 23:42:00 | 1544 | 23:42:00 | 1542 | 23:57:12 | 0.1896 | 0.1501 | 0.5115 | 0.0124 | 0.0155 | 0.0299 | 0.0166 | 0.0323 | 0.0011 | 0.0023 | 0.0005 |  | 0.0007 | 0.0012 | 0.0025 | 0.0008 | 0.0077 |  |  | 0.0025 |  | 0.0001 | 0.0018 | 0.285 | RHI DELTEK D99 |  | RHI JUSTAL DS1015
564 | 12005178 | 19.07.2020 | 162,816 | Арм500 | ГОСТ 34028-2016 | 27 | 180x180 | Открытая |  | 163,575 | 1,8 | 0,4 | 163.175 |  |  | 5 | 1567 | 6 | 9128 | 9107 | 10301 | 9227 | 9888 | 10013 | 200 | 13 | 2 | 2155 | 9 | 320 | 350 | 110 | [7 empty] | B 789/BC | 0,01 | 0:25:00 | 1541 | 0:25:00 | 1543 | 0:34:53 | 0.1903 | 0.1503 | 0.4824 | 0.0086 | 0.0149 | 0.0425 | 0.024 | 0.0377 | 0.001 | 0.0027 | 0.0005 |  | 0.0007 | 0.0014 | 0.0028 | 0.0005 | 0.0078 |  |  | 0.0025 |  | 0.0001 | 0.0022 | 0.284 | RHI DELTEK D99 |  | RHI JUSTAL DS1015
565 | 12005179 | 19.07.2020 | 162,816 | Арм500 | ГОСТ 34028-2016 | 28 | 180x180 | Открытая |  | 163,575 | 1,8 | 0,4 | 163.175 |  |  | 3 | 1570 | 6 | 9156 | 9134 | 10328 | 9255 | 9913 | 10041 | 200 | 13 | 2 | 2155 | 9 | 320 | 350 | 110 | [7 empty] | B 789/BC | 0,01 | 1:08:00 | 1552 | 1:08:00 | 1551 | 1:14:10 | 0.1968 | 0.1727 | 0.4984 | 0.0104 | 0.0141 | 0.0394 | 0.0263 | 0.0422 | 0.0009 | 0.0031 | 0.0006 |  | 0.0009 | 0.0017 | 0.0032 | 0.0007 | 0.0062 |  |  | 0.0026 |  | 0.0001 | 0.0018 | 0.293 | RHI DELTEK D99 |  | RHI JUSTAL DS1015
566 | 12005180 | 19.07.2020 | 172,032 | Арм500 | ГОСТ 34028-2016 | 29 | 180x180 | Открытая |  | 172,81 | 1,8 | 0,4 | 172.41 |  |  | 2 | 1569 | 6 | 9184 | 9162 | 10359 | 9283 | 9941 | 10072 | 200 | 13 | 2 | 2155 | 9 | 320 | 350 | 110 | [7 empty] | B 789/BC | 0,01 | 1:52:00 | 1541 | 1:52:00 | 1541 | 2:00:56 | 0.1902 | 0.1645 | 0.514 | 0.0063 | 0.0107 | 0.0321 | 0.017 | 0.0301 | 0.0012 | 0.0036 | 0.0007 |  | 0.0008 | 0.0015 | 0.0034 | 0.0006 | 0.008 |  |  | 0.0026 |  | 0.0002 | 0.0025 | 0.286 | RHI DELTEK D99 |  | RHI JUSTAL DS1015 |  | Затягивание металлопровода пром.ковша на 0,2м/мин.
567 | 12005181 | 19.07.2020 | 165,888 | Арм500 | ГОСТ 34028-2016 | 30 | 180x180 | Открытая |  | 166,653 | 1,8 | 0,4 | 166.253 |  |  | 11 | 1569 | 6 | 9211 | 9190 | 10387 | 9310 | 9968 | 10099 | 200 | 13 | 2 | 2155 | 9 | 320 | 350 | 110 | [7 empty] | B 789/BC | 0,01 | 2:38:00 | 1542 | 2:38:00 | 1542 | 2:49:30 | 0.1935 | 0.1587 | 0.5104 | 0.0115 | 0.0194 | 0.0397 | 0.0209 | 0.0478 | 0.0012 | 0.0027 | 0.0006 |  | 0.0008 | 0.0016 | 0.0033 | 0.0005 | 0.0072 |  |  | 0.0025 |  | 0.0001 | 0.0029 | 0.292 | RHI DELTEK D99 |  | RHI JUSTAL DS1015
568 | 12005182 | 19.07.2020 | 162,816 | Арм500 | ГОСТ 34028-2016 | 31 | 180x180 | Открытая |  | 163,575 | 1,8 | 0,4 | 163.175 |  |  | 5 | 1568 | 6 | 9239 | 9214 | 10414 | 9338 | 9996 | 10127 | 200 | 13 | 2 | 2155 | 9 | 320 | 350 | 110 | [7 empty] | B 789/BC | 0,02 | 3:22:00 | 1543 | 3:22:00 | 1541 | 3:30:32 | 0.1935 | 0.1452 | 0.5028 | 0.0058 | 0.0209 | 0.0395 | 0.0217 | 0.0402 | 0.0009 | 0.003 | 0.0005 |  | 0.0008 | 0.0015 | 0.0027 | 0.0006 | 0.007 |  |  | 0.0025 |  | 0.0001 | 0.0022 | 0.29 | RHI DELTEK D99 |  | RHI JUSTAL DS1015
569 | 12005183 | 19.07.2020 | 168,96 | Арм500 | ГОСТ 34028-2016 | 32 | 180x180 | Открытая |  | 169,731 | 1,8 | 0,4 | 169.331 |  |  | 3 | 1570 | 6 | 9266 | 9242 | 10442 | 9365 | 10023 | 10157 | 200 | 13 | 2 | 2155 | 9 | 320 | 350 | 110 | [7 empty] | B 789/BC | 0,02 | 4:06:00 | 1542 | 4:06:00 | 1540 | 4:16:56 | 0.1859 | 0.1551 | 0.4974 | 0.0072 | 0.0178 | 0.0375 | 0.0167 | 0.0329 | 0.0011 | 0.0027 | 0.0005 |  | 0.0008 | 0.0016 | 0.0034 | 0.0007 | 0.0076 |  |  | 0.0025 |  | 0.0001 | 0.0018 | 0.28 | RHI DELTEK D99 |  | RHI JUSTAL DS1015
570 | 12005184 | 19.07.2020 | 162,816 | Арм500 | ГОСТ 34028-2016 |  | 180x180 | Открытая |  | 163,575 | 1,8 | 0,4 | 163.175 |  |  | 2 | 1570 | 6 | 9294 | 9269 | 10469 | 9393 | 10051 | 10182 | 200 | 13 | 2 | 2155 | 9 | 320 | 350 | 110 | [7 empty] | B 789/BC | 0,01 | 4:49:00 | 1542 | 4:49:00 | 1542 | 5:02:28 | 0.1847 | 0.1565 | 0.5156 | 0.0082 | 0.0171 | 0.0324 | 0.017 | 0.0335 | 0.0009 | 0.0021 | 0.0005 |  | 0.0008 | 0.0017 | 0.0034 | 0.0007 | 0.0069 |  |  | 0.0024 |  | 0.0001 | 0.0021 | 0.281 | RHI DELTEK D99 |  | RHI JUSTAL DS1015
571 | 12005185 | 19.07.2020 | 172,032 | Арм500 | ГОСТ 34028-2016 | 34 | 180x180 | Открытая |  | 172,81 | 1,8 | 0,4 | 172.41 |  |  | 11 | 1570 | 6 | 9322 | 9300 | 10497 | 9421 | 10079 | 10213 | 200 | 13 | 2 | 2155 | 9 | 320 | 350 | 110 | [7 empty] | B 789/BC | 0,01 | 5:32:00 | 1544 | 5:32:00 | 1546 | 5:39:40 | 0.1921 | 0.1544 | 0.4993 | 0.0051 | 0.0271 | 0.0349 | 0.0172 | 0.0407 | 0.0011 | 0.0025 | 0.0006 |  | 0.0008 | 0.0021 | 0.0038 | 0.0006 | 0.0074 |  |  | 0.0025 |  | 0.0001 | 0.0038 | 0.287 | RHI DELTEK D99 |  | RHI JUSTAL DS1015
572 | 12005186 | 19.07.2020 | 165,888 | Арм500 | ГОСТ 34028-2016 | 35 | 180x180 | Открытая |  | 166,653 | 1,8 | 0,4 | 166.253 |  |  | 5 | 1567 | 6 | 9349 | 9328 | 10525 | 9448 | 10106 | 10240 | 200 | 13 | 2 | 2155 | 9 | 320 | 350 | 110 | [7 empty] | B 789/BC | 0,01 | 6:16:00 | 1543 | 6:16:00 | 1537 | 6:27:15 | 0.2021 | 0.1486 | 0.5081 | 0.0046 | 0.0258 | 0.042 | 0.0228 | 0.0364 | 0.001 | 0.0025 | 0.0004 |  | 0.0008 | 0.0013 | 0.0031 | 0.0005 | 0.0063 |  |  | 0.0024 |  | 0.0001 | 0.0012 | 0.3 | RHI DELTEK D99 |  | RHI JUSTAL DS1015
573 | 12005187 | 19.07.2020 | 162,816 | Арм500 | ГОСТ 34028-2016 | 36 | 180x180 | Открытая |  | 163,575 | 1,8 | 0,4 | 163.175 |  |  | 3 | 1566 | 6 | 9377 | 9355 | 10549 | 9476 | 10134 | 10268 | 200 | 13 | 2 | 2155 | 9 | 320 | 350 | 110 | [7 empty] | B 789/BC | 0,01 | 7:01:00 | 1538 | 7:01:00 | 1543 | 7:12:38 | 0.1873 | 0.1535 | 0.4984 | 0.0053 | 0.0288 | 0.0379 | 0.0191 | 0.0361 | 0.0008 | 0.0028 | 0.0005 |  | 0.0008 | 0.0021 | 0.003 | 0.0007 | 0.0066 |  |  | 0.0025 |  | 0.0001 | 0.0014 | 0.283 | RHI DELTEK D99 |  | RHI JUSTAL DS1015
574 | 12005188 | 19.07.2020 | 165,888 | Арм500 | ГОСТ 34028-2016 | 37 | 180x180 | Открытая |  | 166,653 | 1,8 | 0,4 | 166.253 |  |  | 2 | 1569 | 6 | 9404 | 9383 | 10577 | 9503 | 10161 | 10296 | 200 | 13 | 2 | 2155 | 9 | 320 | 350 | 110 | [7 empty] | B 789/BC | 0,01 | 7:41:00 | 1545 | 7:41:00 | 1545 | 7:55:21 | 0.2014 | 0.1563 | 0.5002 | 0.0158 | 0.022 | 0.0362 | 0.0261 | 0.0397 | 0.0009 | 0.0026 | 0.0005 |  | 0.0009 | 0.0021 | 0.003 | 0.0005 | 0.0054 |  |  | 0.0025 |  | 0.0001 | 0.0015 | 0.297 | RHI DELTEK D99 |  | RHI JUSTAL DS1015
575 | 12005189 | 19.07.2020 | 162,816 | Арм500 | ГОСТ 34028-2016 | 38 | 180x180 | Открытая |  | 163,575 | 1,8 | 0,4 | 163.175 |  |  | 4 | 1578 | 6 | 9432 | 9407 | 10607 | 9531 | 10186 | 10323 | 200 | 13 | 2 | 2155 | 9 | 320 | 350 | 110 | [7 empty] | B 789/BC | 0,01 | 8:25:00 | 1537 | 8:25:00 | 1539 | 10:51:55 | 0.2205 | 0.1493 | 0.5075 | 0.0081 | 0.0268 | 0.0394 | 0.0198 | 0.0364 | 0.0009 | 0.0026 | 0.0004 |  | 0.0009 | 0.0026 | 0.0032 | 0.0008 | 0.0069 |  |  | 0.0025 |  | 0.0001 | 0.0024 | 0.318 | RHI DELTEK D99 |  | RHI JUSTAL DS1015
576 | 12005190 | 19.07.2020 | 165,888 | Арм500 | ГОСТ 34028-2016 | 39 | 180x180 | Открытая |  | 166,653 | 1,8 | 0,4 | 166.253 |  |  | 11 | 1572 | 6 | 9460 | 9435 | 10635 | 9559 | 10214 | 10351 | 200 | 13 | 2 | 2155 | 9 | 320 | 350 | 110 | [7 empty] | B 789/BC | 0,01 | 9:10:00 | 1545 | 9:10:00 | 1541 | 9:26:45 | 0.1839 | 0.1565 | 0.5347 | 0.0065 | 0.0215 | 0.0346 | 0.0186 | 0.0416 | 0.001 | 0.0024 | 0.0004 |  | 0.001 | 0.0025 | 0.0033 | 0.001 | 0.0048 |  |  | 0.0026 |  | 0.0001 | 0.0014 | 0.285 | RHI DELTEK D99 |  | RHI JUSTAL DS1015
577 | 12005191 | 19.07.2020 | 159,744 | Арм500 | ГОСТ 34028-2016 | 40 | 180x180 | Открытая |  | 160,496 | 1,8 | 0,4 | 160.096 |  |  | 3 | 1570 | 6 | 9484 | 9463 | 10663 | 9586 | 10241 | 10375 | 200 | 13 | 2 | 2155 | 9 | 320 | 350 | 110 | [7 empty] | B 789/BC | 0,01 | 9:53:00 | 1546 | 9:53:00 | 1542 | 10:16:30 | 0.1957 | 0.1593 | 0.5334 | 0.0039 | 0.0171 | 0.0398 | 0.021 | 0.0481 | 0.0011 | 0.003 | 0.0005 |  | 0.0009 | 0.002 | 0.0034 | 0.0007 | 0.0084 |  |  | 0.0027 |  | 0.0001 | 0.0058 | 0.298 | RHI DELTEK D99 |  | RHI JUSTAL DS1015
578 | 12005192 | 19.07.2020 | 172,032 | Арм500 | ГОСТ 34028-2016 | 41 | 180x180 | Открытая |  | 172,81 | 1,8 | 0,4 | 172.41 |  |  | 10 | 1577 | 6 | 9515 | 9490 | 10690 | 9614 | 10269 | 10406 | 200 | 13 | 2 | 2155 | 9 | 320 | 350 | 110 | [7 empty] | B 789/BC | 0,01 | 10:35:00 | 1539 | 10:35:00 | 1541 | 10:57:27 | 0.1921 | 0.1517 | 0.5187 | 0.0029 | 0.0155 | 0.047 | 0.0237 | 0.0434 | 0.0009 | 0.0034 | 0.0003 |  | 0.0008 | 0.0014 | 0.0039 | 0.0007 | 0.007 |  |  | 0.0026 |  | 0.0001 | 0.0021 | 0.293 | RHI DELTEK D99 |  | RHI JUSTAL DS1015
579 | 12005193 | 19.07.2020 | 162,816 | Арм500 | ГОСТ 34028-2016 | 42 | 180x180 | Открытая |  | 163,575 | 1,8 | 0,4 | 163.175 |  |  | 2 | 1566 | 6 | 9540 | 9518 | 10718 | 9641 | 10296 | 10434 | 200 | 13 | 2 | 2155 | 9 | 320 | 350 | 110 | [7 empty] | B 789/BC | 0,01 | 11:20:00 | 1542 | 11:20:00 | 1541 | 11:41:57 | 0.1886 | 0.153 | 0.5299 | 0.0029 | 0.0162 | 0.0411 | 0.0196 | 0.0369 | 0.001 | 0.0026 | 0.0004 |  | 0.0009 | 0.0018 | 0.0044 | 0.001 | 0.0052 |  |  | 0.0026 |  | 0.0001 | 0.0037 | 0.29 | RHI DELTEK D99 |  | RHI JUSTAL DS1015
580 | 12005194 | 19.07.2020 | 165,888 | Арм500 | ГОСТ 34028-2016 | 43 | 180x180 | Открытая |  | 166,653 | 1,8 | 0,4 | 166.253 |  |  | 4 | 1573 | 6 | 9567 | 9545 | 10745 | 9672 | 10321 | 10461 | 200 | 13 | 2 | 2155 | 9 | 320 | 350 | 110 | [7 empty] | B 789/BC | 0,01 | 12:02:00 | 1542 | 12:02:00 | 1542 | 12:23:34 | 0.1919 | 0.1529 | 0.5447 | 0.003 | 0.0197 | 0.0406 | 0.019 | 0.0396 | 0.0011 | 0.0026 | 0.0004 |  | 0.0009 | 0.002 | 0.0034 | 0.001 | 0.0065 |  |  | 0.0026 |  | 0.0001 | 0.0028 | 0.296 | RHI DELTEK D99 |  | RHI JUSTAL DS1015
581 | 12005195 | 19.07.2020 | 165,888 | Арм500 | ГОСТ 34028-2016 | 44 | 180x180 | Открытая |  | 166,653 | 1,8 | 0,4 | 166.253 |  |  |  | 1566 | 6 | 9595 | 9573 | 10773 | 9700 | 10349 | 10489 | 200 | 13 | 2 | 2155 | 9 | 320 | 350 | 110 | [7 empty] | B 789/BC | 0,01 | 12:44:00 | 1544 | 12:44:00 | 1542 | 13:10:28 | 0.1872 | 0.1284 | 0.5347 | 0.0033 | 0.0157 | 0.0488 | 0.026 | 0.0419 | 0.0011 | 0.0034 | 0.0003 |  | 0.0008 | 0.0018 | 0.0031 | 0.0002 | 0.0066 |  |  | 0.0026 |  | 0.0001 | 0.0028 | 0.292 | RHI DELTEK D99 |  | RHI JUSTAL DS1015
582 | 12005196 | 19.07.2020 | 159,744 | Арм500 | ГОСТ 34028-2016 | 45 | 180x180 | Открытая |  | 160,496 | 1,8 | 0,4 | 160.096 |  |  | 3 | 1566 | 6 | 9622 | 9598 | 10801 | 9724 | 10376 | 10516 | 200 | 13 | 2 | 2155 | 9 | 320 | 350 | 110 | [7 empty] | B 789/BC | 0,02 | 13:24:00 | 1539 | 13:24:00 | 1539 | 13:43:34 | 0.1943 | 0.1398 | 0.5305 | 0.0029 | 0.0168 | 0.0474 | 0.0238 | 0.0491 | 0.0011 | 0.0029 | 0.0003 |  | 0.0008 | 0.0017 | 0.0029 | 0.0005 | 0.007 |  |  | 0.0025 |  | 0.0001 | 0.0015 | 0.298 | RHI DELTEK D99 |  | RHI JUSTAL DS1015
583 | 12005197 | 19.07.2020 | 162,816 | Арм500 | ГОСТ 34028-2016 | 46 | 180x180 | Открытая |  | 163,575 | 1,8 | 0,4 | 163.175 |  |  | 2 | 1567 | 6 | 9650 | 9625 | 10828 | 9752 | 10401 | 10544 | 200 | 13 | 2 | 2155 | 9 | 320 | 350 | 110 | [7 empty] | B 789/BC | 0,02 | 14:05:00 | 1541 | 14:05:00 | 1525 | 14:26:44 | 0.1958 | 0.1418 | 0.5312 | 0.0035 | 0.0152 | 0.0419 | 0.0196 | 0.0441 | 0.001 | 0.0026 | 0.0003 |  | 0.0008 | 0.0017 | 0.003 | 0.0013 | 0.0071 |  |  | 0.0026 |  | 0.0001 | 0.0027 | 0.298 | RHI DELTEK D99 |  | RHI JUSTAL DS1015
584 | 12005198 | 19.07.2020 | 168,96 | Арм500 | ГОСТ 34028-2016 | 47 | 180x180 | Открытая |  | 169,731 | 1,8 | 0,4 | 169.331 |  |  | 4 | 1567 | 6 | 9678 | 9653 | 10859 | 9779 | 10428 | 10572 | 200 | 13 | 2 | 2155 | 9 | 320 | 350 | 110 | [7 empty] | B 789/BC | 0,01 | 14:47:00 | 1538 | 14:47:00 | 1538 | 15:32:16 | 0.1835 | 0.1455 | 0.5324 | 0.0041 | 0.0178 | 0.0476 | 0.0203 | 0.0322 | 0.0008 | 0.0023 | 0.0003 |  | 0.0008 | 0.0017 | 0.0032 | 0.0007 | 0.0062 |  |  | 0.0026 |  | 0.0001 | 0.0012 | 0.286 | RHI DELTEK D99 |  | RHI JUSTAL DS1015
585 | 12005199 | 19.07.2020 | 159,744 | Арм500 | ГОСТ 34028-2016 | 48 | 180x180 | Открытая |  | 160,496 | 1,8 | 0,4 | 160.096 |  |  |  | 1569 | 6 | 9705 | 9680 | 10884 | 9804 | 10456 | 10599 | 200 | 13 | 2 | 2155 | 9 | 320 | 350 | 110 | [7 empty] | B 789/BC | 0,01 | 15:29:00 | 1543 | 15:29:00 | 1542 | 15:48:05 | 0.1831 | 0.1456 | 0.538 | 0.0042 | 0.0178 | 0.0469 | 0.0207 | 0.032 | 0.0009 | 0.0024 | 0.0004 |  | 0.0008 | 0.0018 | 0.0028 | 0.0007 | 0.0062 |  |  | 0.0026 |  | 0.0001 | 0.0014 | 0.286 | RHI DELTEK D99 |  | RHI JUSTAL DS1015
586 | 12005200 | 19.07.2020 | 159,744 | Арм500 | ГОСТ 34028-2016 | 49 | 180x180 | Открытая |  | 160,496 | 1,8 | 0,4 | 160.096 |  |  | 3 | 1566 | 6 | 9733 | 9705 | 10911 | 9832 | 10481 | 10627 | 200 | 13 | 2 | 2155 | 9 | 320 | 350 | 110 | [7 empty] | B 789/BC | 0,01 | 16:09:00 | 1540 | 16:09:00 | 1539 | 16:36:58 | 0.2055 | 0.1505 | 0.5424 | 0.0021 | 0.012 | 0.0382 | 0.0174 | 0.0351 | 0.0011 | 0.0025 | 0.0004 |  | 0.0009 | 0.0017 | 0.0029 | 0.0006 | 0.0081 |  |  | 0.0026 |  | 0.0001 | 0.0018 | 0.308 | RHI DELTEK D99 |  | RHI JUSTAL DS1015
587 | 12005201 | 19.07.2020 | 165,324 | Арм500 | ГОСТ 34028-2016 | 50 | 180x180 | Открытая |  | 173,388 | 1,8 | 0,4 | 172.988 | 4,5 |  | 2 | 1566 | 6 | 9757 | 9733 | 10942 | 9859 | 10508 | 10654 | 200 | 13 | 2 | 2155 | 9 | 320 | 350 | 110 | [7 empty] | B 789/BC | 0,01 | 16:50:00 | 1541 | 16:50:00 | 1543 | 17:01:01 | 0.1847 | 0.143 | 0.5222 | 0.002 | 0.021 | 0.0435 | 0.0187 | 0.0389 | 0.0012 | 0.0026 | 0.0003 |  | 0.0009 | 0.0019 | 0.0031 | 0.0006 | 0.007 |  |  | 0.0026 |  | 0.0002 | 0.0024 | 0.285 | RHI DELTEK D99 |  | RHI JUSTAL DS1015 |  | Прожиг шибера
588 | 12005202 | 19.07.2020 | 147,456 | Арм500 | ГОСТ 34028-2016 | 1 | 180x180 | Открытая |  | 149,08 | 1,8 | 0,4 | 148.68 |  |  | 4 | 1579 | 7 | 9782 | 9758 | 10967 | 5868 | 5784 | 6398 | 200 | 13 | 2 | 2155 | 9 | 290 | 320 | 100 | [7 empty] | B 789/BC | 0,07 | 18:25:00 | 1545 | 18:25:00 | 1544 | 18:41:19 | 0.1899 | 0.1452 | 0.5269 | 0.0026 | 0.016 | 0.036 | 0.0229 | 0.0363 | 0.0011 | 0.0026 | 0.0003 |  | 0.0009 | 0.0023 | 0.0031 | 0.001 | 0.0081 |  |  | 0.0025 |  | 0.0001 | 0.0037 | 0.29 | RHI DELTEK D99 |  | RHI JUSTAL DS1015
589 | 12005203 | 19.07.2020 | 175,104 | Арм500 | ГОСТ 34028-2016 | 2 | 180x180 | Открытая |  | 175,889 | 1,8 | 0,4 | 175.489 |  |  | 11 | 1568 | 7 | 9809 | 9788 | 10994 | 5895 | 5814 | 6428 | 200 | 7 | 2 | 2155 | 9 | 290 | 320 | 100 | [7 empty] | B 789/BC | 0,01 | 19:10:00 | 1546 | 19:10:00 | 1540 | 19:26:00 | 0.1787 | 0.1483 | 0.5272 | 0.0044 | 0.0167 | 0.0455 | 0.0189 | 0.0385 | 0.0012 | 0.0027 | 0.0004 |  | 0.0009 | 0.0021 | 0.0049 | 0.0009 | 0.006 |  |  | 0.0026 |  | 0.0001 | 0.0026 | 0.28 | RHI DELTEK D99 |  | RHI JUSTAL DS1015
590 | 12005204 | 19.07.2020 | 172,032 | Арм500 | ГОСТ 34028-2016 | 3 | 180x180 | Открытая |  | 172,81 | 1,8 | 0,4 | 172.41 |  |  | 3 | 1567 | 7 | 9837 | 9816 | 11022 | 5926 | 5842 | 6456 | 200 | 7 | 2 | 2155 | 9 | 290 | 350 | 100 | [7 empty] | B 789/BC | 0,01 | 19:55:00 | 1540 | 19:55:00 | 1534 | 19:59:47 | 0.18 | 0.1482 | 0.5283 | 0.0044 | 0.0178 | 0.0395 | 0.0178 | 0.0373 | 0.001 | 0.0024 | 0.0004 |  | 0.0009 | 0.0018 | 0.003 | 0.0011 | 0.0067 |  |  | 0.0026 |  | 0.0001 | 0.0013 | 0.28 | RHI DELTEK D99 |  | RHI JUSTAL DS1015
591 | 12005205 | 19.07.2020 | 172,032 | Арм500 | ГОСТ 34028-2016 | 4 | 180x180 | Открытая |  | 172,81 | 1,8 | 0,4 | 172.41 |  |  | 2 | 1566 | 7 | 9864 | 9844 | 11053 | 5954 | 5870 | 6487 | 200 | 7 | 2 | 2155 | 9 | 290 | 350 | 100 | [7 empty] | B 789/BC | 0,01 | 20:35:00 | 1539 | 20:35:00 | 1538 | 20:41:11 | 0.1863 | 0.143 | 0.5303 | 0.004 | 0.0163 | 0.0463 | 0.0193 | 0.0443 | 0.0009 | 0.0022 | 0.0003 |  | 0.0009 | 0.0017 | 0.0029 | 0.0009 | 0.0061 |  |  | 0.0025 |  | 0.0001 | 0.0013 | 0.289 | RHI DELTEK D99 |  | RHI JUSTAL DS1015
592 | 12005206 | 19.07.2020 | 168,96 | Арм500 | ГОСТ 34028-2016 | 5 | 180x180 | Открытая |  | 169,731 | 1,8 | 0,4 | 169.331 |  |  | 4 | 1561 | 7 | 9892 | 9874 | 11080 | 5981 | 5897 | 6514 | 200 | 7 | 2 | 2155 | 9 | 290 | 350 | 100 | [7 empty] | B 789/BC | 0,02 | 21:30:00 | 1536 | 21:30:00 | 1531 | 21:27:41 | 0.1967 | 0.1796 | 0.8843 | 0.0038 | 0.0103 | 0.0475 | 0.024 | 0.0451 | 0.0011 | 0.0029 | 0.0004 |  | 0.0011 | 0.0022 | 0.0036 | 0.001 | 0.0077 |  |  | 0.0032 |  | 0.0001 | 0.0015 | 0.359 | RHI DELTEK D99 |  | RHI JUSTAL DS1015
593 | 12005207 | 19.07.2020 | 165,888 | Арм500 | ГОСТ 34028-2016 | 6 | 180x180 | Открытая |  | 166,653 | 1,8 | 0,4 | 166.253 |  |  | 10 | 1571 | 7 | 9920 | 9902 | 11108 | 6009 | 5925 | 6542 | 200 | 7 | 2 | 2155 | 9 | 290 | 350 | 100 | [7 empty] | B 789/BC | 0,01 | 22:05:00 | 1545 | 22:05:00 | 1537 | 22:11:55 | 0.2003 | 0.1796 | 1.0018 | 0.0043 | 0.0105 | 0.0517 | 0.0189 | 0.0382 | 0.001 | 0.003 | 0.0005 |  | 0.001 | 0.0025 | 0.0031 | 0.0008 | 0.0083 |  |  | 0.0032 |  | 0.0001 | 0.0008 | 0.383 | RHI DELTEK D99 |  | RHI JUSTAL DS1015
594 | 12005208 | 19.07.2020 | 172,032 | Арм500 | ГОСТ 34028-2016 | 7 | 180x180 | Открытая |  | 172,81 | 1,8 | 0,4 | 172.41 |  |  | 11 | 1563 | 7 | 9950 | 9929 | 11135 | 6036 | 5952 | 6573 | 200 | 7 | 2 | 2155 | 9 | 290 | 350 | 100 | [7 empty] | B 789/BC | 0,01 | 22:55:00 | 1533 | 22:55:00 | 1535 | 23:11:39 | 0.203 | 0.1828 | 1.0045 | 0.005 | 0.0167 | 0.0547 | 0.0174 | 0.0325 | 0.0011 | 0.0026 | 0.0006 |  | 0.001 | 0.0025 | 0.0035 | 0.0008 | 0.008 |  |  | 0.0031 |  | 0.0001 | 0.0025 | 0.386 | RHI DELTEK D99 |  | RHI JUSTAL DS1015
595 | 12005209 | 19.07.2020 | 162,816 | Арм500 | ГОСТ 34028-2016 | 8 | 180x180 | Открытая |  | 163,575 | 1,8 | 0,4 | 163.175 |  |  | 2 | 1562 | 7 | 9975 | 9957 | 11163 | 6064 | 5980 | 6600 | 200 | 7 | 2 | 2155 | 9 | 290 | 350 | 100 | [7 empty] | B 789/BC | 0,01 | 23:35:00 | 1543 | 23:35:00 | 1544 | 23:38:56 | 0.1927 | 0.1884 | 1.0191 | 0.0066 | 0.0196 | 0.0613 | 0.0164 | 0.0334 | 0.0011 | 0.0022 | 0.0006 |  | 0.0012 | 0.0034 | 0.0034 | 0.0007 | 0.0074 |  |  | 0.003 |  | 0.0001 | 0.0012 | 0.379 | RHI DELTEK D99 |  | RHI JUSTAL DS1015
596 | 12005210 | 20.07.2020 | 178,176 | Арм500 | ГОСТ 34028-2016 | 9 | 180x180 | Открытая |  | 178,968 | 1,8 | 0,4 | 178.568 |  |  | 7 | 1572 | 7 | 10006 | 9988 | 11191 | 6095 | 6011 | 6628 | 200 | 7 | 2 | 2155 | 9 | 290 | 350 | 100 | [7 empty] | B 789/BC | 0,01 | 0:20:00 | 1538 | 0:20:00 | 1541 | 0:21:06 | 0.1959 | 0.182 | 1.0208 | 0.0069 | 0.0145 | 0.0524 | 0.0172 | 0.0393 | 0.0012 | 0.0029 | 0.0007 |  | 0.0011 | 0.0031 | 0.0036 | 0.001 | 0.0082 |  |  | 0.0032 |  | 0.0002 | 0.0009 | 0.381 | RHI DELTEK D99 |  | RHI JUSTAL DS1015
597 | 12005211 | 20.07.2020 | 165,888 | Арм500 | ГОСТ 34028-2016 | 10 | 180x180 | Открытая |  | 166,653 | 1,8 | 0,4 | 166.253 |  |  | 4 | 1562 | 7 | 10033 | 10015 | 11218 | 6122 | 6038 | 6655 | 200 | 7 | 2 | 2155 | 9 | 290 | 350 | 100 | [7 empty] | B 789/BC | 0,01 | 0:01:00 | 1533 | 0:01:00 | 1534 | 1:05:00 | 0.198 | 0.1828 | 1.0115 | 0.0063 | 0.0119 | 0.0432 | 0.0075 | 0.0166 | 0.0006 | 0.0016 | 0.0006 |  | 0.0012 | 0.0028 | 0.0034 | 0.0013 | 0.0079 |  |  | 0.003 |  | 0.0002 | 0.001 | 0.378 | RHI DELTEK D99 |  | RHI JUSTAL DS1015
598 | 12005212 | 20.07.2020 | 168,96 | Арм500 | ГОСТ 34028-2016 | 11 | 180x180 | Открытая |  | 169,731 | 1,8 | 0,4 | 169.331 |  |  | 10 | 1562 | 7 | 10061 | 10043 | 11246 | 6150 | 6066 | 6686 | 200 | 7 | 2 | 2155 | 9 | 290 | 350 | 100 | [7 empty] | B 789/BC | 0,01 | 1:45:00 | 1535 | 1:45:00 | 1536 | 1:49:43 | 0.203 | 0.1851 | 1.017 | 0.0047 | 0.0177 | 0.0647 | 0.0198 | 0.0311 | 0.001 | 0.0023 | 0.0007 |  | 0.0012 | 0.0031 | 0.004 | 0.0008 | 0.0072 |  |  | 0.003 |  | 0.0002 | 0.004 | 0.39 | RHI DELTEK D99 |  | RHI JUSTAL DS1015
599 | 12005213 | 20.07.2020 | 162,816 | Арм500 | ГОСТ 34028-2016 | 12 | 180x180 | Открытая |  | 163,575 | 1,8 | 0,4 | 163.175 |  |  | 3 | 1563 | 7 | 10088 | 10071 | 11270 | 6177 | 6093 | 6714 | 200 | 7 | 2 | 2155 | 9 | 290 | 350 | 100 | [7 empty] | B 789/BC | 0,01 | 2:30:00 | 1538 | 2:30:00 | 1534 | 2:32:32 | 0.2034 | 0.193 | 1.0247 | 0.0049 | 0.0215 | 0.0504 | 0.0223 | 0.043 | 0.0011 | 0.0025 | 0.0007 |  | 0.0012 | 0.0034 | 0.0035 | 0.0009 | 0.0088 |  |  | 0.0032 |  | 0.0002 | 0.0008 | 0.39 | RHI DELTEK D99 |  | RHI JUSTAL DS1015
600 | 12005214 | 20.07.2020 | 165,888 | Арм500 | ГОСТ 34028-2016 | 13 | 180x180 | Открытая |  | 166,653 | 1,8 | 0,4 | 166.253 |  |  |  | 1560 | 7 | 10116 | 10098 | 11298 | 6205 | 6121 | 6741 | 200 | 7 | 2 | 2155 | 9 | 290 | 350 | 100 | [7 empty] | B 789/BC | 0,01 | 3:10:00 | 1536 | 3:10:00 | 1537 | 3:14:18 | 0.2032 | 0.1851 | 1.0199 | 0.0034 | 0.0196 | 0.0431 | 0.0189 | 0.0458 | 0.0011 | 0.0025 | 0.0007 |  | 0.0012 | 0.0033 | 0.004 | 0.0008 | 0.0076 |  |  | 0.003 |  | 0.0002 | 0.0007 | 0.387 | RHI DELTEK D99 |  | RHI JUSTAL DS1015
601 | 12005215 | 20.07.2020 | 165,888 | Арм500 | ГОСТ 34028-2016 | 14 | 180x180 | Открытая |  | 166,653 | 1,8 | 0,4 | 166.253 |  |  | 7 | 1566 | 7 | 10144 | 10129 | 11326 | 6230 | 6149 | 6769 | 200 | 7 | 2 | 2155 | 9 | 290 | 350 | 100 | [7 empty] | B 789/BC | 0,01 | 3:55:00 | 1540 | 3:55:00 | 1542 | 3:56:21 | 0.1957 | 0.1757 | 1.0267 | 0.005 | 0.0211 | 0.0417 | 0.0182 | 0.04 | 0.0011 | 0.0022 | 0.0007 |  | 0.0011 | 0.0036 | 0.0033 | 0.0007 | 0.0064 |  |  | 0.003 |  | 0.0001 | 0.0011 | 0.38 | RHI DELTEK D99 |  | RHI JUSTAL DS1015
602 | 12005216 | 20.07.2020 | 165,888 | Арм500 | ГОСТ 34028-2016 | 15 | 180x180 | Открытая |  | 166,653 | 1,8 | 0,4 | 166.253 |  |  | 4 | 1559 | 7 | 10171 | 10156 | 11353 | 6257 | 6176 | 6796 | 200 | 7 | 2 | 2155 | 9 | 290 | 350 | 100 | [7 empty] | B 789/BC | 0,01 | 4:35:00 | 1537 | 4:35:00 | 1535 | 5:02:54 | 0.2178 | 0.1731 | 1.0069 | 0.0034 | 0.0203 | 0.0492 | 0.0207 | 0.0366 | 0.0011 | 0.0024 | 0.0007 |  | 0.0011 | 0.0031 | 0.0036 | 0.0008 | 0.007 |  |  | 0.003 |  | 0.0002 | 0.002 | 0.4 | RHI DELTEK D99 |  | RHI JUSTAL DS1015
603 | 12005217 | 20.07.2020 | 162,816 | Арм500 | ГОСТ 34028-2016 | 16 | 180x180 | Открытая |  | 163,575 | 1,8 | 0,4 | 163.175 |  |  | 10 | 1561 | 7 | 10199 | 10184 | 11381 | 6285 | 6204 | 6821 | 200 | 7 | 2 | 2155 | 9 | 290 | 350 | 100 | [7 empty] | B 789/BC | 0,01 | 5:15:00 | 1538 | 5:15:00 | 1536 | 5:24:21 | 0.1988 | 0.1809 | 1.0056 | 0.0048 | 0.0182 | 0.0433 | 0.0197 | 0.037 | 0.0012 | 0.0023 | 0.0006 |  | 0.0011 | 0.003 | 0.004 | 0.0008 | 0.0067 |  |  | 0.003 |  | 0.0002 | 0.0014 | 0.38 | RHI DELTEK D99 |  | RHI JUSTAL DS1015
604 | 12005218 | 20.07.2020 | 168,96 | Арм500 | ГОСТ 34028-2016 | 17 | 180x180 | Открытая |  | 169,731 | 1,8 | 0,4 | 169.331 |  |  | 3 | 1559 | 7 | 10226 | 10212 | 11408 | 6312 | 6231 | 6852 | 200 | 7 | 2 | 2155 | 9 | 290 | 350 | 100 | [7 empty] | B 789/BC | 0,01 | 6:00:00 | 1533 | 6:00:00 | 1529 | 6:02:22 | 0.1988 | 0.1921 | 1.0096 | 0.0039 | 0.0198 | 0.0467 | 0.0188 | 0.0366 | 0.0013 | 0.0024 | 0.0007 |  | 0.0012 | 0.0031 | 0.0039 | 0.0007 | 0.0073 |  |  | 0.003 |  | 0.0002 | 0.0021 | 0.381 | RHI DELTEK D99 |  | RHI JUSTAL DS1015
605 | 12005219 | 20.07.2020 | 159,744 | Арм500 | ГОСТ 34028-2016 | 18 | 180x180 | Открытая |  | 160,496 | 1,8 | 0,4 | 160.096 |  |  | 2 | 1562 | 7 | 10254 | 10239 | 11433 | 6340 | 6259 | 6879 | 200 | 7 | 2 | 2155 | 9 | 290 | 350 | 100 | [7 empty] | B 789/BC | 0,01 | 6:40:00 | 1534 | 6:40:00 | 1535 | 8:22:40 | 0.214 | 0.1792 | 1.0347 | 0.005 | 0.0265 | 0.0404 | 0.0185 | 0.0365 | 0.0012 | 0.0022 | 0.0006 |  | 0.001 | 0.0036 | 0.0032 | 0.0006 | 0.0078 |  |  | 0.0032 |  | 0.0001 | 0.0014 | 0.399 | RHI DELTEK D99 |  | RHI JUSTAL DS1015
606 | 12005220 | 20.07.2020 | 168,96 | Арм500 | ГОСТ 34028-2016 | 19 | 180x180 | Открытая |  | 169,731 | 1,8 | 0,4 | 169.331 |  |  | 4 | 1563 | 7 | 10282 | 10267 | 11461 | 6368 | 6287 | 6910 | 200 | 7 | 2 | 2155 | 9 | 290 | 350 | 110 | [7 empty] | B 789/BC | 0,01 | 7:20:00 | 1534 | 7:20:00 | 1532 | 7:30:15 | 0.2029 | 0.1803 | 1.0148 | 0.0057 | 0.0279 | 0.0416 | 0.0178 | 0.0407 | 0.001 | 0.0022 | 0.0007 |  | 0.001 | 0.0037 | 0.0032 | 0.0008 | 0.0073 |  |  | 0.0031 |  | 0.0001 | 0.0008 | 0.385 | RHI DELTEK D99 |  | RHI JUSTAL DS1015
607 | 12005221 | 20.07.2020 | 165,888 | Арм500 | ГОСТ 34028-2016 | 20 | 180x180 | Открытая |  | 166,653 | 1,8 | 0,4 | 166.253 |  |  | 10 | 1561 | 7 | 10309 | 10294 | 11488 | 6395 | 6314 | 6938 | 200 | 7 | 2 | 2155 | 9 | 290 | 350 | 110 | [7 empty] | B 789/BC | 0,01 | 8:00:00 | 1530 | 8:00:00 | 1533 | 8:03:30 | 0.1991 | 0.1934 | 1.0194 | 0.0044 | 0.0198 | 0.0419 | 0.0172 | 0.039 | 0.0011 | 0.0024 | 0.0007 |  | 0.0011 | 0.0034 | 0.0032 | 0.0008 | 0.0082 |  |  | 0.0032 |  | 0.0001 | 0.0011 | 0.382 | RHI DELTEK D99 |  | RHI JUSTAL DS1015
608 | 12005222 | 20.07.2020 | 162,816 | Арм500 | ГОСТ 34028-2016 | 21 | 180x180 | Открытая |  | 163,575 | 1,8 | 0,4 | 163.175 |  |  | 3 | 1561 | 7 | 10337 | 10322 | 11513 | 6423 | 6342 | 6965 | 200 | 7 | 2 | 2155 | 9 | 290 | 350 | 110 | [7 empty] | B 789/BC | 0,01 | 8:40:00 | 1534 | 8:40:00 | 1532 | 8:43:43 | 0.1998 | 0.1856 | 1.0063 | 0.0064 | 0.0199 | 0.0394 | 0.0182 | 0.038 | 0.0012 | 0.0024 | 0.0006 |  | 0.0011 | 0.0033 | 0.0031 | 0.0007 | 0.0074 |  |  | 0.0032 |  | 0.0001 | 0.0022 | 0.38 | RHI DELTEK D99 |  | RHI JUSTAL DS1015
609 | 12005223 | 20.07.2020 | 159,655 | Арм500 | ГОСТ 34028-2016 | 22 | 180x180 | Открытая |  | 168,366 | 1,8 | 0,4 | 167.966 | 5,2 |  | 7 | 1562 | 7 | 10364 | 10347 | 11537 | 6447 | 6369 | 6993 | 200 | 7 | 2 | 2155 | 9 | 290 | 350 | 110 | [7 empty] | B 789/BC | 0,01 | 9:20:00 | 1536 | 9:20:00 | 1531 | 9:23:54 | 0.1953 | 0.1728 | 0.9978 | 0.0074 | 0.0187 | 0.0376 | 0.0184 | 0.0397 | 0.0012 | 0.0024 | 0.0006 |  | 0.0011 | 0.0035 | 0.0031 | 0.0007 | 0.0069 |  |  | 0.0034 |  | 0.0001 | 0.0014 | 0.374 | RHI DELTEK D99 |  | RHI JUSTAL DS1015
610 | 12005224 | 21.07.2020 | 153,485 | Арм500 | ГОСТ 34028-2016 | 1 | 180x180 | Открытая |  | 155,123 | 1,8 | 0,4 | 154.723 |  |  | 2 | 1590 | 2 | 6302 | 4015 | 1464 | 6472 | 6394 | 7021 | 200 | 13 | 2 | 2155 | 9 | 320 | 350 | 110 | [7 empty] | B 789/BC | 0,01 | 15:25:00 | 1547 | 15:25:00 | 1549 | 15:33:35 | 0.1946 | 0.1751 | 1.0073 | 0.0056 | 0.025 | 0.0212 | 0.0028 | 0.0077 | 0.0004 | 0.0013 | 0.0002 |  | 0.0011 | 0.0028 | 0.0035 | 0.0009 | 0.0083 |  |  | 0.0032 |  | 0.0001 | 0.0019 | 0.368 | RHI DELTEK D99 |  | RHI JUSTAL DS1015 |  | Запуск серии. Неисправность МГР№3;5. Порезка НЛЗ ручным резаком.
611 | 12005225 | 21.07.2020 | 168,845 | Арм500 | ГОСТ 34028-2016 | 2 | 180x180 | Открытая |  | 169,616 | 1,8 | 0,4 | 169.216 |  |  | 10 | 1580 | 2 | 6332 | 4042 | 1491 | 6502 | 6424 | 7051 | 200 | 13 | 2 | 2155 | 9 | 320 | 380 | 130 | [7 empty] | B 789/BC | 0,01 | 16:10:00 | 1546 | 16:10:00 | 1542 | 16:37:04 | 0.1805 | 0.199 | 0.9881 | 0.0046 | 0.0189 | 0.0209 | 0.0064 | 0.0168 | 0.0005 | 0.0015 | 0.0002 |  | 0.0011 | 0.0023 | 0.0028 | 0.0011 | 0.0091 |  |  | 0.003 |  | 0.0001 | 0.0018 | 0.352 | RHI DELTEK D99 |  | RHI JUSTAL DS1015 |  | Неисправность МГРа №3, порезка НЛЗ ручным резаком
612 | 12005226 | 21.07.2020 | 168,96 | Арм500 | ГОСТ 34028-2016 | 3 | 180x180 | Открытая |  | 169,731 | 1,8 | 0,4 | 169.331 |  |  | 3 | 1580 | 2 | 6360 | 4073 | 1519 | 6527 | 6449 | 7076 | 200 | 13 | 2 | 2155 | 9 | 320 | 380 | 130 | [7 empty] | B 789/BC | 0,03 | 16:55:00 | 1544 | 16:55:00 | 1543 | 17:03:28 | 0.1951 | 0.1857 | 1.021 | 0.0105 | 0.0194 | 0.0219 | 0.0065 | 0.0193 | 0.0005 | 0.0016 | 0.0003 |  | 0.0011 | 0.0027 | 0.0031 | 0.0009 | 0.0069 |  |  | 0.0033 |  | 0.0001 | 0.0022 | 0.372 | RHI DELTEK D99 |  | RHI JUSTAL DS1015 |  | Неисправность МГРа №3, порезка НЛЗ ручным резаком
613 | 12005228 | 21.07.2020 | 168,704 | Арм500 | ГОСТ 34028-2016 | 4 | 180x180 | Открытая |  | 169,475 | 1,8 | 0,4 | 169.075 |  |  | 4 | 1582 | 2 | 6388 | 4104 | 1546 | 6554 | 6476 | 7103 | 200 | 13 | 2 | 2155 | 9 | 320 | 380 | 130 | [7 empty] | B 789/BC | 0,06 | 17:37:00 | 1550 | 17:37:00 | 1549 | 17:50:30 | 0.2019 | 0.1885 | 1.0225 | 0.0082 | 0.0166 | 0.0248 | 0.008 | 0.0222 | 0.0006 | 0.0017 | 0.0005 |  | 0.0009 | 0.0028 | 0.0035 | 0.0009 | 0.0073 |  |  | 0.0032 |  | 0.0001 | 0.0015 | 0.38 | RHI DELTEK D99 |  | RHI JUSTAL DS1015
614 | 12005227 | 21.07.2020 | 168,96 | Арм500 | ГОСТ 34028-2016 | 5 | 180x180 | Открытая |  | 169,731 | 1,8 | 0,4 | 169.331 |  |  | 7 | 1574 | 2 | 6415 | 4134 | 1574 | 6582 | 6504 | 7131 | 200 | 13 | 2 | 2155 | 9 | 320 | 380 | 130 | [7 empty] | B 789/BC | 0,03 | 18:17:00 | 1549 | 18:17:00 | 1549 | 18:44:14 | 0.1954 | 0.1766 | 1.0296 | 0.0052 | 0.0221 | 0.0279 | 0.0082 | 0.0189 | 0.0006 | 0.002 | 0.0005 |  | 0.0009 | 0.0027 | 0.0031 | 0.0008 | 0.0062 |  |  | 0.0031 |  | 0.0001 | 0.0037 | 0.375 | RHI DELTEK D99 |  | RHI JUSTAL DS1015 |  | Неисправность МГРа №3, порезка НЛЗ ручным резаком
615 | 12005229 | 21.07.2020 | 168,96 | Арм500 | ГОСТ 34028-2016 | 6 | 180x180 | Открытая |  | 169,731 | 1,8 | 0,4 | 169.331 |  |  | 2 | 1566 | 2 | 6443 | 4165 | 1602 | 6610 | 6532 | 7159 | 200 | 7 | 2 | 2155 | 9 | 290 | 350 | 110 | [7 empty] | B 789/BC | 0,06 | 19:00:00 | 1540 | 19:00:00 | 1540 | 19:08:18 | 0.1944 | 0.1992 | 1.0227 | 0.0102 | 0.0219 | 0.0284 | 0.0083 | 0.0204 | 0.0005 | 0.0017 | 0.0005 |  | 0.0011 | 0.0029 | 0.0031 | 0.0008 | 0.008 |  |  | 0.0032 |  | 0.0001 | 0.0025 | 0.373 | RHI DELTEK D99 |  | RHI JUSTAL DS1015
616 | 12005230 | 21.07.2020 | 172,032 | Арм500 | ГОСТ 34028-2016 | 7 | 180x180 | Открытая |  | 172,81 | 1,8 | 0,4 | 172.41 |  |  | 11 | 1576 | 2 | 6470 | 4196 | 1632 | 6637 | 6559 | 7186 | 200 | 7 | 2 | 2155 | 9 | 290 | 350 | 110 | [7 empty] | B 789/BC | 0,01 | 19:40:00 | 1545 | 19:40:00 | 1546 | 19:48:59 | 0.1905 | 0.1858 | 1.0285 | 0.0109 | 0.0227 | 0.0256 | 0.007 | 0.0178 | 0.0005 | 0.0018 | 0.0005 |  | 0.001 | 0.003 | 0.0028 | 0.0009 | 0.0083 |  |  | 0.0033 |  | 0.0001 | 0.0027 | 0.37 | RHI DELTEK D99 |  | RHI JUSTAL DS1015
617 | 12005231 | 21.07.2020 | 172,032 | Арм500 | ГОСТ 34028-2016 | 8 | 180x180 | Открытая |  | 172,81 | 1,8 | 0,4 | 172.41 |  |  | 3 | 1567 | 2 | 6498 | 4223 | 1660 | 6665 | 6590 | 7217 | 200 | 7 | 2 | 2155 | 9 | 290 | 350 | 110 | [7 empty] | B 789/BC | 0,01 | 20:20:00 | 1543 | 20:20:00 | 1542 | 20:26:45 | 0.2002 | 0.2033 | 1.0196 | 0.0097 | 0.0234 | 0.0338 | 0.0164 | 0.0343 | 0.001 | 0.0025 | 0.0005 |  | 0.0012 | 0.0034 | 0.0032 | 0.0007 | 0.0076 |  |  | 0.0034 |  | 0.0001 | 0.0012 | 0.381 | RHI DELTEK D99 |  | RHI JUSTAL DS1015
618 | 12005232 | 21.07.2020 | 165,888 | Арм500 | ГОСТ 34028-2016 | 9 | 180x180 | Открытая |  | 166,653 | 1,8 | 0,4 | 166.253 |  |  | 4 | 1562 | 2 | 6526 | 4251 | 1688 | 6692 | 6618 | 7245 | 200 | 7 | 2 | 2155 | 9 | 290 | 350 | 110 | [7 empty] | B 789/BC | 0,01 | 21:05:00 | 1536 | 21:05:00 | 1535 | 21:08:56 | 0.1948 | 0.1997 | 1.0114 | 0.01 | 0.0218 | 0.0357 | 0.0165 | 0.0412 | 0.0011 | 0.0029 | 0.0005 |  | 0.0011 | 0.0032 | 0.0028 | 0.0009 | 0.0082 |  |  | 0.0032 |  | 0.0001 | 0.0013 | 0.376 | RHI DELTEK D99 |  | RHI JUSTAL DS1015
619 | 12005233 | 21.07.2020 | 165,888 | Арм500 | ГОСТ 34028-2016 | 10 | 180x180 | Открытая |  | 166,653 | 1,8 | 0,4 | 166.253 |  |  | 7 | 1563 | 2 | 6553 | 4279 | 1715 | 6720 | 6645 | 7272 | 200 | 7 | 2 | 2155 | 9 | 290 | 350 | 110 | [7 empty] | B 789/BC | 0,01 | 21:45:00 | 1532 | 21:45:00 | 1537 | 21:48:54 | 0.1944 | 0.213 | 1.0181 | 0.01 | 0.0211 | 0.0387 | 0.02 | 0.0456 | 0.0013 | 0.0035 | 0.0006 |  | 0.0011 | 0.0035 | 0.003 | 0.0013 | 0.0089 |  |  | 0.0034 |  | 0.0001 | 0.0015 | 0.378 | RHI DELTEK D99 |  | RHI JUSTAL DS1015
620 | 12005234 | 21.07.2020 | 159,744 | Арм500 | ГОСТ 34028-2016 | 11 | 180x180 | Открытая |  | 160,496 | 1,8 | 0,4 | 160.096 |  |  | 2 | 1564 | 2 | 6581 | 4306 | 1740 | 6748 | 6673 | 7297 | 200 | 7 | 2 | 2155 | 9 | 290 | 350 | 110 | [7 empty] | B 789/BC | 0,01 | 22:25:00 | 1538 | 22:25:00 | 1536 | 22:56:59 | 0.1958 | 0.1844 | 1.0209 | 0.0126 | 0.0234 | 0.0377 | 0.0203 | 0.0493 | 0.0009 | 0.0033 | 0.0006 |  | 0.001 | 0.0038 | 0.0032 | 0.005 | 0.0077 |  |  | 0.0033 |  | 0.0009 | 0.0007 | 0.38 | RHI DELTEK D99 |  | RHI JUSTAL DS1015
621 | 12005235 | 21.07.2020 | 172,032 | Арм500 | ГОСТ 34028-2016 | 12 | 180x180 | Открытая |  | 172,81 | 1,8 | 0,4 | 172.41 |  |  | 11 | 1567 | 2 | 6608 | 4337 | 1767 | 6775 | 6700 | 7327 | 200 | 7 | 2 | 2155 | 9 | 290 | 350 | 110 | [7 empty] | B 789/BC | 0,01 | 23:05:00 | 1538 | 23:05:00 | 1539 | 23:11:17 | 0.1874 | 0.181 | 1.0018 | 0.008 | 0.0185 | 0.0351 | 0.0234 | 0.0474 | 0.0011 | 0.0033 | 0.0005 |  | 0.001 | 0.0028 | 0.003 | 0.0006 | 0.007 |  |  | 0.0033 |  | 0.0001 | 0.0012 | 0.367 | RHI DELTEK D99 |  | RHI JUSTAL DS1015
622 | 12005236 | 21.07.2020 | 162,816 | Арм500 | ГОСТ 34028-2016 | 13 | 180x180 | Открытая |  | 163,575 | 1,8 | 0,4 | 163.175 |  |  | 3 | 1563 | 2 | 6636 | 4364 | 1795 | 6800 | 6728 | 7355 | 200 | 7 | 2 | 2155 | 9 | 290 | 350 | 110 | [7 empty] | B 789/BC | 0,01 | 23:45:00 | 1538 | 23:45:00 | 1538 | 23:47:31 | 0.1962 | 0.181 | 1.0182 | 0.0087 | 0.0199 | 0.0369 | 0.0239 | 0.0512 | 0.0012 | 0.0031 | 0.0005 |  | 0.001 | 0.0031 | 0.0027 | 0.0007 | 0.0071 |  |  | 0.0034 |  | 0.0001 | 0.0019 | 0.38 | RHI DELTEK D99 |  | RHI JUSTAL DS1015
623 | 12005237 | 22.07.2020 | 161,664 | Арм500 | ГОСТ 34028-2016 | 14 | 180x180 | Открытая |  | 162,88 | 1,8 | 0,4 | 162.48 |  |  | 4 | 1563 | 2 | 6667 | 4395 | 1826 | 6831 | 6737 | 7386 | 200 | 7 | 2 | 2155 | 9 | 290 | 350 | 110 | [7 empty] | B 789/BC | 0,01 | 0:30:00 | 1535 | 0:30:00 | 1535 | 0:28:17 | 0.1966 | 0.1874 | 1.0197 | 0.0121 | 0.0239 | 0.0372 | 0.0202 | 0.0447 | 0.0012 | 0.0027 | 0.0005 |  | 0.001 | 0.0035 | 0.0028 | 0.0007 | 0.0066 |  |  | 0.0035 |  | 0.0001 | 0.0009 | 0.38 | RHI DELTEK D99 |  | RHI JUSTAL DS1015 |  | Закрыли ручей №5 (остановка ТПМ).
624 | 12005238 | 22.07.2020 | 168,96 | Арм500 | ГОСТ 34028-2016 | 15 | 180x180 | Открытая |  | 169,731 | 1,8 | 0,4 | 169.331 |  |  | 7 | 1568 | 2 | 6700 | 4429 | 1859 | 6864 |  | 7420 | 200 | 7 | 2 | 2155 | 9 | 290 | 350 | 110 | [7 empty] | B 789/BC | 0,01 | 1:10:00 | 1540 | 1:10:00 | 1536 | 1:16:32 | 0.1995 | 0.1884 | 1.0163 | 0.0109 | 0.0241 | 0.0382 | 0.016 | 0.0353 | 0.0011 | 0.0027 | 0.0005 |  | 0.0011 | 0.0038 | 0.0032 | 0.0011 | 0.0071 |  |  | 0.0035 |  | 0.0001 | 0.0016 | 0.381 | RHI DELTEK D99 |  | RHI JUSTAL DS1015
625 | 12005239 | 22.07.2020 | 165,888 | Арм500 | ГОСТ 34028-2016 | 16 | 180x180 | Открытая |  | 166,803 | 1,8 | 0,4 | 166.403 |  |  | 2 | 1568 | 2 | 6728 | 4454 | 1887 | 6889 | 6762 | 7447 | 200 | 7 | 2 | 2155 | 9 | 290 | 350 | 110 | [7 empty] | B 789/BC | 0,01 | 2:00:00 | 1540 | 2:00:00 | 1538 | 3:07:02 | 0.1933 | 0.1741 | 1.0213 | 0.0075 | 0.0219 | 0.0419 | 0.0189 | 0.0401 | 0.0012 | 0.003 | 0.0005 |  | 0.001 | 0.0035 | 0.0029 | 0.001 | 0.0063 |  |  | 0.0035 |  | 0.0001 | 0.0022 | 0.377 | RHI DELTEK D99 |  | RHI JUSTAL DS1015 |  | Запустили ручей №5.
626 | 12005240 | 22.07.2020 | 159,744 | Арм500 | ГОСТ 34028-2016 | 17 | 180x180 | Открытая |  | 160,496 | 1,8 | 0,4 | 160.096 |  |  | 11 | 1565 | 2 | 6756 | 4481 | 1915 | 6916 | 6789 | 7475 | 200 | 7 | 2 | 2155 | 9 | 290 | 350 | 110 | [7 empty] | B 789/BC | 0,01 | 2:47:00 | 1540 | 2:47:00 | 1537 | 3:34:13 | 0.1927 | 0.189 | 1.0247 | 0.0103 | 0.0219 | 0.0478 | 0.0215 | 0.0413 | 0.0011 | 0.0029 | 0.0005 |  | 0.0011 | 0.0036 | 0.0037 | 0.001 | 0.0069 |  |  | 0.0035 |  | 0.0001 | 0.0012 | 0.379 | RHI DELTEK D99 |  | RHI JUSTAL DS1015
627 | 12005241 | 22.07.2020 | 162,816 | Арм500 | ГОСТ 34028-2016 | 18 | 180x180 | Открытая |  | 163,575 | 1,8 | 0,4 | 163.175 |  |  | 3 | 1564 | 2 | 6783 | 4509 | 1942 | 6944 | 6817 | 7499 | 200 | 7 | 2 | 2155 | 9 | 290 | 350 | 110 | [7 empty] | B 789/BC | 0,01 | 3:37:00 | 1541 | 3:37:00 | 1540 | 3:43:45 | 0.2069 | 0.1901 | 1.0294 | 0.0038 | 0.0191 | 0.0379 | 0.0175 | 0.0385 | 0.0011 | 0.0027 | 0.0004 |  | 0.0012 | 0.003 | 0.0031 | 0.0011 | 0.0067 |  |  | 0.0032 |  | 0.0001 | 0.001 | 0.391 | RHI DELTEK D99 |  | RHI JUSTAL DS1015
628 | 12005242 | 22.07.2020 | 165,888 | Арм500 | ГОСТ 34028-2016 | 19 | 180x180 | Открытая |  | 166,653 | 1,8 | 0,4 | 166.253 |  |  | 4 | 1564 | 2 | 6811 | 4533 | 1970 | 6972 | 6842 | 7527 | 200 | 7 | 2 | 2155 | 9 | 290 | 350 | 110 | [7 empty] | B 789/BC | 0,01 | 4:24:00 | 1539 | 4:24:00 | 1539 | 4:28:49 | 0.2052 | 0.1958 | 1.0204 | 0.0056 | 0.0225 | 0.0388 | 0.0177 | 0.0379 | 0.0012 | 0.0023 | 0.0004 |  | 0.0012 | 0.003 | 0.0032 | 0.0012 | 0.007 |  |  | 0.0033 |  | 0.0002 | 0.0021 | 0.388 | RHI DELTEK D99 |  | RHI JUSTAL DS1015
629 | 12005243 | 22.07.2020 | 162,816 | Арм500 | ГОСТ 34028-2016 | 20 | 180x180 | Открытая |  | 163,575 | 1,8 | 0,4 | 163.175 |  |  | 7 | 1563 | 2 | 6835 | 4564 | 1997 | 6999 | 6869 | 7552 | 200 | 7 | 2 | 2155 | 9 | 290 | 350 | 110 | [7 empty] | B 789/BC | 0,01 | 5:05:00 | 1540 | 5:05:00 | 1541 | 5:13:26 | 0.2022 | 0.1927 | 1.0241 | 0.0095 | 0.0247 | 0.0456 | 0.0183 | 0.0407 | 0.0012 | 0.0028 | 0.0005 |  | 0.0011 | 0.0035 | 0.0029 | 0.001 | 0.0072 |  |  | 0.0033 |  | 0.0001 | 0.0021 | 0.387 | RHI DELTEK D99 |  | RHI JUSTAL DS1015
630 | 12005244 | 22.07.2020 | 162,816 | Арм500 | ГОСТ 34028-2016 | 21 | 180x180 | Открытая |  | 163,575 | 1,8 | 0,4 | 163.175 |  |  | 2 | 1561 | 2 | 6863 | 4592 | 2025 | 7027 | 6894 | 7579 | 200 | 7 | 2 | 2155 | 9 | 290 | 350 | 110 | [7 empty] | B 789/BC | 0,01 | 5:45:00 | 1539 | 5:45:00 | 1537 | 5:48:57 | 0.1844 | 0.1793 | 1.0013 | 0.0104 | 0.0208 | 0.0528 | 0.0233 | 0.0471 | 0.0013 | 0.0033 | 0.0004 |  | 0.0009 | 0.0034 | 0.0024 | 0.0006 | 0.0062 |  |  | 0.0033 |  |  | 0.002 | 0.368 | RHI DELTEK D99 |  | RHI JUSTAL DS1015
631 | 12005245 | 22.07.2020 | 165,888 | Арм500 | ГОСТ 34028-2016 | 22 | 180x180 | Открытая |  | 166,653 | 1,8 | 0,4 | 166.253 |  |  | 11 | 1558 | 2 | 6891 | 4619 | 2053 | 7054 | 6921 | 7607 | 200 | 7 | 2 | 2155 | 9 | 290 | 350 | 110 | [7 empty] | B 789/BC | 0,01 | 6:20:00 | 1536 | 6:20:00 | 1537 | 6:59:36 | 0.1968 | 0.1795 | 1.0238 | 0.0077 | 0.0192 | 0.0594 | 0.022 | 0.0423 | 0.0012 | 0.0029 | 0.0004 |  | 0.001 | 0.0033 | 0.003 | 0.0006 | 0.0065 |  |  | 0.0033 |  | 0.0001 | 0.0012 | 0.385 | RHI DELTEK D99 |  | RHI JUSTAL DS1015
632 | 12005246 | 22.07.2020 | 153,6 | Арм500 | ГОСТ 34028-2016 | 23 | 180x180 | Открытая |  | 154,338 | 1,8 | 0,4 | 153.938 |  |  | 3 | 1557 | 2 | 6915 | 4647 | 2077 | 7079 | 6949 | 7631 | 200 | 7 | 2 | 2155 | 9 | 290 | 350 | 110 | [7 empty] | B 789/BC | 0,01 | 7:00:00 | 1538 | 7:00:00 | 1538 | 7:04:48 | 0.1929 | 0.1949 | 1.0166 | 0.0066 | 0.0224 | 0.0574 | 0.0213 | 0.037 | 0.001 | 0.0034 | 0.0004 |  | 0.0012 | 0.0036 | 0.0031 | 0.0014 | 0.006 |  |  | 0.0035 |  | 0.0001 | 0.001 | 0.379 | RHI DELTEK D99 |  | RHI JUSTAL DS1015
633 | 12005247 | 22.07.2020 | 168,96 | Арм500 | ГОСТ 34028-2016 | 24 | 180x180 | Открытая |  | 169,731 | 1,8 | 0,4 | 169.331 |  |  | 4 | 1558 | 2 | 6943 | 4678 | 2105 | 7107 | 6977 | 7659 | 200 | 7 | 2 | 2155 | 9 | 290 | 350 | 100 | [7 empty] | B 789/BC | 0,01 | 7:45:00 | 1538 | 7:45:00 | 1535 | 7:44:45 | 0.1863 | 0.1922 | 1.0085 | 0.0067 | 0.0253 | 0.0568 | 0.0175 | 0.0345 | 0.001 | 0.003 | 0.0005 |  | 0.0012 | 0.0043 | 0.0037 | 0.0011 | 0.0056 |  |  | 0.0033 |  | 0.0001 | 0.001 | 0.371 | RHI DELTEK D99 |  | RHI JUSTAL DS1015
634 | 12005248 | 22.07.2020 | 165,888 | Арм500 | ГОСТ 34028-2016 | 25 | 180x180 | Открытая |  | 166,653 | 1,8 | 0,4 | 166.253 |  |  | 7 | 1558 | 2 | 6970 | 4705 | 2132 | 7134 | 7004 | 7687 | 200 | 7 | 2 | 2155 | 9 | 290 | 350 | 100 | [7 empty] | B 789/BC | 0,01 | 8:20:00 | 1538 | 8:20:00 | 1539 | 8:32:52 | 0.1963 | 0.1942 | 1.0276 | 0.0055 | 0.0226 | 0.0504 | 0.0212 | 0.0401 | 0.0012 | 0.0034 | 0.0005 |  | 0.0013 | 0.0038 | 0.0036 | 0.0014 | 0.0078 |  |  | 0.0032 |  | 0.0001 | 0.0027 | 0.383 | RHI DELTEK D99 |  | RHI JUSTAL DS1015
635 | 12005249 | 22.07.2020 | 162,816 | Арм500 | ГОСТ 34028-2016 | 26 | 180x180 | Открытая |  | 163,575 | 1,8 | 0,4 | 163.175 |  |  | 2 | 1559 | 2 | 6998 | 4733 | 2160 | 7162 | 7032 | 7711 | 200 | 7 | 2 | 2155 | 9 | 290 | 350 | 100 | [7 empty] | B 789/BC | 0,01 | 9:00:00 | 1537 | 9:00:00 | 1534 | 9:10:39 | 0.2005 | 0.188 | 1.0251 | 0.0112 | 0.0114 | 0.0514 | 0.0144 | 0.0273 | 0.0007 | 0.0026 | 0.0004 |  | 0.0011 | 0.0033 | 0.0034 | 0.0007 | 0.0091 |  |  | 0.0033 |  | 0.0001 | 0.0023 | 0.386 | RHI DELTEK D99 |  | RHI JUSTAL DS1015
636 | 12005250 | 22.07.2020 | 159,744 | Арм500 | ГОСТ 34028-2016 | 27 | 180x180 | Открытая |  | 160,496 | 1,8 | 0,4 | 160.096 |  |  | 11 | 1555 | 2 | 7026 | 4760 | 2185 | 7189 | 7056 | 7739 | 200 | 7 | 2 | 2155 | 9 | 290 | 350 | 100 | [7 empty] | B 789/BC | 0,01 | 9:40:00 | 1536 | 9:40:00 | 1541 | 9:50:43 | 0.1982 | 0.2034 | 1.0792 | 0.0121 | 0.0103 | 0.0492 | 0.0099 | 0.0233 | 0.0006 | 0.002 | 0.0004 |  | 0.0014 | 0.0033 | 0.0032 | 0.0007 | 0.0079 |  |  | 0.0034 |  | 0.0001 | 0.0011 | 0.391 | RHI DELTEK D99 |  | RHI JUSTAL DS1015
637 | 12005251 | 22.07.2020 | 162,816 | Арм500 | ГОСТ 34028-2016 | 28 | 180x180 | Открытая |  | 163,575 | 1,8 | 0,4 | 163.175 |  |  | 3 | 1555 | 2 | 7050 | 4791 | 2212 | 7214 | 7084 | 7766 | 200 | 7 | 2 | 2155 | 9 | 290 | 350 | 100 | [7 empty] | B 789/BC | 0,01 | 10:15:00 | 1535 | 10:15:00 | 1534 | 10:31:08 | 0.211 | 0.2088 | 1.0912 | 0.008 | 0.0129 | 0.0426 | 0.0067 | 0.0184 | 0.0006 | 0.0015 | 0.0004 |  | 0.0015 | 0.0033 | 0.0039 | 0.0008 | 0.0073 |  |  | 0.0033 |  | 0.0001 | 0.0027 | 0.404 | RHI DELTEK D99 |  | RHI JUSTAL DS1015
638 | 12005252 | 22.07.2020 | 162,816 | Арм500 | ГОСТ 34028-2016 | 29 | 180x180 | Открытая |  | 163,575 | 1,8 | 0,4 | 163.175 |  |  | 10 | 1566 | 2 | 7078 | 4819 | 2240 | 7242 | 7112 | 7791 | 200 | 7 | 2 | 2155 | 9 | 290 | 350 | 100 | [7 empty] | B 789/BC | 0,01 | 11:00:00 | 1535 | 11:00:00 | 1536 | 11:08:08 | 0.2142 | 0.1917 | 1.0253 | 0.0081 | 0.0154 | 0.0398 | 0.0072 | 0.0172 | 0.0005 | 0.0015 | 0.0004 |  | 0.0012 | 0.0032 | 0.0036 | 0.0009 | 0.0089 |  |  | 0.0031 |  | 0.0001 | 0.0019 | 0.396 | RHI DELTEK D99 |  | RHI JUSTAL DS1015
639 | 12005253 | 22.07.2020 | 165,888 | Арм500 | ГОСТ 34028-2016 | 30 | 180x180 | Открытая |  | 166,653 | 1,8 | 0,4 | 166.253 |  |  | 7 | 1553 | 2 | 7105 | 4846 | 2267 | 7269 | 7139 | 7819 | 200 | 7 | 2 | 2155 | 9 | 290 | 350 | 100 | [7 empty] | B 789/BC | 0,01 | 11:40:00 | 1532 | 11:40:00 | 1533 | 11:49:37 | 0.2048 | 0.1907 | 1.0684 | 0.0083 | 0.013 | 0.03 | 0.008 | 0.0189 | 0.0006 | 0.0018 | 0.0005 |  | 0.0013 | 0.0033 | 0.0031 | 0.0009 | 0.009 |  |  | 0.0032 |  | 0.0001 | 0.0012 | 0.392 | RHI DELTEK D99 |  | RHI JUSTAL DS1015
640 | 12005254 | 22.07.2020 | 162,79 | Арм500 | ГОСТ 34028-2016 | 31 | 180x180 | Открытая |  | 163,548 | 1,8 | 0,4 | 163.148 |  |  | 2 | 1556 | 2 | 7130 | 4874 | 2295 | 7297 | 7167 | 7846 | 200 | 7 | 2 | 2155 | 9 | 290 | 350 | 100 | [7 empty] | B 789/BC | 0,01 | 12:15:00 | 1530 | 12:15:00 | 1531 | 12:34:30 | 0.1926 | 0.187 | 1.0316 | 0.0128 | 0.0123 | 0.0234 | 0.0073 | 0.0179 | 0.0005 | 0.0015 | 0.0004 |  | 0.0011 | 0.003 | 0.004 | 0.0008 | 0.0112 |  |  | 0.003 |  | 0.0001 | 0.0006 | 0.372 | RHI DELTEK D99 |  | RHI JUSTAL DS1015 |  | Неисправность МГРа №4, порезка НЛЗ ручным резаком
641 | 12005255 | 22.07.2020 | 153,562 | Арм500 | ГОСТ 34028-2016 | 32 | 180x180 | Открытая |  | 154,3 | 1,8 | 0,4 | 153.9 |  |  | 1 | 1556 | 2 | 7158 | 4898 | 2320 | 7321 | 7191 | 7846 | 200 | 7 | 2 | 2155 | 9 | 290 | 350 | 100 | [7 empty] | B 789/BC | 0,01 | 13:00:00 | 1532 | 13:00:00 | 1533 | 13:01:34 | 0.2107 | 0.1881 | 1.0415 | 0.0085 | 0.0121 | 0.0355 | 0.0163 | 0.0203 | 0.0006 | 0.0023 | 0.0004 |  | 0.0012 | 0.0031 | 0.003 | 0.0008 | 0.009 |  |  | 0.0031 |  | 0.0001 | 0.001 | 0.395 | RHI DELTEK D99 |  | RHI JUSTAL DS1015 |  | Неисправность МГРа №4, порезка НЛЗ ручным резаком
642 | 12005256 | 22.07.2020 | 168,73 | Арм500 | ГОСТ 34028-2016 | 33 | 180x180 | Открытая |  | 169,501 | 1,8 | 0,4 | 169.101 |  |  | 3 | 1555 | 2 | 7188 | 4926 | 2347 | 7349 | 7219 | 7902 | 200 | 7 | 2 | 2155 | 9 | 290 | 350 | 100 | [7 empty] | B 789/BC | 0,01 | 13:40:00 | 1532 | 13:40:00 | 1526 | 13:55:20 | 0.2098 | 0.1969 | 1.0088 | 0.0035 | 0.0113 | 0.0316 | 0.0106 | 0.0205 | 0.0005 | 0.0018 | 0.0004 |  | 0.0012 | 0.0027 | 0.0033 | 0.0007 | 0.0094 |  |  | 0.003 |  | 0.0001 | 0.0014 | 0.387 | RHI DELTEK D99 |  | RHI JUSTAL DS1015 |  | Неисправность МГРа №4, порезка НЛЗ ручным резаком
643 | 12005257 | 22.07.2020 | 168,896 | Арм500 | ГОСТ 34028-2016 | 34 | 180x180 | Открытая |  | 169,667 | 1,8 | 0,4 | 169.267 |  |  | 10 | 1561 | 2 | 7216 | 4954 | 2378 | 7377 | 7247 | 7929 | 200 | 7 | 2 | 2155 | 9 | 290 | 350 | 100 | [7 empty] | B 789/BC | 0,01 | 14:25:00 | 1525 | 14:25:00 | 1527 | 14:46:11 | 0.1898 | 0.1721 | 0.9688 | 0.0067 | 0.0163 | 0.0296 | 0.0066 | 0.0182 | 0.0005 | 0.0014 | 0.0004 |  | 0.001 | 0.0023 | 0.0033 | 0.0009 | 0.0095 |  |  | 0.0029 |  | 0.0001 | 0.0028 | 0.36 | RHI DELTEK D99 |  | RHI JUSTAL DS1015 |  | Неисправность МГРа №4, порезка НЛЗ ручным резаком
644 | 12005258 | 22.07.2020 | 159,744 | Арм500 | ГОСТ 34028-2016 | 35 | 180x180 | Открытая |  | 160,496 | 1,8 | 0,4 | 160.096 |  |  | 7 | 1560 | 2 | 7244 | 4981 | 2406 | 7401 | 7271 | 7957 | 200 | 7 | 2 | 2155 | 9 | 290 | 350 | 100 | [7 empty] | B 789/BC | 0,01 | 15:10:00 | 1533 | 15:10:00 | 1538 | 15:23:12 | 0.1977 | 0.1811 | 0.993 | 0.0039 | 0.0159 | 0.0368 | 0.0071 | 0.0175 | 0.0005 | 0.0015 | 0.0004 |  | 0.0011 | 0.0026 | 0.0033 | 0.0007 | 0.0083 |  |  | 0.003 |  | 0.0001 | 0.0012 | 0.373 | RHI DELTEK D99 |  | RHI JUSTAL DS1015 |  | Неисправность МГРа №4, порезка НЛЗ ручным резаком
645 | 12005259 | 22.07.2020 | 159,744 | Арм500 | ГОСТ 34028-2016 | 36 | 180x180 | Открытая |  | 160,496 | 1,8 | 0,4 | 160.096 |  |  | 2 | 1558 | 2 | 7271 | 5009 | 2430 | 7426 | 7299 | 7984 | 200 | 7 | 2 | 2155 | 9 | 290 | 350 | 100 | [7 empty] | B 789/BC | 0,01 | 15:55:00 | 1533 | 15:55:00 | 1533 | 16:06:27 | 0.2009 | 0.1906 | 1.0019 | 0.0083 | 0.0137 | 0.035 | 0.0078 | 0.0172 | 0.0005 | 0.0014 | 0.0003 |  | 0.0011 | 0.0024 | 0.004 | 0.0011 | 0.0088 |  |  | 0.0029 |  | 0.0002 | 0.0019 | 0.377 | RHI DELTEK D99 |  | RHI JUSTAL DS1015 |  | Неисправность МГРа №4, порезка НЛЗ ручным резаком
646 | 12005260 | 22.07.2020 | 162,644 | Арм500 | ГОСТ 34028-2016 | 37 | 180x180 | Открытая |  | 171,702 | 1,8 | 0,4 | 171.302 | 5,3 |  | 11 | 1560 | 2 | 7296 | 5036 | 2458 | 7453 | 7326 | 8012 | 200 | 7 | 2 | 2155 | 9 | 320 | 350 | 100 | [7 empty] | B 789/BC | 0,01 | 16:40:00 | 1531 | 16:40:00 | 1538 | 16:39:43 | 0.1914 | 0.1852 | 1.0192 | 0.0089 | 0.0072 | 0.0333 | 0.0077 | 0.0164 | 0.0005 | 0.0014 | 0.0004 |  | 0.0012 | 0.0025 | 0.0037 | 0.0008 | 0.0084 |  |  | 0.0031 |  | 0.0001 | 0.0011 | 0.37 | RHI DELTEK D99 |  | RHI JUSTAL DS1015 |  | Неисправность МГРа №4, порезка НЛЗ ручным резаком
647 | 12005261 | 22.07.2020 | 153,6 | Арм500 | ГОСТ 34028-2016 | 1 | 180x180 | Открытая |  | 155,258 | 1,8 | 0,4 | 154.858 |  |  | 3 | 1575 | 1 | 7320 | 5064 | 2485 | 7478 | 7351 | 8037 | 200 | 7 | 2 | 2155 | 9 | 290 | 350 | 100 | [7 empty] | B 789/BC | 0,07 | 18:00:00 | 1542 | 18:00:00 | 1544 | 18:14:08 | 0.2082 | 0.1923 | 0.999 | 0.0028 | 0.0111 | 0.046 | 0.0244 | 0.0371 | 0.0011 | 0.0029 | 0.0004 |  | 0.0011 | 0.0026 | 0.0042 | 0.0008 | 0.0109 |  |  | 0.0031 |  | 0.0001 | 0.0025 | 0.389 | RHI DELTEK D99 |  | RHI JUSTAL DS1015
648 | 12005262 | 22.07.2020 | 162,816 | Арм500 | ГОСТ 34028-2016 | 2 | 180x180 | Открытая |  | 163,575 | 1,8 | 0,4 | 163.175 |  |  | 10 | 1564 | 1 | 7348 | 5092 | 2510 | 7506 | 7379 | 8064 | 200 | 13 | 2 | 2155 | 9 | 320 | 350 | 110 | [7 empty] | B 789/BC | 0,01 | 18:44:00 | 1538 | 18:44:00 | 1535 | 18:46:49 | 0.2022 | 0.186 | 1.0644 | 0.0083 | 0.0148 | 0.0544 | 0.0202 | 0.0456 | 0.0011 | 0.0029 | 0.0005 |  | 0.0014 | 0.0036 | 0.003 | 0.0007 | 0.0079 |  |  | 0.0031 |  | 0.0001 | 0.0015 | 0.396 | RHI DELTEK D99 |  | RHI JUSTAL DS1015
649 | 12005263 | 22.07.2020 | 164,467 | Арм500 | ГОСТ 34028-2016 | 3 | 180x180 | Открытая |  | 165,929 | 1,8 | 0,4 | 165.529 |  | 0.7 | 7 | 1560 | 1 | 7379 | 5122 | 2541 | 7536 | 7409 | 8077 | 200 | 13 | 2 | 2155 | 9 | 320 | 350 | 110 | [7 empty] | B 789/BC | 0,01 | 19:24:00 | 1535 | 19:24:00 | 1528 | 19:25:50 | 0.1996 | 0.2146 | 1.0118 | 0.0104 | 0.0101 | 0.0703 | 0.0192 | 0.0418 | 0.0011 | 0.0039 | 0.0004 |  | 0.0016 | 0.0027 | 0.0044 | 0.0006 | 0.0081 |  |  | 0.0031 |  | 0.0001 | 0.0019 | 0.388 | RHI DELTEK D99 |  | RHI JUSTAL DS1015 |  | Затягивание металлопровода пром.ковша на 0,4м/мин.Р№6 19:29 закрыт НЛЗ уперлась в направляющую. 19:52 запуск.
650 | 12005264 | 22.07.2020 | 156,672 | Арм500 | ГОСТ 34028-2016 | 4 | 180x180 | Открытая |  | 157,417 | 1,8 | 0,4 | 157.017 |  |  | 11 | 1567 | 1 | 7403 | 5150 | 2568 | 7564 | 7434 | 8101 | 200 | 13 | 2 | 2155 | 9 | 320 | 350 | 110 | [7 empty] | B 789/BC | 0,01 | 20:10:00 | 1534 | 20:10:00 | 1534 | 20:17:21 | 0.2088 | 0.2131 | 1.0119 | 0.0065 | 0.0121 | 0.0735 | 0.0224 | 0.0389 | 0.001 | 0.0028 | 0.0004 |  | 0.0014 | 0.0026 | 0.0039 | 0.0009 | 0.0081 |  |  | 0.003 |  | 0.0002 | 0.0028 | 0.397 | RHI DELTEK D99 |  | RHI JUSTAL DS1015 |  | Затягивание металлопровода пром.ковша на 0,2м/мин.
651 | 12005265 | 22.07.2020 | 162,816 | Арм500 | ГОСТ 34028-2016 | 5 | 180x180 | Открытая |  | 163,575 | 1,8 | 0,4 | 163.175 |  |  | 3 | 1565 | 1 | 7431 | 5175 | 2596 | 7592 | 7461 | 8129 | 200 | 13 | 2 | 2155 | 9 | 320 | 350 | 110 | [7 empty] | B 789/BC | 0,06 | 20:54:00 | 1534 | 20:54:00 | 1536 | 21:01:20 | 0.1932 | 0.2021 | 1.027 | 0.0025 | 0.0128 | 0.0647 | 0.0171 | 0.0382 | 0.001 | 0.0024 | 0.0003 |  | 0.0011 | 0.0027 | 0.004 | 0.0008 | 0.0073 |  |  | 0.003 |  | 0.0001 | 0.0022 | 0.382 | RHI DELTEK D99 |  | RHI JUSTAL DS1015
652 | 12005266 | 22.07.2020 | 156,672 | Арм500 | ГОСТ 34028-2016 | 6 | 180x180 | Открытая |  | 157,417 | 1,8 | 0,4 | 157.017 |  |  | 10 | 1564 | 1 | 7455 | 5202 | 2623 | 7619 | 7486 | 8153 | 200 | 13 | 2 | 2155 | 9 | 320 | 350 | 110 | [7 empty] | B 789/BC | 0,03 | 21:36:00 | 1537 | 21:36:00 | 1536 | 21:42:12 | 0.1994 | 0.1888 | 1.0245 | 0.0057 | 0.0115 | 0.0625 | 0.0171 | 0.0324 | 0.0011 | 0.0024 | 0.0004 |  | 0.0011 | 0.0029 | 0.0043 | 0.0008 | 0.0081 |  |  | 0.0034 |  | 0.0001 | 0.0023 | 0.387 | RHI DELTEK D99 |  | RHI JUSTAL DS1015
653 | 12005267 | 22.07.2020 | 159,744 | Арм500 | ГОСТ 34028-2016 | 7 | 180x180 | Открытая |  | 160,496 | 1,8 | 0,4 | 160.096 |  |  | 7 | 1565 | 1 | 7505 | 5257 | 2679 | 7674 | 7538 | 8203 | 200 | 13 | 2 | 2155 | 9 | 320 | 350 | 110 | [7 empty] | B 789/BC | 0,06 | 22:17:00 | 1541 | 22:17:00 | 1540 | 22:29:31 | 0.1979 | 0.1963 | 1.0035 | 0.0049 | 0.0185 | 0.0653 | 0.0206 | 0.0364 | 0.0009 | 0.0034 | 0.0004 |  | 0.001 | 0.0028 | 0.0036 | 0.0006 | 0.0058 |  |  | 0.003 |  | 0.0001 | 0.0014 | 0.383 | RHI DELTEK D99 |  | RHI JUSTAL DS1015
654 | 12005268 | 22.07.2020 | 168,96 | Арм500 | ГОСТ 34028-2016 | 8 | 180x180 | Открытая |  | 169,731 | 1,8 | 0,4 | 169.331 |  |  | 11 | 1559 | 1 | 7508 | 5257 | 2679 | 7677 | 7538 | 8206 | 200 | 13 | 2 | 2155 | 9 | 320 | 350 | 110 | [7 empty] | B 789/BC | 0,04 | 22:59:00 | 1538 | 22:59:00 | 1535 | 23:08:03 | 0.1899 | 0.1841 | 0.9961 | 0.0051 | 0.0165 | 0.0629 | 0.016 | 0.0351 | 0.0008 | 0.0023 | 0.0004 |  | 0.0009 | 0.0027 | 0.003 | 0.0005 | 0.0084 |  |  | 0.0029 |  | 0.0001 | 0.0014 | 0.373 | RHI DELTEK D99 |  | RHI JUSTAL DS1015
655 | 12005269 | 22.07.2020 | 153,6 | Арм500 | ГОСТ 34028-2016 | 9 | 180x180 | Открытая |  | 154,338 | 1,8 | 0,4 | 153.938 |  |  | 3 | 1563 | 1 | 7532 | 5285 | 2706 | 7702 | 7563 | 8230 | 200 | 13 | 2 | 2155 | 9 | 320 | 350 | 110 | [7 empty] | B 789/BC | 0,02 | 23:40:00 | 1537 | 23:40:00 | 1537 | 23:49:03 | 0.2044 | 0.1919 | 1.0061 | 0.0092 | 0.0147 | 0.0729 | 0.0192 | 0.0478 | 0.001 | 0.0031 | 0.0004 |  | 0.0009 | 0.0027 | 0.0034 | 0.0008 | 0.0084 |  |  | 0.003 |  | 0.0001 | 0.0021 | 0.392 | RHI DELTEK D99 |  | RHI JUSTAL DS1015
656 | 12005270 | 23.07.2020 | 162,816 | Арм500 | ГОСТ 34028-2016 | 10 | 180x180 | Открытая |  | 163,575 | 1,8 | 0,4 | 163.175 |  |  | 10 | 1566 | 1 | 7560 | 5313 | 2734 | 7730 | 7590 | 8255 | 200 | 13 | 2 | 2155 | 9 | 320 | 350 | 110 | [7 empty] | B 789/BC | 0,02 | 0:22:00 | 1539 | 0:22:00 | 1539 | 0:58:44 | 0.1882 | 0.1562 | 0.5601 | 0.0054 | 0.0094 | 0.0465 | 0.0178 | 0.0357 | 0.0011 | 0.0024 | 0.0002 |  | 0.0008 | 0.0011 | 0.0033 | 0.0013 | 0.0084 |  |  | 0.0024 |  | 0.0002 | 0.0039 | 0.295 | RHI DELTEK D99 |  | RHI JUSTAL DS1015
657 | 12005271 | 23.07.2020 | 153,6 | Арм500 | ГОСТ 34028-2016 | 11 | 180x180 | Открытая |  | 154,338 | 1,8 | 0,4 | 153.938 |  |  | 7 | 1566 | 1 | 7587 | 5340 | 2758 | 7754 | 7615 | 8279 | 200 | 13 | 2 | 2155 | 9 | 320 | 350 | 110 | [7 empty] | B 789/BC | 0,01 | 1:04:00 | 1549 | 1:04:00 | 1546 | 1:10:41 | 0.196 | 0.1572 | 0.4966 | 0.0115 | 0.0082 | 0.0566 | 0.0205 | 0.0428 | 0.001 | 0.0039 | 0.0002 |  | 0.0007 | 0.001 | 0.0032 | 0.0009 | 0.0075 |  |  | 0.0025 |  | 0.0001 | 0.0034 | 0.295 | RHI DELTEK D99 |  | RHI JUSTAL DS1015
658 | 12005272 | 23.07.2020 | 165,888 | Арм500 | ГОСТ 34028-2016 | 12 | 180x180 | Открытая |  | 166,653 | 1,8 | 0,4 | 166.253 |  |  | 1 | 1570 | 1 | 7615 | 5368 | 2786 | 7782 | 7643 | 8307 | 200 | 13 | 2 | 2155 | 9 | 320 | 350 | 110 | [7 empty] | B 789/BC | 0,01 | 1:43:00 | 1540 | 1:43:00 | 1532 | 1:51:18 | 0.1936 | 0.1481 | 0.5001 | 0.0055 | 0.0146 | 0.0544 | 0.0185 | 0.0369 | 0.001 | 0.0033 | 0.0003 |  | 0.0007 | 0.0012 | 0.0041 | 0.0004 | 0.0081 |  |  | 0.0024 |  | 0.0001 | 0.0017 | 0.292 | RHI DELTEK D99 |  | RHI JUSTAL DS1015 |  | Затягивание металлопровода пром.ковша на 0,2м/мин.
659 | 12005273 | 23.07.2020 | 150,528 | Арм500 | ГОСТ 34028-2016 | 13 | 180x180 | Открытая |  | 151,259 | 1,8 | 0,4 | 150.859 |  |  | 2 | 1575 | 1 | 7640 | 5395 | 2811 | 7809 | 7664 | 8332 | 200 | 13 | 2 | 2155 | 9 | 320 | 350 | 110 | [7 empty] | B 789/BC | 0,01 | 2:26:00 | 1536 | 2:26:00 | 1539 | 2:34:42 | 0.2052 | 0.1849 | 0.5174 | 0.0117 | 0.0077 | 0.038 | 0.0237 | 0.0345 | 0.001 | 0.0041 | 0.0002 |  | 0.0008 | 0.001 | 0.0029 | 0.0002 | 0.0093 |  |  | 0.0024 |  |  | 0.0026 | 0.304 | RHI DELTEK D99 |  | RHI JUSTAL DS1015 |  | Затягивание металлопровода пром.ковша на 0,6м/мин.
660 | 12005274 | 23.07.2020 | 165,888 | Арм500 | ГОСТ 34028-2016 | 14 | 180x180 | Открытая |  | 166,653 | 1,8 | 0,4 | 166.253 |  |  | 10 | 1567 | 1 | 7667 | 5426 | 2838 | 7837 | 7689 | 8359 | 200 | 13 | 2 | 2155 | 9 | 320 | 350 | 110 | [7 empty] | B 789/BC | 0,02 | 3:09:00 | 1538 | 3:09:00 | 1536 | 3:19:27 | 0.2095 | 0.1656 | 0.5062 | 0.0111 | 0.0088 | 0.0391 | 0.023 | 0.032 | 0.0009 | 0.0046 | 0.0002 |  | 0.0006 | 0.001 | 0.0026 | 0.0001 | 0.0086 |  |  | 0.0024 |  | 0.0001 | 0.0023 | 0.306 | RHI DELTEK D99 |  | RHI JUSTAL DS1015
661 | 12005275 | 23.07.2020 | 156,672 | Арм500 | ГОСТ 34028-2016 | 15 | 180x180 | Открытая |  | 157,417 | 1,8 | 0,4 | 157.017 |  |  | 7 | 1569 | 1 | 7695 | 5451 | 2866 | 7862 | 7716 | 8384 | 200 | 13 | 2 | 2155 | 9 | 320 | 350 | 110 | [7 empty] | B 789/BC | 0,02 | 3:51:00 | 1542 | 3:51:00 | 1539 | 3:59:12 | 0.1989 | 0.1566 | 0.509 | 0.0064 | 0.0095 | 0.0423 | 0.0266 | 0.0388 | 0.0011 | 0.0036 | 0.0003 |  | 0.0007 | 0.0012 | 0.0031 | 0.0007 | 0.009 |  |  | 0.0024 |  | 0.0001 | 0.0009 | 0.298 | RHI DELTEK D99 |  | RHI JUSTAL DS1015
662 | 12005276 | 23.07.2020 | 156,672 | Арм500 | ГОСТ 34028-2016 | 16 | 180x180 | Открытая |  | 157,417 | 1,8 | 0,4 | 157.017 |  |  | 1 | 1570 | 1 | 7719 | 5478 | 2890 | 7889 | 7741 | 8411 | 200 | 13 | 2 | 2155 | 9 | 320 | 350 | 110 | [7 empty] | B 789/BC | 0,01 | 4:33:00 | 1534 | 4:33:00 | 1538 | 4:48:13 | 0.1937 | 0.1614 | 0.5087 | 0.0076 | 0.0087 | 0.0625 | 0.0227 | 0.0431 | 0.0009 | 0.0054 | 0.0003 |  | 0.0008 | 0.0011 | 0.0036 | 0.0006 | 0.0085 |  |  | 0.0024 |  | 0.0001 | 0.0025 | 0.297 | RHI DELTEK D99 |  | RHI JUSTAL DS1015
663 | 12005277 | 23.07.2020 | 165,888 | Арм500 | ГОСТ 34028-2016 | 17 | 180x180 | Открытая |  | 166,653 | 1,8 | 0,4 | 166.253 |  |  | 2 | 1571 | 1 | 7747 | 5506 | 2918 | 7917 | 7769 | 8439 | 200 | 13 | 2 | 2155 | 9 | 320 | 350 | 110 | [7 empty] | B 789/BC | 0,02 | 5:13:00 | 1539 | 5:13:00 | 1542 | 5:22:56 | 0.1952 | 0.1538 | 0.5093 | 0.0075 | 0.0123 | 0.0584 | 0.0222 | 0.0381 | 0.0011 | 0.0047 | 0.0003 |  | 0.0008 | 0.0013 | 0.0031 | 0.0006 | 0.0078 |  |  | 0.0024 |  | 0.0001 | 0.0035 | 0.297 | RHI DELTEK D99 |  | RHI JUSTAL DS1015
664 | 12005278 | 23.07.2020 | 156,672 | Арм500 | ГОСТ 34028-2016 | 18 | 180x180 | Открытая |  | 157,417 | 1,8 | 0,4 | 157.017 |  |  | 10 | 1566 | 1 | 7772 | 5533 | 2943 | 7944 | 7796 | 8464 | 200 | 13 | 2 | 2155 | 9 | 320 | 350 | 110 | [7 empty] | B 789/BC | 0,02 | 5:55:00 | 1539 | 5:55:00 | 1540 | 6:14:01 | 0.2014 | 0.163 | 0.5089 | 0.0047 | 0.0153 | 0.0737 | 0.0231 | 0.0368 | 0.001 | 0.0054 | 0.0003 |  | 0.0008 | 0.0013 | 0.0032 | 0.0008 | 0.0084 |  |  | 0.0023 |  | 0.0001 | 0.0024 | 0.306 | RHI DELTEK D99 |  | RHI JUSTAL DS1015
665 | 12005279 | 23.07.2020 | 156,672 | Арм500 | ГОСТ 34028-2016 | 19 | 180x180 | Открытая |  | 157,417 | 1,8 | 0,4 | 157.017 |  |  | 7 | 1568 | 1 | 7796 | 5558 | 2970 | 7969 | 7824 | 8491 | 200 | 13 | 2 | 2155 | 9 | 320 | 350 | 110 | [7 empty] | B 789/BC | 0,02 | 6:37:00 | 1540 | 6:37:00 | 1540 | 6:52:35 | 0.1929 | 0.151 | 0.5174 | 0.007 | 0.009 | 0.0411 | 0.0082 | 0.0155 | 0.0004 | 0.0021 | 0.0003 |  | 0.0007 | 0.0012 | 0.0033 | 0.0007 | 0.0088 |  |  | 0.0024 |  | 0.0001 | 0.0023 | 0.29 | RHI DELTEK D99 |  | RHI JUSTAL DS1015
666 | 12005280 | 23.07.2020 | 156,672 | Арм500 | ГОСТ 34028-2016 | 20 | 180x180 | Открытая |  | 157,417 | 1,8 | 0,4 | 157.017 |  |  | 1 | 1568 | 1 | 7821 | 5586 | 2995 | 7997 | 7848 | 8519 | 200 | 13 | 2 | 2155 | 9 | 320 | 350 | 110 | [7 empty] | B 789/BC | 0,02 | 7:17:00 | 1541 | 7:17:00 | 1536 | 7:20:54 | 0.1888 | 0.1498 | 0.5051 | 0.0078 | 0.0095 | 0.0378 | 0.0194 | 0.0477 | 0.0008 | 0.0023 | 0.0002 |  | 0.0007 | 0.0012 | 0.0028 | 0.0008 | 0.0082 |  |  | 0.0024 |  | 0.0001 | 0.0018 | 0.286 | RHI DELTEK D99 |  | RHI JUSTAL DS1015
667 | 12005281 | 23.07.2020 | 156,672 | Арм500 | ГОСТ 34028-2016 | 21 | 180x180 | Открытая |  | 157,417 | 1,8 | 0,4 | 157.017 |  |  | 2 | 1569 | 1 | 7845 | 5610 | 3022 | 8024 | 7876 | 8543 | 200 | 13 | 2 | 2155 | 9 | 320 | 350 | 110 | [7 empty] | B 789/BC | 0,01 | 7:58:00 | 1541 | 7:58:00 | 1541 | 8:16:33 | 0.1918 | 0.1567 | 0.5095 | 0.0111 | 0.0109 | 0.0402 | 0.0202 | 0.0452 | 0.0011 | 0.0027 | 0.0003 |  | 0.0008 | 0.0013 | 0.0036 | 0.0009 | 0.0073 |  |  | 0.0025 |  | 0.0001 | 0.0029 | 0.29 | RHI DELTEK D99 |  | RHI JUSTAL DS1015
668 | 12005282 | 23.07.2020 | 156,672 | Арм500 | ГОСТ 34028-2016 | 22 | 180x180 | Открытая |  | 157,417 | 1,8 | 0,4 | 157.017 |  |  | 10 | 1569 | 1 | 7870 | 5638 | 3047 | 8049 | 7904 | 8571 | 200 | 13 | 2 | 2150 | 9 | 320 | 350 | 110 | [7 empty] | B 789/BC | 0,01 | 8:37:00 | 1542 | 8:37:00 | 1541 | 8:53:28 | 0.1858 | 0.1508 | 0.5163 | 0.0149 | 0.0117 | 0.0407 | 0.0179 | 0.0394 | 0.0011 | 0.0026 | 0.0002 |  | 0.0007 | 0.0012 | 0.0027 | 0.0007 | 0.0088 |  |  | 0.0025 |  |  | 0.0006 | 0.285 | RHI DELTEK D99 |  | RHI JUSTAL DS1015
669 | 12005283 | 23.07.2020 | 156,672 | Арм500 | ГОСТ 34028-2016 | 23 | 180x180 | Открытая |  | 157,417 | 1,8 | 0,4 | 157.017 |  |  | 7 | 1569 | 1 | 7895 | 5662 | 3075 | 8076 | 7928 | 8599 | 200 | 13 | 2 | 2150 | 9 | 320 | 350 | 110 | [7 empty] | B 789/BC | 0,01 | 9:18:00 | 1541 | 9:18:00 | 1540 | 9:39:59 | 0.1839 | 0.1529 | 0.5637 | 0.0109 | 0.0114 | 0.0432 | 0.0201 | 0.0407 | 0.0012 | 0.0027 | 0.0002 |  | 0.0007 | 0.0012 | 0.0036 | 0.0004 | 0.0083 |  |  | 0.0025 |  | 0.0001 | 0.003 | 0.291 | RHI DELTEK D99 |  | RHI JUSTAL DS1015
670 | 12005284 | 23.07.2020 | 159,744 | Арм500 | ГОСТ 34028-2016 | 24 | 180x180 | Открытая |  | 160,496 | 1,8 | 0,4 | 160.096 |  |  | 1 | 1569 | 1 | 7919 | 5690 | 3102 | 8104 | 7956 | 8623 | 200 | 13 | 2 | 2150 | 9 | 290 | 310 | 100 | [7 empty] | B 789/BC | 0,01 | 10:01:00 | 1539 | 10:01:00 | 1536 | 10:17:27 | 0.1949 | 0.1671 | 0.558 | 0.014 | 0.0081 | 0.0384 | 0.0191 | 0.038 | 0.001 | 0.0023 | 0.0002 |  | 0.0008 | 0.0013 | 0.0036 | 0.0004 | 0.009 |  |  | 0.0026 |  | 0.0001 | 0.0012 | 0.3 | RHI DELTEK D99 |  | RHI JUSTAL DS1015
671 | 12005285 | 23.07.2020 | 165,888 | Арм500 | ГОСТ 34028-2016 | 25 | 180x180 | Открытая |  | 166,653 | 1,8 | 0,4 | 166.253 |  |  | 2 | 1572 | 1 | 7947 | 5718 | 3130 | 8132 | 7983 | 8651 | 200 | 13 | 2 | 2150 | 9 | 290 | 310 | 100 | [7 empty] | B 789/BC | 0,01 | 10:47:00 | 1537 | 10:47:00 | 1536 | 11:07:50 | 0.2017 | 0.1403 | 0.5693 | 0.0103 | 0.0113 | 0.0403 | 0.0207 | 0.041 | 0.0009 | 0.0024 | 0.0002 |  | 0.0007 | 0.0017 | 0.0037 | 0.0004 | 0.0081 |  |  | 0.0025 |  | 0.0001 | 0.002 | 0.31 | RHI DELTEK D99 |  | RHI JUSTAL DS1015
672 | 12005286 | 23.07.2020 | 165,862 | Арм500 | ГОСТ 34028-2016 | 26 | 180x180 | Открытая |  | 166,627 | 1,8 | 0,4 | 166.227 |  |  | 10 | 1551 | 1 | 7974 | 5745 | 3157 | 8159 | 8011 | 8678 | 200 | 13 | 2 | 2150 | 9 | 290 | 310 | 100 | [7 empty] | B 789/BC | 0,01 | 11:25:00 | 1536 | 11:25:00 | 1539 | 11:56:45 | 0.1972 | 0.136 | 0.5728 | 0.0063 | 0.0084 | 0.0426 | 0.0245 | 0.0387 | 0.001 | 0.0026 | 0.0002 |  | 0.0007 | 0.0014 | 0.0029 | 0.0005 | 0.0103 |  |  | 0.0026 |  | 0.0001 | 0.002 | 0.306 | RHI DELTEK D99 |  | RHI JUSTAL DS1015
673 | 12005287 | 23.07.2020 | 162,816 | Арм500 | ГОСТ 34028-2016 | 27 | 180x180 | Открытая |  | 164,475 | 1,8 | 0,4 | 164.075 |  |  | 7 | 1579 | 1 | 8014 |  | 3197 | 8202 |  | 8718 | 200 | 13 | 2 | 2150 | 9 | 290 | 310 | 100 | [7 empty] | B 789/BC | 0,02 | 12:23:00 | 1545 | 12:23:00 | 1544 | 12:53:49 | 0.192 | 0.1413 | 0.5852 | 0.0073 | 0.0113 | 0.0473 | 0.0252 | 0.0369 | 0.0011 | 0.003 | 0.0003 |  | 0.0007 | 0.0017 | 0.0031 | 0.0005 | 0.0107 |  |  | 0.0025 |  | 0.0001 | 0.0041 | 0.304 | RHI DELTEK D99 |  | RHI JUSTAL DS1015 |  | Закрытие 2,5 ручьев.
674 | 12005288 | 23.07.2020 | 144,384 | Арм500 | ГОСТ 34028-2016 | 28 | 180x180 | Открытая |  | 145,102 | 1,8 | 0,4 | 144.702 |  |  | 1 | 1591 | 1 | 8051 |  | 3234 | 8239 |  | 8752 | 200 | 13 | 2 | 2150 | 9 | 290 | 310 | 100 | [7 empty] | B 789/BC | 0,02 | 13:26:00 | 1544 | 13:26:00 | 1540 | 14:03:27 | 0.1876 | 0.1397 | 0.5913 | 0.0219 | 0.0129 | 0.0467 | 0.0249 | 0.0414 | 0.0011 | 0.0031 | 0.0003 |  | 0.0007 | 0.0015 | 0.0038 | 0.0006 | 0.0106 |  |  | 0.0027 |  | 0.0001 | 0.0022 | 0.301 | RHI DELTEK D99 |  | RHI JUSTAL DS1015
675 | 12005289 | 23.07.2020 | 159,744 | Арм500 | ГОСТ 34028-2016 | 29 | 180x180 | Открытая |  | 160,796 | 1,8 | 0,4 | 160.396 |  |  | 2 | 1589 | 1 | 8082 | 5751 | 3268 | 8273 | 8032 | 8786 | 200 | 13 | 2 | 2150 | 9 | 290 | 310 | 100 | [7 empty] | B 789/BC | 0,02 | 14:35:00 | 1539 | 14:35:00 | 1544 | 15:11:15 | 0.1888 | 0.141 | 0.5597 | 0.0135 | 0.0107 | 0.0442 | 0.0225 | 0.0411 | 0.0011 | 0.0027 | 0.0002 |  | 0.0007 | 0.0014 | 0.0033 | 0.0006 | 0.0096 |  |  | 0.0025 |  | 0.0001 | 0.002 | 0.296 | RHI DELTEK D99 |  | RHI JUSTAL DS1015 |  | Перезапуск 5,2 ручьев.
676 | 12005290 | 23.07.2020 | 156,672 | Арм500 | ГОСТ 34028-2016 | 30 | 180x180 | Открытая |  | 157,417 | 1,8 | 0,4 | 157.017 |  |  | 6 | 1586 | 1 | 8110 | 5773 | 3296 | 8298 | 8060 | 8813 | 200 | 13 | 2 | 2150 | 9 | 320 | 350 | 110 | [7 empty] | B 789/BC | 0,02 | 15:35:00 | 1544 | 15:35:00 | 1545 | 15:53:27 | 0.18 | 0.1435 | 0.553 | 0.011 | 0.0108 | 0.0613 | 0.0248 | 0.0428 | 0.0011 | 0.0077 | 0.0002 |  | 0.0007 | 0.0015 | 0.0031 | 0.0005 | 0.0099 |  |  | 0.0026 |  | 0.0001 | 0.003 | 0.291 | RHI DELTEK D99 |  | RHI JUSTAL DS1015
677 | 12005291 | 23.07.2020 | 159,744 | Арм500 | ГОСТ 34028-2016 | 31 | 180x180 | Открытая |  | 160,496 | 1,8 | 0,4 | 160.096 |  |  | 7 | 1567 | 1 | 8137 | 5800 | 3323 | 8325 | 8085 | 8838 | 200 | 13 | 2 | 2150 | 9 | 320 | 350 | 110 | [7 empty] | B 789/BC | 0,01 | 16:19:00 | 1542 | 16:19:00 | 1544 | 16:33:27 | 0.1826 | 0.147 | 0.543 | 0.0088 | 0.0143 | 0.0543 | 0.022 | 0.0451 | 0.001 | 0.0034 | 0.0002 |  | 0.0007 | 0.0013 | 0.0053 | 0.0007 | 0.0075 |  |  | 0.0025 |  | 0.0001 | 0.002 | 0.289 | RHI DELTEK D99 |  | RHI JUSTAL DS1015
678 | 12005292 | 23.07.2020 | 162,816 | Арм500 | ГОСТ 34028-2016 | 32 | 180x180 | Открытая |  | 163,575 | 1,8 | 0,4 | 163.175 |  |  | 1 | 1570 | 1 | 8165 | 5828 | 3348 | 8353 | 8112 | 8866 | 200 | 13 | 2 | 2155 | 9 | 320 | 350 | 110 | [7 empty] | B 789/BC | 0,01 | 17:01:00 | 1544 | 17:01:00 | 1542 | 17:19:03 | 0.1894 | 0.1641 | 0.5228 | 0.0042 | 0.0123 | 0.0474 | 0.0239 | 0.0473 | 0.0009 | 0.0053 | 0.0003 |  | 0.0008 | 0.0013 | 0.0037 | 0.0005 | 0.0086 |  |  | 0.0026 |  | 0.0001 | 0.0033 | 0.292 | RHI DELTEK D99 |  | RHI JUSTAL DS1015
679 | 12005293 | 23.07.2020 | 165,888 | Арм500 | ГОСТ 34028-2016 | 33 | 180x180 | Открытая |  | 166,653 | 1,8 | 0,4 | 166.253 |  |  | 10 | 1569 | 1 | 8192 | 5856 | 3375 | 8380 | 8140 | 8893 | 200 | 13 | 2 | 2155 | 9 | 320 | 350 | 110 | [7 empty] | B 789/BC | 0,01 | 17:45:00 | 1541 | 17:45:00 | 1540 | 17:58:53 | 0.1893 | 0.135 | 0.5331 | 0.0065 | 0.0081 | 0.0425 | 0.0211 | 0.0381 | 0.0011 | 0.0031 | 0.0002 |  | 0.0007 | 0.0011 | 0.0031 | 0.0005 | 0.0087 |  |  | 0.0025 |  | 0.0001 | 0.0032 | 0.291 | RHI DELTEK D99 |  | RHI JUSTAL DS1015
680 | 12005294 | 23.07.2020 | 165,888 | Арм500 | ГОСТ 34028-2016 | 34 | 180x180 | Открытая |  | 166,653 | 1,8 | 0,4 | 166.253 |  |  | 2 | 1567 | 1 | 8220 | 5883 | 3403 | 8408 | 8167 | 8921 | 200 | 13 | 2 | 2155 | 9 | 320 | 350 | 110 | [7 empty] | B 789/BC | 0,01 | 18:27:00 | 1541 | 18:27:00 | 1543 | 18:48:59 | 0.1887 | 0.1446 | 0.5319 | 0.0041 | 0.0134 | 0.0477 | 0.0211 | 0.032 | 0.001 | 0.0031 | 0.0002 |  | 0.0007 | 0.0011 | 0.003 | 0.0015 | 0.0092 |  |  | 0.0025 |  | 0.0001 | 0.0016 | 0.291 | RHI DELTEK D99 |  | RHI JUSTAL DS1015
681 | 12005295 | 23.07.2020 | 159,744 | Арм500 | ГОСТ 34028-2016 | 35 | 180x180 | Открытая |  | 160,496 | 1,8 | 0,4 | 160.096 |  |  | 6 | 1571 | 1 | 8248 | 5908 | 3431 | 8436 | 8192 | 8948 | 200 | 7 | 2 | 2155 | 9 | 290 | 350 | 100 | [7 empty] | B 789/BC | 0,01 | 19:10:00 | 1542 | 19:10:00 | 1541 | 19:31:51 | 0.1892 | 0.1884 | 0.9935 | 0.0047 | 0.0124 | 0.0557 | 0.0193 | 0.0397 | 0.0011 | 0.0043 | 0.0003 |  | 0.001 | 0.0024 | 0.003 | 0.0005 | 0.0067 |  |  | 0.0031 |  | 0.0001 | 0.0021 | 0.371 | RHI DELTEK D99 |  | RHI JUSTAL DS1015
682 | 12005296 | 23.07.2020 | 168,96 | Арм500 | ГОСТ 34028-2016 | 36 | 180x180 | Открытая |  | 169,731 | 1,8 | 0,4 | 169.331 |  |  | 7 | 1569 | 1 | 8275 | 5935 | 3458 | 8463 | 8220 | 8979 | 200 | 7 | 2 | 2155 | 9 | 290 | 350 | 100 | [7 empty] | B 789/BC | 0,01 | 19:55:00 | 1543 | 19:55:00 | 1542 | 20:00:07 | 0.1962 | 0.1764 | 0.999 | 0.0072 | 0.0191 | 0.0757 | 0.0368 | 0.0584 | 0.0012 | 0.0075 | 0.0004 |  | 0.001 | 0.0027 | 0.0041 | 0.0005 | 0.007 |  |  | 0.0033 |  | 0.0001 | 0.0033 | 0.386 | RHI DELTEK D99 |  | RHI JUSTAL DS1015
683 | 12005297 | 23.07.2020 | 165,888 | Арм500 | ГОСТ 34028-2016 | 37 | 180x180 | Открытая |  | 166,653 | 1,8 | 0,4 | 166.253 |  |  | 1 | 1564 | 1 | 8303 | 5963 | 3486 | 8491 | 8247 | 9007 | 200 | 7 | 2 | 2155 | 9 | 290 | 350 | 100 | [7 empty] | B 789/BC | 0,01 | 20:35:00 | 1542 | 20:35:00 | 1539 | 20:48:48 | 0.1898 | 0.2062 | 1.0052 | 0.0049 | 0.0173 | 0.0614 | 0.0285 | 0.038 | 0.0013 | 0.0059 | 0.0003 |  | 0.001 | 0.0027 | 0.0032 | 0.0011 | 0.0077 |  |  | 0.0031 |  | 0.0001 | 0.0016 | 0.376 | RHI DELTEK D99 |  | RHI JUSTAL DS1015
684 | 12005298 | 23.07.2020 | 165,888 | Арм500 | ГОСТ 34028-2016 | 38 | 180x180 | Открытая |  | 166,653 | 1,8 | 0,4 | 166.253 |  |  | 10 | 1559 | 1 | 8330 | 5991 | 3513 | 8518 | 8275 | 9034 | 200 | 7 | 2 | 2155 | 9 | 290 | 350 | 100 | [7 empty] | B 789/BC | 0,01 | 21:20:00 | 1536 | 21:20:00 | 1539 | 21:25:11 | 0.1978 | 0.1865 | 1.0111 | 0.0041 | 0.0119 | 0.0553 | 0.0284 | 0.038 | 0.0011 | 0.0052 | 0.0003 |  | 0.0011 | 0.0025 | 0.0025 | 0.0008 | 0.0073 |  |  | 0.0032 |  | 0.0001 | 0.0023 | 0.383 | RHI DELTEK D99 |  | RHI JUSTAL DS1015
685 | 12005299 | 23.07.2020 | 159,744 | Арм500 | ГОСТ 34028-2016 | 39 | 180x180 | Открытая |  | 160,496 | 1,8 | 0,4 | 160.096 |  |  | 7 | 1560 | 1 | 8358 | 6018 | 3541 | 8546 | 8299 | 9059 | 200 | 7 | 2 | 2155 | 9 | 290 | 350 | 100 | [7 empty] | B 789/BC | 0,01 | 22:00:00 | 1542 | 22:00:00 | 1541 | 22:06:57 | 0.193 | 0.1973 | 1.0045 | 0.0052 | 0.0115 | 0.0585 | 0.0241 | 0.0311 | 0.001 | 0.0051 | 0.0004 |  | 0.001 | 0.0026 | 0.0029 | 0.0014 | 0.0075 |  |  | 0.0032 |  | 0.0001 | 0.0015 | 0.377 | RHI DELTEK D99 |  | RHI JUSTAL DS1015
686 | 12005300 | 23.07.2020 | 162,561 | Арм500 | ГОСТ 34028-2016 | 40 | 180x180 | Открытая |  | 171,579 | 1,8 | 0,4 | 171.179 | 5,5 |  | 6 | 1563 | 1 | 8386 | 6043 | 3569 | 8571 | 8327 | 9090 | 200 | 7 | 2 | 2155 | 9 | 290 | 350 | 100 | [7 empty] | B 789/BC | 0,01 | 22:40:00 | 1538 | 22:40:00 | 1542 | 22:47:22 | 0.1965 | 0.1765 | 1.0154 | 0.0076 | 0.0194 | 0.0868 | 0.0242 | 0.0398 | 0.0013 | 0.0056 | 0.0004 |  | 0.0009 | 0.003 | 0.0036 | 0.0013 | 0.008 |  |  | 0.0032 |  | 0.0002 | 0.0012 | 0.389 | RHI DELTEK D99 |  | RHI JUSTAL DS1015
687 | 12005301 | 24.07.2020 | 156,672 | Арм500 | ГОСТ 34028-2016 | 1 | 180x180 | Открытая |  | 158,337 | 1,8 | 0,4 | 157.937 |  |  | 7 | 1575 | 4 | 8411 | 6071 | 3597 | 9884 | 10536 | 10679 | 200 | 7 | 2 | 2155 | 9 | 290 | 350 | 100 | [7 empty] | B 789/BC | 0,08 | 0:10:00 | 1545 | 0:10:00 | 1546 | 0:22:48 | 0.1892 | 0.1599 | 1.0011 | 0.0066 | 0.0183 | 0.0618 | 0.0354 | 0.038 | 0.0011 | 0.007 | 0.0004 |  | 0.0009 | 0.0027 | 0.0023 | 0.0009 | 0.0095 |  |  | 0.0032 |  | 0.0001 | 0.0031 | 0.375 | RHI DELTEK D99 |  | RHI JUSTAL DS1015
688 | 12005302 | 24.07.2020 | 159,744 | Арм500 | ГОСТ 34028-2016 | 2 | 180x180 | Открытая |  | 160,496 | 1,8 | 0,4 | 160.096 |  |  | 1 | 1564 | 4 | 8438 | 6098 | 3621 | 9911 | 10560 | 10706 | 200 | 7 | 2 | 2155 | 9 | 290 | 350 | 100 | [7 empty] | B 789/BC | 0,01 | 0:55:00 | 1538 | 0:55:00 | 1534 | 1:01:45 | 0.2079 | 0.1811 | 1.0078 | 0.0066 | 0.0177 | 0.0638 | 0.0293 | 0.0392 | 0.0012 | 0.0056 | 0.0003 |  | 0.001 | 0.0027 | 0.003 | 0.0009 | 0.0087 |  |  | 0.0033 |  | 0.0001 | 0.0017 | 0.395 | RHI DELTEK D99 |  | RHI JUSTAL DS1015
689 | 12005303 | 24.07.2020 | 165,719 | Арм500 | ГОСТ 34028-2016 | 3 | 180x180 | Открытая |  | 166,483 | 1,8 | 0,4 | 166.083 |  |  | 10 | 1561 | 4 | 8466 | 6126 | 3649 | 9939 | 10588 | 10734 | 200 | 7 | 2 | 2155 | 9 | 290 | 350 | 100 | [7 empty] | B 789/BC | 0,01 | 1:40:00 | 1535 | 1:40:00 | 1530 | 1:50:55 | 0.1924 | 0.2008 | 1.0135 | 0.0054 | 0.018 | 0.0576 | 0.0237 | 0.0339 | 0.0013 | 0.0034 | 0.0004 |  | 0.0011 | 0.0026 | 0.0023 | 0.0011 | 0.0064 |  |  | 0.0033 |  | 0.0001 | 0.0014 | 0.378 | RHI DELTEK D99 |  | RHI JUSTAL DS1015 |  | сбой 4 МГР, немерный ручной рез
690 | 12005304 | 24.07.2020 | 162,755 | Арм500 | ГОСТ 34028-2016 | 4 | 180x180 | Открытая |  | 163,513 | 1,8 | 0,4 | 163.113 |  |  | 6 | 1561 | 4 | 8493 | 6153 | 3676 | 9966 | 10615 | 10758 | 200 | 7 | 2 | 2155 | 9 | 290 | 350 | 100 | [7 empty] | B 789/BC | 0,01 | 2:20:00 | 1529 | 2:20:00 | 1527 | 2:29:36 | 0.211 | 0.1756 | 1.0379 | 0.0106 | 0.0204 | 0.0575 | 0.0184 | 0.0378 | 0.0012 | 0.0029 | 0.0004 |  | 0.001 | 0.0029 | 0.0022 | 0.0008 | 0.0079 |  |  | 0.0033 |  | 0.0001 | 0.0038 | 0.4 | RHI DELTEK D99 |  | RHI JUSTAL DS1015 |  | сбой 4 МГР, немерный рез
691 | 12005305 | 24.07.2020 | 162,816 | Арм500 | ГОСТ 34028-2016 | 5 | 180x180 | Открытая |  | 163,575 | 1,8 | 0,4 | 163.175 |  |  | 2 | 1564 | 4 | 8521 | 6181 | 3704 | 9994 | 10643 | 10783 | 200 | 7 | 2 | 2155 | 9 | 290 | 350 | 100 | [7 empty] | B 789/BC | 0,03 | 3:00:00 | 1538 | 3:00:00 | 1540 | 3:08:43 | 0.1918 | 0.1818 | 1.0063 | 0.0074 | 0.0189 | 0.0594 | 0.0196 | 0.042 | 0.0011 | 0.0029 | 0.0004 |  | 0.0011 | 0.003 | 0.0025 | 0.0009 | 0.0074 |  |  | 0.0032 |  | 0.0001 | 0.0016 | 0.377 | RHI DELTEK D99 |  | RHI JUSTAL DS1015
692 | 12005306 | 24.07.2020 | 165,888 | Арм500 | ГОСТ 34028-2016 | 6 | 180x180 | Открытая |  | 166,653 | 1,8 | 0,4 | 166.253 |  |  | 7 | 1561 | 4 | 8549 | 6209 | 3732 | 10022 | 10671 | 10811 | 200 | 7 | 2 | 2155 | 9 | 290 | 350 | 100 | [7 empty] | B 789/BC | 0,01 | 3:40:00 | 1538 | 3:40:00 | 1537 | 3:47:21 | 0.1905 | 0.1942 | 1.0209 | 0.0121 | 0.0195 | 0.0638 | 0.0238 | 0.036 | 0.0011 | 0.0052 | 0.0004 |  | 0.0012 | 0.0031 | 0.0036 | 0.0008 | 0.0065 |  |  | 0.0033 |  | 0.0001 | 0.0024 | 0.379 | RHI DELTEK D99 |  | RHI JUSTAL DS1015
693 | 12005307 | 24.07.2020 | 156,672 | Арм500 | ГОСТ 34028-2016 | 7 | 180x180 | Открытая |  | 157,417 | 1,8 | 0,4 | 157.017 |  |  | 1 | 1560 | 4 | 8576 | 6236 | 3759 | 10046 | 10695 | 10835 | 200 | 7 | 2 | 2155 | 9 | 290 | 350 | 100 | [7 empty] | B 789/BC | 0,01 | 4:20:00 | 1540 | 4:20:00 | 1535 | 4:29:42 | 0.1976 | 0.1737 | 1.0044 | 0.0085 | 0.0172 | 0.0635 | 0.0266 | 0.046 | 0.0009 | 0.0067 | 0.0004 |  | 0.0011 | 0.0028 | 0.0029 | 0.001 | 0.0067 |  |  | 0.0032 |  | 0.0001 | 0.001 | 0.384 | RHI DELTEK D99 |  | RHI JUSTAL DS1015
694 | 12005308 | 24.07.2020 | 165,888 | Арм500 | ГОСТ 34028-2016 | 8 | 180x180 | Открытая |  | 166,653 | 1,8 | 0,4 | 166.253 |  |  | 10 | 1559 | 4 | 8604 | 6264 | 3787 | 10074 | 10723 | 10863 | 200 | 7 | 2 | 2155 | 9 | 290 | 350 | 100 | [7 empty] | B 789/BC | 0,01 | 5:00:00 | 1537 | 5:00:00 | 1534 | 5:05:44 | 0.2047 | 0.1946 | 0.9799 | 0.0069 | 0.0184 | 0.0693 | 0.0248 | 0.034 | 0.0009 | 0.0053 | 0.0004 |  | 0.0011 | 0.0025 | 0.002 | 0.0011 | 0.0069 |  |  | 0.0031 |  | 0.0001 | 0.0008 | 0.387 | RHI DELTEK D99 |  | RHI JUSTAL DS1015
695 | 12005309 | 24.07.2020 | 159,744 | Арм500 | ГОСТ 34028-2016 | 9 | 180x180 | Открытая |  | 160,496 | 1,8 | 0,4 | 160.096 |  |  | 6 | 1558 | 4 | 8631 | 6291 | 3811 | 10101 | 10750 | 10887 | 200 | 7 | 2 | 2155 | 9 | 290 | 350 | 100 | [7 empty] | B 789/BC | 0,01 | 5:45:00 | 1535 | 5:45:00 | 1536 | 5:48:57 | 0.1974 | 0.2092 | 1.0027 | 0.0066 | 0.0155 | 0.0565 | 0.0267 | 0.0378 | 0.001 | 0.0053 | 0.0004 |  | 0.0011 | 0.0026 | 0.0022 | 0.0013 | 0.0084 |  |  | 0.0032 |  | 0.0001 | 0.0011 | 0.382 | RHI DELTEK D99 |  | RHI JUSTAL DS1015
696 | 12005310 | 24.07.2020 | 165,888 | Арм500 | ГОСТ 34028-2016 | 10 | 180x180 | Открытая |  | 166,653 | 1,8 | 0,4 | 166.253 |  |  | 2 | 1559 | 4 | 8659 | 6319 | 3839 | 10129 | 10778 | 10915 | 200 | 7 | 2 | 2155 | 9 | 290 | 350 | 100 | [7 empty] | B 789/BC | 0,01 | 6:20:00 | 1537 | 6:20:00 | 1540 | 6:23:55 | 0.2112 | 0.1937 | 1.0205 | 0.0061 | 0.0198 | 0.0526 | 0.0225 | 0.0371 | 0.0008 | 0.0063 | 0.0004 |  | 0.0011 | 0.0027 | 0.0023 | 0.001 | 0.0076 |  |  | 0.0029 |  | 0.0002 | 0.0011 | 0.398 | RHI DELTEK D99 |  | RHI JUSTAL DS1015
697 | 12005311 | 24.07.2020 | 162,816 | Арм500 | ГОСТ 34028-2016 | 11 | 180x180 | Открытая |  | 163,575 | 1,8 | 0,4 | 163.175 |  |  | 7 | 1558 | 4 | 8687 | 6347 | 3867 | 10157 | 10806 | 10940 | 200 | 7 | 2 | 2155 | 9 | 290 | 350 | 100 | [7 empty] | B 789/BC | 0,01 | 7:00:00 | 1538 | 7:00:00 | 1540 | 7:07:16 | 0.1986 | 0.1849 | 1.0042 | 0.007 | 0.018 | 0.0562 | 0.0206 | 0.0423 | 0.0009 | 0.0036 | 0.0004 |  | 0.0011 | 0.0027 | 0.0021 | 0.0007 | 0.006 |  |  | 0.0032 |  | 0.0001 | 0.001 | 0.383 | RHI DELTEK D99 |  | RHI JUSTAL DS1015
698 | 12005312 | 24.07.2020 | 162,816 | Арм500 | ГОСТ 34028-2016 | 12 | 180x180 | Открытая |  | 163,575 | 1,8 | 0,4 | 163.175 |  |  | 1 | 1559 | 4 | 8714 | 6374 | 3891 | 10184 | 10833 | 10967 | 200 | 7 | 2 | 2155 | 9 | 290 | 350 | 110 | [7 empty] | B 789/BC | 0,01 | 7:40:00 | 1538 | 7:40:00 | 1535 | 7:47:32 | 0.1969 | 0.1868 | 1.0079 | 0.0068 | 0.0194 | 0.0532 | 0.0238 | 0.0344 | 0.0011 | 0.0037 | 0.0004 |  | 0.0011 | 0.0027 | 0.0022 | 0.0011 | 0.0068 |  |  | 0.0032 |  | 0.0001 | 0.0009 | 0.381 | RHI DELTEK D99 |  | RHI JUSTAL DS1015
699 | 12005313 | 24.07.2020 | 159,744 | Арм500 | ГОСТ 34028-2016 | 13 | 180x180 | Открытая |  | 160,496 | 1,8 | 0,4 | 160.096 |  |  | 10 | 1558 | 4 | 8742 | 6402 | 3919 | 10209 | 10861 | 10992 | 200 | 7 | 2 | 2155 | 9 | 290 | 350 | 110 | [7 empty] | B 789/BC | 0,06 | 8:20:00 | 1535 | 8:20:00 | 1533 | 8:25:56 | 0.1962 | 0.1811 | 1.0118 | 0.0043 | 0.0179 | 0.0617 | 0.0278 | 0.0349 | 0.0011 | 0.0071 | 0.0005 |  | 0.0011 | 0.0026 | 0.0021 | 0.0009 | 0.007 |  |  | 0.0033 |  | 0.0001 | 0.0011 | 0.383 | RHI DELTEK D99 |  | RHI JUSTAL DS1015
700 | 12005314 | 24.07.2020 | 162,816 | Арм500 | ГОСТ 34028-2016 | 14 | 180x180 | Открытая |  | 163,575 | 1,8 | 0,4 | 163.175 |  |  | 6 | 1558 | 4 | 8739 | 6402 | 3919 | 10209 | 10861 | 10992 | 200 | 7 | 2 | 2155 | 9 | 290 | 350 | 110 | [7 empty] | B 789/BC | 0,01 | 9:00:00 | 1530 | 9:00:00 | 1530 | 9:03:26 | 0.2121 | 0.1864 | 1.0274 | 0.0063 | 0.0185 | 0.0545 | 0.0218 | 0.0299 | 0.0011 | 0.0037 | 0.0005 |  | 0.0011 | 0.0029 | 0.0022 | 0.0009 | 0.0063 |  |  | 0.0033 |  | 0.0001 | 0.0022 | 0.399 | RHI DELTEK D99 |  | RHI JUSTAL DS1015
701 | 12005315 | 24.07.2020 | 159,744 | Арм500 | ГОСТ 34028-2016 | 15 | 180x180 | Открытая |  | 160,496 | 1,8 | 0,4 | 160.096 |  |  | 2 | 1560 | 4 | 8794 | 6454 | 3974 | 10264 | 10913 | 11047 | 200 | 7 | 2 | 2155 | 9 | 290 | 350 | 110 | [7 empty] | B 789/BC | 0,01 | 9:35:00 | 1539 | 9:35:00 | 1540 | 9:41:04 | 0.2044 | 0.2141 | 1.0303 | 0.0053 | 0.0196 | 0.0557 | 0.02 | 0.0384 | 0.0011 | 0.0034 | 0.0005 |  | 0.0013 | 0.0029 | 0.0025 | 0.0012 | 0.0065 |  |  | 0.0034 |  | 0.0002 | 0.0015 | 0.392 | RHI DELTEK D99 |  | RHI JUSTAL DS1015
702 | 12005316 | 24.07.2020 | 162,816 | Арм500 | ГОСТ 34028-2016 | 16 | 180x180 | Открытая |  | 163,575 | 1,8 | 0,4 | 163.175 |  |  | 7 | 1558 | 4 | 8822 | 6482 | 3999 | 10292 | 10941 | 11072 | 200 | 7 | 2 | 2155 | 9 | 290 | 350 | 110 | [7 empty] | B 789/BC | 0,01 | 10:15:00 | 1540 | 10:15:00 | 1537 | 10:21:25 | 0.2031 | 0.1951 | 1.0093 | 0.0027 | 0.0153 | 0.0542 | 0.0214 | 0.0369 | 0.001 | 0.0035 | 0.0005 |  | 0.0013 | 0.0027 | 0.0024 | 0.001 | 0.0057 |  |  | 0.0034 |  | 0.0001 | 0.0012 | 0.387 | RHI DELTEK D99 |  | RHI JUSTAL DS1015
703 | 12005317 | 24.07.2020 | 162,816 | Арм500 | ГОСТ 34028-2016 | 17 | 180x180 | Открытая |  | 163,575 | 1,8 | 0,4 | 163.175 |  |  | 1 | 1556 | 4 | 8849 | 6509 | 4026 | 10316 | 10968 | 11099 | 200 | 7 | 2 | 2155 | 9 | 290 | 350 | 110 | [7 empty] | B 789/BC | 0,01 | 10:55:00 | 1538 | 10:55:00 | 1539 | 11:00:06 | 0.1906 | 0.1834 | 1.0027 | 0.0039 | 0.0159 | 0.053 | 0.0221 | 0.0436 | 0.001 | 0.0048 | 0.0005 |  | 0.0012 | 0.0029 | 0.0022 | 0.0011 | 0.0064 |  |  | 0.0033 |  | 0.0001 | 0.0028 | 0.374 | RHI DELTEK D99 |  | RHI JUSTAL DS1015
704 | 12005318 | 24.07.2020 | 165,888 | Арм500 | ГОСТ 34028-2016 | 18 | 180x180 | Открытая |  | 166,653 | 1,8 | 0,4 | 166.253 |  |  | 10 | 1557 | 4 | 8874 | 6537 | 4054 | 10344 | 10996 | 11127 | 200 | 7 | 2 | 2155 | 9 | 290 | 350 | 110 | [7 empty] | B 789/BC | 0,01 | 11:35:00 | 1536 | 11:35:00 | 1535 | 13:11:42 | 0.2031 | 0.1832 | 0.9933 | 0.0044 | 0.0173 | 0.0563 | 0.0228 | 0.0392 | 0.001 | 0.0032 | 0.0006 |  | 0.0012 | 0.0031 | 0.0024 | 0.001 | 0.0067 |  |  | 0.0033 |  | 0.0001 | 0.0024 | 0.385 | RHI DELTEK D99 |  | RHI JUSTAL DS1015
705 | 12005319 | 24.07.2020 | 153,6 | Арм500 | ГОСТ 34028-2016 | 19 | 180x180 | Открытая |  | 154,338 | 1,8 | 0,4 | 153.938 |  |  | 6 | 1556 | 4 | 8898 | 6564 | 4078 | 10371 | 11020 | 11151 | 200 | 7 | 2 | 2155 | 9 | 290 | 350 | 110 | [7 empty] | B 789/BC | 0,01 | 12:15:00 | 1536 | 12:15:00 | 1537 | 12:21:49 | 0.1989 | 0.2004 | 1.0262 | 0.0038 | 0.0134 | 0.0548 | 0.0208 | 0.0452 | 0.0012 | 0.003 | 0.0006 |  | 0.0012 | 0.0032 | 0.0023 | 0.0011 | 0.0059 |  |  | 0.0035 |  | 0.0001 | 0.0015 | 0.387 | RHI DELTEK D99 |  | RHI JUSTAL DS1015
706 | 12005320 | 24.07.2020 | 165,888 | Арм500 | ГОСТ 34028-2016 | 20 | 180x180 | Открытая |  | 166,653 | 1,8 | 0,4 | 166.253 |  |  | 2 | 1557 | 4 | 8926 | 6592 | 4106 | 10399 | 11048 | 11179 | 200 | 7 | 2 | 2155 | 9 | 290 | 350 | 110 | [7 empty] | B 789/BC | 0,01 | 12:55:00 | 1537 | 12:55:00 | 1537 | 13:32:52 | 0.1944 | 0.1809 | 1.0047 | 0.0047 | 0.0175 | 0.0526 | 0.0206 | 0.0417 | 0.0011 | 0.0033 | 0.0006 |  | 0.0011 | 0.0033 | 0.0026 | 0.0012 | 0.0067 |  |  | 0.0035 |  | 0.0001 | 0.0013 | 0.378 | RHI DELTEK D99 |  | RHI JUSTAL DS1015
707 | 12005321 | 24.07.2020 | 162,816 | Арм500 | ГОСТ 34028-2016 | 21 | 180x180 | Открытая |  | 163,575 | 1,8 | 0,4 | 163.175 |  |  | 7 | 1558 | 4 | 8954 | 6620 | 4134 | 10424 | 11076 | 11207 | 200 | 7 | 2 | 2155 | 9 | 290 | 350 | 110 | [7 empty] | B 789/BC | 0,01 | 13:30:00 | 1536 | 13:30:00 | 1539 | 14:13:20 | 0.1952 | 0.1852 | 0.9994 | 0.0036 | 0.0166 | 0.0567 | 0.0204 | 0.0422 | 0.001 | 0.0045 | 0.0006 |  | 0.0011 | 0.0032 | 0.0026 | 0.0016 | 0.0059 |  |  | 0.0032 |  | 0.0001 | 0.0017 | 0.379 | RHI DELTEK D99 |  | RHI JUSTAL DS1015
708 | 12005322 | 24.07.2020 | 156,488 | Арм500 | ГОСТ 34028-2016 | 22 | 180x180 | Открытая |  | 163,992 | 1,8 | 0,4 | 163.592 | 4 |  | 12 | 1569 | 4 | 8981 | 6644 | 4158 | 10451 | 11100 | 11234 | 200 | 7 | 2 | 2155 | 9 | 290 | 350 | 110 | [7 empty] | B 789/BC | 0,01 | 14:10:00 | 1540 | 14:10:00 | 1538 | 16:54:32 | 0.1959 | 0.1838 | 0.9663 | 0.0034 | 0.0205 | 0.0543 | 0.0189 | 0.0432 | 0.001 | 0.0028 | 0.0005 |  | 0.0011 | 0.0031 | 0.0023 | 0.0007 | 0.0077 |  |  | 0.0033 |  | 0.0001 | 0.0016 | 0.373 | RHI DELTEK D99 |  | RHI JUSTAL DS1015
709 | 12005323 | 24.07.2020 | 156,672 | Арм500 | ГОСТ 34028-2016 | 1 | 180x180 | Открытая |  | 158,337 | 1,8 | 0,4 | 157.937 |  |  | 1 | 1576 | 6 | 7911 | 10372 | 11565 | 10479 | 11125 | 8352 | 200 | 7 | 2 | 2155 | 9 | 290 | 350 | 110 | [7 empty] | B 789/BC | 0,05 | 16:35:00 | 1545 | 16:35:00 | 1543 | 17:31:06 | 0.1949 | 0.191 | 1.0101 | 0.0023 | 0.0171 | 0.0553 | 0.019 | 0.0402 | 0.001 | 0.0033 | 0.0005 |  | 0.0012 | 0.0031 | 0.0027 | 0.0007 | 0.0057 |  |  | 0.0034 |  | 0.0001 | 0.0011 | 0.38 | RHI DELTEK D99 |  | RHI JUSTAL DS1015
710 | 12005324 | 24.07.2020 | 165,888 | Арм500 | ГОСТ 34028-2016 | 2 | 180x180 | Открытая |  | 166,653 | 1,8 | 0,4 | 166.253 |  |  | 6 | 1562 | 6 | 7941 | 10399 | 11589 | 10503 | 11149 | 8385 | 200 | 7 | 2 | 2155 | 9 | 290 | 350 | 110 | [7 empty] | B 789/BC | 0,01 | 17:20:00 | 1541 | 17:20:00 | 1537 | 18:13:58 | 0.1964 | 0.1834 | 1.0038 | 0.004 | 0.0158 | 0.0578 | 0.0217 | 0.0369 | 0.001 | 0.0048 | 0.0006 |  | 0.0011 | 0.0029 | 0.0026 | 0.0011 | 0.0067 |  |  | 0.0033 |  | 0.0003 | 0.0009 | 0.381 | RHI DELTEK D99 |  | RHI JUSTAL DS1015
711 | 12005325 | 24.07.2020 | 162,816 | Арм500 | ГОСТ 34028-2016 | 3 | 180x180 | Открытая |  | 163,575 | 1,8 | 0,4 | 163.175 |  |  | 2 | 1564 | 6 | 7969 | 10424 | 11617 | 10531 | 11177 | 8413 | 200 | 7 | 2 | 2155 | 9 | 290 | 350 | 110 | [7 empty] | B 789/BC | 0,01 | 18:10:00 | 1540 | 18:10:00 | 1536 | 19:17:22 | 0.1959 | 0.181 | 1.0009 | 0.0051 | 0.0131 | 0.0556 | 0.0236 | 0.0383 | 0.001 | 0.005 | 0.0005 |  | 0.0011 | 0.0029 | 0.0029 | 0.0009 | 0.0059 |  |  | 0.0034 |  | 0.0001 | 0.0019 | 0.38 | RHI DELTEK D99 |  | RHI JUSTAL DS1015
712 | 12005326 | 24.07.2020 | 159,744 | Арм500 | ГОСТ 34028-2016 | 4 | 180x180 | Открытая |  | 160,496 | 1,8 | 0,4 | 160.096 |  |  | 12 | 1565 | 6 | 7997 | 10451 | 11644 | 10555 | 11201 | 8441 | 200 | 7 | 2 | 2155 | 9 | 290 | 350 | 110 | [7 empty] | B 789/BC | 0,01 | 18:50:00 | 1536 | 18:50:00 | 1537 | 19:34:45 | 0.1935 | 0.1888 | 0.9977 | 0.0037 | 0.0151 | 0.054 | 0.022 | 0.0371 | 0.0012 | 0.0036 | 0.0005 |  | 0.0011 | 0.0031 | 0.0022 | 0.0009 | 0.0058 |  |  | 0.0034 |  | 0.0001 | 0.0024 | 0.376 | RHI DELTEK D99 |  | RHI JUSTAL DS1015
713 | 12005327 | 24.07.2020 | 153,6 | Арм500 | ГОСТ 34028-2016 | 5 | 180x180 | Открытая |  | 154,338 | 1,8 | 0,4 | 153.938 |  |  | 10 | 1565 | 6 | 8021 | 10472 | 11669 | 10583 | 11229 | 8465 | 200 | 7 | 2 | 2155 | 9 | 320 | 350 | 110 | [7 empty] | B 789/BC | 0,01 | 19:31:00 | 1533 | 19:31:00 | 1533 | 20:28:08 | 0.1974 | 0.1888 | 1.0246 | 0.006 | 0.0105 | 0.0819 | 0.0213 | 0.0351 | 0.0014 | 0.0081 | 0.0005 |  | 0.0011 | 0.003 | 0.0024 | 0.001 | 0.0062 |  |  | 0.0035 |  | 0.0001 | 0.0055 | 0.391 | RHI DELTEK D99 |  | RHI JUSTAL DS1015
714 | 12005328 | 24.07.2020 | 162,816 | Арм500 | ГОСТ 34028-2016 | 6 | 180x180 | Открытая |  | 163,575 | 1,8 | 0,4 | 163.175 |  |  | 1 | 1562 | 6 | 8049 | 10504 | 11697 | 10608 | 11257 | 8493 | 200 | 13 | 2 | 2155 | 9 | 320 | 350 | 110 | [7 empty] | B 789/BC | 0,01 | 20:10:00 | 1538 | 20:10:00 | 1537 | 20:34:13 | 0.1816 | 0.1863 | 1.0232 | 0.0058 | 0.0105 | 0.0814 | 0.0213 | 0.0348 | 0.0014 | 0.0085 | 0.0006 |  | 0.0011 | 0.0031 | 0.0023 | 0.0009 | 0.0064 |  |  | 0.0036 |  | 0.0001 | 0.0034 | 0.374 | RHI DELTEK D99 |  | RHI JUSTAL DS1015
715 | 12005329 | 24.07.2020 | 156,672 | Арм500 | ГОСТ 34028-2016 | 7 | 180x180 | Открытая |  | 157,417 | 1,8 | 0,4 | 157.017 |  |  | 6 | 1562 | 6 | 8076 | 10528 | 11724 | 10635 | 11281 | 8517 | 200 | 13 | 2 | 2155 | 9 | 320 | 350 | 110 | [7 empty] | B 789/BC | 0,01 | 20:50:00 | 1539 | 20:50:00 | 1536 | 21:10:36 | 0.1833 | 0.1818 | 1.0412 | 0.0053 | 0.013 | 0.0537 | 0.0192 | 0.0468 | 0.0013 | 0.0034 | 0.0005 |  | 0.001 | 0.0037 | 0.0022 | 0.0011 | 0.0073 |  |  | 0.0035 |  | 0.0001 | 0.0022 | 0.373 | RHI DELTEK D99 |  | RHI JUSTAL DS1015
716 | 12005330 | 24.07.2020 | 159,744 | Арм500 | ГОСТ 34028-2016 | 8 | 180x180 | Открытая |  | 160,496 | 1,8 | 0,4 | 160.096 |  |  | 2 | 1565 | 6 | 8101 | 10556 | 11749 | 10663 | 11309 | 8545 | 200 | 13 | 2 | 2155 | 9 | 320 | 350 | 110 | [7 empty] | B 789/BC | 0,02 | 21:28:00 | 1539 | 21:28:00 | 1539 | 21:50:39 | 0.1838 | 0.1497 | 0.5552 | 0.0025 | 0.0093 | 0.0415 | 0.0172 | 0.0488 | 0.0014 | 0.0027 | 0.0003 |  | 0.0009 | 0.0015 | 0.0024 | 0.0006 | 0.006 |  |  | 0.0027 |  | 0.0001 | 0.0011 | 0.29 | RHI DELTEK D99 |  | RHI JUSTAL DS1015
717 | 12005331 | 24.07.2020 | 165,888 | Арм500 | ГОСТ 34028-2016 | 9 | 180x180 | Открытая |  | 166,653 | 1,8 | 0,4 | 166.253 |  |  | 12 | 1568 | 6 | 8129 | 10583 | 11776 | 10690 | 11336 | 8537 | 200 | 13 | 2 | 2155 | 9 | 320 | 350 | 110 | [7 empty] | B 789/BC | 0,01 | 22:09:00 | 1542 | 22:09:00 | 1541 | 22:25:24 | 0.1773 | 0.1553 | 0.5285 | 0.0027 | 0.0112 | 0.045 | 0.0167 | 0.0342 | 0.0011 | 0.005 | 0.0003 |  | 0.0009 | 0.0016 | 0.0024 | 0.0008 | 0.0051 |  |  | 0.0027 |  | 0.0001 | 0.0017 | 0.279 | RHI DELTEK D99 |  | RHI JUSTAL DS1015
718 | 12005332 | 24.07.2020 | 156,672 | Арм500 | ГОСТ 34028-2016 | 10 | 180x180 | Открытая |  | 157,417 | 1,8 | 0,4 | 157.017 |  |  | 10 | 1566 | 6 | 8156 | 10608 | 11804 | 10715 | 11364 | 8597 | 200 | 13 | 2 | 2155 | 9 | 320 | 350 | 110 | [7 empty] | B 789/BC | 0,01 | 22:49:00 | 1539 | 22:49:00 | 1538 | 23:07:42 | 0.1879 | 0.1418 | 0.5532 | 0.0042 | 0.0125 | 0.055 | 0.0229 | 0.0359 | 0.0012 | 0.0051 | 0.0003 |  | 0.0008 | 0.0023 | 0.0019 | 0.0008 | 0.006 |  |  | 0.0028 |  | 0.0001 | 0.0012 | 0.297 | RHI DELTEK D99 |  | RHI JUSTAL DS1015
719 | 12005333 | 24.07.2020 | 162,816 | Арм500 | ГОСТ 34028-2016 | 11 | 180x180 | Открытая |  | 163,575 | 1,8 | 0,4 | 163.175 |  |  | 1 | 1566 | 6 | 8184 | 10636 | 11832 | 10743 | 11389 | 8625 | 200 | 13 | 2 | 2155 | 9 | 320 | 350 | 110 | [7 empty] | B 789/BC | 0,01 | 23:38:00 | 1543 | 23:38:00 | 1540 | 23:47:33 | 0.1963 | 0.1547 | 0.5306 | 0.0014 | 0.0097 | 0.0479 | 0.0219 | 0.0386 | 0.0013 | 0.0029 | 0.0003 |  | 0.0009 | 0.0019 | 0.0024 | 0.0007 | 0.0077 |  |  | 0.0023 |  | 0.0001 | 0.0062 | 0.299 | RHI DELTEK D99 |  | RHI JUSTAL DS1015
720 | 12005334 | 24.07.2020 | 165,888 | Арм500 | ГОСТ 34028-2016 | 12 | 180x180 | Открытая |  | 166,653 | 1,8 | 0,4 | 166.253 |  |  | 6 | 1566 | 6 | 8211 | 10663 | 11859 | 10770 | 11416 | 8652 | 200 | 13 | 2 | 2155 | 9 | 320 | 350 | 110 | [7 empty] | B 789/BC | 0,01 | 0:08:00 | 1538 | 0:08:00 | 1536 | 0:26:59 | 0.1926 | 0.147 | 0.5218 | 0.0022 | 0.0098 | 0.0409 | 0.0182 | 0.0425 | 0.0013 | 0.0027 | 0.0003 |  | 0.0008 | 0.0017 | 0.002 | 0.0007 | 0.0067 |  |  | 0.0027 |  | 0.0001 | 0.005 | 0.293 | RHI DELTEK D99 |  | RHI JUSTAL DS1015
721 | 12005335 | 25.07.2020 | 159,744 | Арм500 | ГОСТ 34028-2016 | 13 | 180x180 | Открытая |  | 160,496 | 1,8 | 0,4 | 160.096 |  |  | 2 | 1566 | 6 | 8236 | 10688 | 11887 | 10798 | 11444 | 8680 | 200 | 13 | 2 | 2155 | 9 | 320 | 350 | 110 | [7 empty] | B 789/BC | 0,01 | 0:48:00 | 1543 | 0:48:00 | 1542 | 1:04:57 | 0.1898 | 0.1509 | 0.5275 | 0.0045 | 0.0106 | 0.0429 | 0.02 | 0.0383 | 0.0013 | 0.0029 | 0.0003 |  | 0.0008 | 0.0017 | 0.0024 | 0.0011 | 0.0054 |  |  | 0.0027 |  | 0.0001 | 0.0009 | 0.291 | RHI DELTEK D99 |  | RHI JUSTAL DS1015
722 | 12005336 | 25.07.2020 | 159,744 | Арм500 | ГОСТ 34028-2016 | 14 | 180x180 | Открытая |  | 160,496 | 1,8 | 0,4 | 160.096 |  |  | 12 | 1567 | 6 | 8264 | 10715 | 11914 | 10822 | 11471 | 8705 | 200 | 13 | 2 | 2155 | 9 | 320 | 350 | 110 | [7 empty] | B 789/BC | 0,02 | 1:26:00 | 1539 | 1:26:00 | 1536 | 1:44:57 | 0.1762 | 0.15 | 0.5202 | 0.0015 | 0.0112 | 0.0464 | 0.0153 | 0.0302 | 0.0012 | 0.0035 | 0.0003 |  | 0.0009 | 0.0017 | 0.002 | 0.0008 | 0.0053 |  |  | 0.0027 |  | 0.0001 | 0.0017 | 0.276 | RHI DELTEK D99 |  | RHI JUSTAL DS1015
723 | 12005337 | 25.07.2020 | 162,816 | Арм500 | ГОСТ 34028-2016 | 15 | 180x180 | Открытая |  | 163,575 | 1,8 | 0,4 | 163.175 |  |  | 10 | 1567 | 6 | 8291 | 10740 | 11942 | 10850 | 11499 | 8732 | 200 | 13 | 2 | 2155 | 9 | 320 | 350 | 110 | [7 empty] | B 789/BC | 0,01 | 2:06:00 | 1543 | 2:06:00 | 1541 | 2:25:40 | 0.1911 | 0.1469 | 0.5175 | 0.0016 | 0.0105 | 0.0401 | 0.0166 | 0.0318 | 0.0012 | 0.0028 | 0.0003 |  | 0.0009 | 0.0016 | 0.002 | 0.0007 | 0.0077 |  |  | 0.0027 |  | 0.0001 | 0.0026 | 0.289 | RHI DELTEK D99 |  | RHI JUSTAL DS1015
724 | 12005338 | 25.07.2020 | 153,6 | Арм500 | ГОСТ 34028-2016 | 16 | 180x180 | Открытая |  | 154,338 | 1,8 | 0,4 | 153.938 |  |  | 1 | 1566 | 6 | 8319 | 10765 | 11967 | 10878 | 11527 | 8760 | 200 | 13 | 2 | 2155 | 9 | 320 | 350 | 110 | [7 empty] | B 789/BC | 0,01 | 2:45:00 | 1544 | 2:45:00 | 1542 | 3:06:01 | 0.1913 | 0.1435 | 0.5207 | 0.0015 | 0.0099 | 0.0423 | 0.0185 | 0.033 | 0.0015 | 0.0051 | 0.0003 |  | 0.0009 | 0.0016 | 0.0021 | 0.0009 | 0.0073 |  |  | 0.0026 |  | 0.0001 | 0.0009 | 0.291 | RHI DELTEK D99 |  | RHI JUSTAL DS1015
725 | 12005339 | 25.07.2020 | 159,744 | Арм500 | ГОСТ 34028-2016 | 17 | 180x180 | Открытая |  | 160,496 | 1,8 | 0,4 | 160.096 |  |  | 6 | 1562 | 6 | 8343 | 10792 | 11994 | 10902 | 11551 | 8784 | 200 | 13 | 2 | 2155 | 9 | 320 | 350 | 110 | [7 empty] | B 789/BC | 0,01 | 3:23:00 | 1544 | 3:23:00 | 1543 | 3:45:14 | 0.1818 | 0.1465 | 0.5215 | 0.0019 | 0.0094 | 0.0406 | 0.0169 | 0.0392 | 0.0013 | 0.0027 | 0.0003 |  | 0.0008 | 0.0016 | 0.0025 | 0.0011 | 0.0075 |  |  | 0.0027 |  | 0.0002 | 0.0035 | 0.281 | RHI DELTEK D99 |  | RHI JUSTAL DS1015
726 | 12005340 | 25.07.2020 | 159,744 | Арм500 | ГОСТ 34028-2016 | 18 | 180x180 | Открытая |  | 160,496 | 1,8 | 0,4 | 160.096 |  |  | 2 | 1562 | 6 | 8371 | 10820 | 12022 | 10930 | 11576 | 8809 | 200 | 13 | 2 | 2155 | 9 | 320 | 350 | 110 | [7 empty] | B 789/BC | 0,01 | 4:01:00 | 1542 | 4:01:00 | 1540 | 4:22:23 | 0.1848 | 0.1553 | 0.5266 | 0.0017 | 0.0054 | 0.0431 | 0.0214 | 0.0444 | 0.0015 | 0.003 | 0.0002 |  | 0.0008 | 0.0011 | 0.0021 | 0.0006 | 0.0059 |  |  | 0.0027 |  | 0.0001 | 0.0008 | 0.286 | RHI DELTEK D99 |  | RHI JUSTAL DS1015
727 | 12005341 | 25.07.2020 | 159,744 | Арм500 | ГОСТ 34028-2016 | 19 | 180x180 | Открытая |  | 160,496 | 1,8 | 0,4 | 160.096 |  |  | 12 | 1563 | 6 | 8396 | 10847 | 12049 | 10954 | 11603 | 8837 | 200 | 13 | 2 | 2155 | 9 | 320 | 350 | 110 | [7 empty] | B 789/BC | 0,01 | 4:40:00 | 1542 | 4:40:00 | 1541 | 5:04:00 | 0.1854 | 0.1484 | 0.5292 | 0.0014 | 0.0082 | 0.0418 | 0.0178 | 0.0435 | 0.001 | 0.0028 | 0.0003 |  | 0.0009 | 0.0016 | 0.0022 | 0.0009 | 0.0073 |  |  | 0.0027 |  | 0.0001 | 0.0021 | 0.287 | RHI DELTEK D99 |  | RHI JUSTAL DS1015
728 | 12005342 | 25.07.2020 | 162,79 | Арм500 | ГОСТ 34028-2016 | 20 | 180x180 | Открытая |  | 163,548 | 1,8 | 0,4 | 163.148 |  |  | 10 | 1574 | 6 | 8423 | 10872 | 12077 | 10982 | 11631 | 8864 | 200 | 13 | 2 | 2155 | 9 | 320 | 350 | 110 | [7 empty] | B 789/BC | 0,02 | 5:18:00 | 1541 | 5:18:00 | 1540 | 5:33:30 | 0.1816 | 0.1412 | 0.531 | 0.0056 | 0.0116 | 0.0419 | 0.0189 | 0.0333 | 0.0023 | 0.0025 | 0.0002 |  | 0.0008 | 0.0017 | 0.0018 | 0.0007 | 0.0063 |  |  | 0.0027 |  |  | 0.0034 | 0.283 | RHI DELTEK D99 |  | RHI JUSTAL DS1015 |  | Сбой в работе МГР 1 ручья
729 | 12005343 | 25.07.2020 | 156,672 | Арм500 | ГОСТ 34028-2016 | 21 | 180x180 | Открытая |  | 157,417 | 1,8 | 0,4 | 157.017 |  |  | 1 | 1562 | 6 | 8448 | 10900 | 12105 | 11010 | 11656 | 8889 | 200 | 13 | 2 | 2155 | 9 | 320 | 350 | 110 | [7 empty] | B 789/BC | 0,01 | 5:57:00 | 1542 | 5:57:00 | 1541 | 6:16:22 | 0.1876 | 0.1433 | 0.5341 | 0.0029 | 0.0107 | 0.0428 | 0.0221 | 0.0329 | 0.0014 | 0.0025 | 0.0003 |  | 0.0008 | 0.0017 | 0.0028 | 0.0008 | 0.0072 |  |  | 0.0027 |  | 0.0001 | 0.0028 | 0.29 | RHI DELTEK D99 |  | RHI JUSTAL DS1015
730 | 12005344 | 25.07.2020 | 159,744 | Арм500 | ГОСТ 34028-2016 | 22 | 180x180 | Открытая |  | 160,496 | 1,8 | 0,4 | 160.096 |  |  | 6 | 1563 | 6 | 8475 | 10927 | 12129 | 11034 | 11683 | 8916 | 200 | 13 | 2 | 2155 | 9 | 320 | 350 | 110 | [7 empty] | B 789/BC | 0,01 | 6:36:00 | 1538 | 6:36:00 | 1539 | 6:58:33 | 0.1867 | 0.1566 | 0.5347 | 0.0024 | 0.0102 | 0.0439 | 0.0214 | 0.0452 | 0.0013 | 0.0029 | 0.0003 |  | 0.0008 | 0.0018 | 0.0018 | 0.0008 | 0.0066 |  |  | 0.0028 |  | 0.0001 | 0.0011 | 0.29 | RHI DELTEK D99 |  | RHI JUSTAL DS1015
731 | 12005345 | 25.07.2020 | 162,816 | Арм500 | ГОСТ 34028-2016 | 23 | 180x180 | Открытая |  | 163,575 | 1,8 | 0,4 | 163.175 |  |  | 2 | 1562 | 6 | 8500 | 10952 | 12157 | 11059 | 11708 | 8941 | 200 | 13 | 2 | 2155 | 9 | 320 | 350 | 110 | [7 empty] | B 789/BC | 0,01 | 7:16:00 | 1544 | 7:16:00 | 1544 | 7:32:25 | 0.1864 | 0.1397 | 0.5242 | 0.0024 | 0.0107 | 0.0455 | 0.0177 | 0.0401 | 0.0014 | 0.0025 | 0.0003 |  | 0.0008 | 0.0018 | 0.0021 | 0.0011 | 0.0059 |  |  | 0.0027 |  | 0.0001 | 0.002 | 0.288 | RHI DELTEK D99 |  | RHI JUSTAL DS1015
732 | 12005346 | 25.07.2020 | 150,528 | Арм500 | ГОСТ 34028-2016 | 24 | 180x180 | Открытая |  | 151,259 | 1,8 | 0,4 | 150.859 |  |  | 12 | 1562 | 6 | 8528 | 10976 | 12184 | 11086 | 11735 | 8969 | 200 | 13 | 2 | 2155 | 9 | 320 | 350 | 110 | [7 empty] | B 789/BC | 0,01 | 8:31:00 | 1539 | 8:31:00 | 1539 | 8:05:00 | 0.1935 | 0.1499 | 0.5236 | 0.0025 | 0.0105 | 0.0453 | 0.0186 | 0.0416 | 0.0011 | 0.0042 | 0.0003 |  | 0.0008 | 0.0019 | 0.002 | 0.0007 | 0.0073 |  |  | 0.0028 |  | 0.0001 | 0.0013 | 0.295 | RHI DELTEK D99 |  | RHI JUSTAL DS1015
733 | 12005347 | 25.07.2020 | 159,744 | Арм500 | ГОСТ 34028-2016 | 25 | 180x180 | Открытая |  | 160,496 | 1,8 | 0,4 | 160.096 |  |  | 10 | 1563 | 6 | 8555 | 11004 | 12209 | 11114 | 11760 | 8996 | 200 | 13 | 2 | 2155 | 9 | 320 | 350 | 110 | [7 empty] | B 789/BC | 0,01 | 8:31:00 | 1539 | 8:31:00 | 1539 | 8:44:20 | 0.1911 | 0.1434 | 0.5246 | 0.0033 | 0.0073 | 0.0439 | 0.0193 | 0.0426 | 0.0012 | 0.0039 | 0.0003 |  | 0.0008 | 0.0015 | 0.0017 | 0.0014 | 0.0071 |  |  | 0.0026 |  | 0.0001 | 0.0027 | 0.293 | RHI DELTEK D99 |  | RHI JUSTAL DS1015
734 | 12005348 | 25.07.2020 | 159,744 | Арм500 | ГОСТ 34028-2016 | 26 | 180x180 | Открытая |  | 160,496 | 1,8 | 0,4 | 160.096 |  |  | 1 | 1562 | 6 | 8580 | 11032 | 12232 | 11142 | 11788 | 9024 | 200 | 13 | 2 | 2155 | 9 | 320 | 350 | 110 | [7 empty] | B 789/BC | 0,01 | 9:09:00 | 1540 | 9:09:00 | 1539 | 9:20:24 | 0.1852 | 0.1525 | 0.507 | 0.0052 | 0.0113 | 0.0433 | 0.0156 | 0.0359 | 0.0011 | 0.003 | 0.0003 |  | 0.0008 | 0.0016 | 0.0021 | 0.001 | 0.0062 |  |  | 0.0026 |  | 0.0001 | 0.0012 | 0.283 | RHI DELTEK D99 |  | RHI JUSTAL DS1015
735 | 12005349 | 25.07.2020 | 165,888 | Арм500 | ГОСТ 34028-2016 | 27 | 180x180 | Открытая |  | 166,653 | 1,8 | 0,4 | 166.253 |  |  | 6 | 1564 | 6 | 8607 | 11059 | 12261 | 11169 | 11815 | 9051 | 200 | 13 | 2 | 2155 | 9 | 320 | 350 | 110 | [7 empty] | B 789/BC | 0,01 | 9:50:00 | 1535 | 9:50:00 | 1537 | 10:00:44 | 0.1846 | 0.1594 | 0.4985 | 0.0084 | 0.0239 | 0.0529 | 0.0165 | 0.0321 | 0.0011 | 0.004 | 0.0003 |  | 0.0008 | 0.0019 | 0.0019 | 0.0008 | 0.0069 |  |  | 0.0026 |  | 0.0001 | 0.0023 | 0.283 | RHI DELTEK D99 |  | RHI JUSTAL DS1015
736 | 12005350 | 25.07.2020 | 162,816 | Арм500 | ГОСТ 34028-2016 | 28 | 180x180 | Открытая |  | 163,575 | 1,8 | 0,4 | 163.175 |  |  | 2 | 1563 | 6 | 8632 | 11087 | 12289 | 11197 | 11843 | 9079 | 200 | 13 | 2 | 2155 | 9 | 320 | 350 | 110 | [7 empty] | B 789/BC | 0,03 | 10:31:00 | 1541 | 10:31:00 | 1544 | 10:42:31 | 0.1888 | 0.16 | 0.4966 | 0.008 | 0.0208 | 0.0443 | 0.0183 | 0.0325 | 0.0011 | 0.0032 | 0.0004 |  | 0.0008 | 0.0017 | 0.002 | 0.0005 | 0.0061 |  |  | 0.0025 |  | 0.0001 | 0.0014 | 0.285 | RHI DELTEK D99 |  | RHI JUSTAL DS1015
737 | 12005351 | 25.07.2020 | 165,658 | Арм500 | ГОСТ 34028-2016 | 29 | 180x180 | Открытая |  | 166,422 | 1,8 | 0,4 | 166.022 |  |  | 12 | 1565 | 6 | 8660 | 11114 | 12316 | 11224 | 11870 | 9107 | 200 | 13 | 2 | 2155 | 9 | 320 | 350 | 110 | [7 empty] | B 789/BC | 0,02 | 11:11:00 | 1540 | 11:11:00 | 1538 | 11:23:45 | 0.2005 | 0.1527 | 0.4977 | 0.0064 | 0.0207 | 0.0434 | 0.015 | 0.0329 | 0.0008 | 0.0026 | 0.0004 |  | 0.0007 | 0.0017 | 0.0019 | 0.0008 | 0.007 |  |  | 0.0025 |  | 0.0001 | 0.0022 | 0.296 | RHI DELTEK D99 |  | RHI JUSTAL DS1015 |  | Неисправность МГРа №4, порезка НЛЗ ручным резаком
738 | 12005352 | 25.07.2020 | 159,706 | Арм500 | ГОСТ 34028-2016 | 30 | 180x180 | Открытая |  | 160,458 | 1,8 | 0,4 | 160.058 |  |  | 10 | 1565 | 6 | 8687 | 11142 | 12344 | 11249 | 11898 | 9131 | 200 | 13 | 2 | 2155 | 9 | 320 | 350 | 110 | [7 empty] | B 789/BC | 0,02 | 11:51:00 | 1542 | 11:51:00 | 1538 | 12:04:58 | 0.1924 | 0.1607 | 0.5077 | 0.0076 | 0.0177 | 0.0622 | 0.0219 | 0.0378 | 0.001 | 0.0103 | 0.0004 |  | 0.0008 | 0.0017 | 0.0018 | 0.0007 | 0.0073 |  |  | 0.0026 |  | 0.0001 | 0.0027 | 0.296 | RHI DELTEK D99 |  | RHI JUSTAL DS1015 |  | Неисправность МГРа №4, порезка НЛЗ ручным резаком
739 | 12005353 | 25.07.2020 | 153,6 | Арм500 | ГОСТ 34028-2016 | 31 | 180x180 | Открытая |  | 154,338 | 1,8 | 0,4 | 153.938 |  |  | 1 | 1567 | 6 | 8751 | 11167 | 12372 | 11271 | 11923 | 9159 | 200 | 13 | 2 | 2155 | 9 | 320 | 350 | 110 | [7 empty] | B 789/BC | 0,02 | 12:37:00 | 1540 | 12:37:00 | 1538 | 12:47:40 | 0.1972 | 0.158 | 0.5175 | 0.0084 | 0.0159 | 0.046 | 0.0186 | 0.0389 | 0.001 | 0.0043 | 0.0004 |  | 0.0008 | 0.0019 | 0.0021 | 0.0011 | 0.0083 |  |  | 0.0026 |  | 0.0001 | 0.0032 | 0.298 | RHI DELTEK D99 |  | RHI JUSTAL DS1015
740 | 12005354 | 25.07.2020 | 153,6 | Арм500 | ГОСТ 34028-2016 | 32 | 180x180 | Открытая |  | 154,338 | 1,8 | 0,4 | 153.938 |  |  | 6 | 1566 | 6 | 8745 | 11191 | 12399 | 11292 | 11947 | 9186 | 200 | 13 | 2 | 2155 | 9 | 320 | 350 | 110 | [7 empty] | B 789/BC | 0,02 | 13:21:00 | 1545 | 13:21:00 | 1543 | 13:27:58 | 0.2016 | 0.1687 | 0.5115 | 0.0055 | 0.0126 | 0.0404 | 0.0153 | 0.0318 | 0.001 | 0.0025 | 0.0004 |  | 0.0008 | 0.0018 | 0.0021 | 0.0008 | 0.0083 |  |  | 0.0027 |  | 0.0001 | 0.0027 | 0.299 | RHI DELTEK D99 |  | RHI JUSTAL DS1015
741 | 12005355 | 25.07.2020 | 153,6 | Арм500 | ГОСТ 34028-2016 | 33 | 180x180 | Открытая |  | 154,338 | 1,8 | 0,4 | 153.938 |  |  | 7 | 1571 | 6 | 8770 | 11216 | 12424 | 11320 | 11972 | 9211 | 200 | 13 | 2 | 2155 | 9 | 320 | 350 | 110 | [7 empty] | B 789/BC | 0,01 | 13:56:00 | 1545 | 13:56:00 | 1543 | 14:05:15 | 0.19 | 0.1534 | 0.5141 | 0.008 | 0.0161 | 0.0422 | 0.0166 | 0.0366 | 0.001 | 0.0024 | 0.0004 |  | 0.0008 | 0.0018 | 0.0021 | 0.0009 | 0.0071 |  |  | 0.0027 |  | 0.0001 | 0.0028 | 0.289 | RHI DELTEK D99 |  | RHI JUSTAL DS1015
742 | 12005356 | 25.07.2020 | 162,816 | Арм500 | ГОСТ 34028-2016 | 34 | 180x180 | Открытая |  | 163,575 | 1,8 | 0,4 | 163.175 |  |  | 12 | 1566 | 6 | 8798 | 11243 | 12451 | 11344 | 11999 | 9239 | 200 | 13 | 2 | 2155 | 9 | 320 | 350 | 110 | [7 empty] | B 789/BC | 0,01 | 14:36:00 | 1542 | 14:36:00 | 1540 | 14:50:48 | 0.1885 | 0.1356 | 0.5096 | 0.0076 | 0.0149 | 0.0459 | 0.0156 | 0.0375 | 0.001 | 0.0026 | 0.0004 |  | 0.0007 | 0.0015 | 0.0015 | 0.0006 | 0.0072 |  |  | 0.0026 |  | 0.0001 | 0.0017 | 0.287 | RHI DELTEK D99 |  | RHI JUSTAL DS1015 |  | Сбой в работе маркировщика.
743 | 12005357 | 25.07.2020 | 162,816 | Арм500 | ГОСТ 34028-2016 | 35 | 180x180 | Открытая |  | 163,575 | 1,8 | 0,4 | 163.175 |  |  | 10 | 1564 | 6 | 8825 | 11271 | 12476 | 11372 | 12027 | 9266 | 200 | 13 | 2 | 2155 | 9 | 320 | 350 | 110 | [7 empty] | B 789/BC | 0,01 | 15:16:00 | 1543 | 15:16:00 | 1540 | 15:26:41 | 0.1983 | 0.1513 | 0.5037 | 0.0082 | 0.0151 | 0.04 | 0.0145 | 0.0349 | 0.0011 | 0.0026 | 0.0004 |  | 0.0007 | 0.0016 | 0.002 | 0.0014 | 0.0076 |  |  | 0.0026 |  | 0.0001 | 0.0034 | 0.294 | RHI DELTEK D99 |  | RHI JUSTAL DS1015
744 | 12005358 | 25.07.2020 | 165,888 | Арм500 | ГОСТ 34028-2016 | 36 | 180x180 | Открытая |  | 166,653 | 1,8 | 0,4 | 166.253 |  |  | 1 | 1564 | 6 | 8853 | 11299 | 12504 | 11396 | 12055 | 9297 | 200 | 13 | 2 | 2155 | 9 | 320 | 350 | 110 | [7 empty] | B 789/BC | 0,01 | 15:56:00 | 1538 | 15:56:00 | 1537 | 16:09:18 | 0.1862 | 0.1493 | 0.5077 | 0.0065 | 0.0199 | 0.0495 | 0.0212 | 0.0387 | 0.0009 | 0.0032 | 0.0004 |  | 0.0008 | 0.0017 | 0.0018 | 0.001 | 0.0062 |  |  | 0.0026 |  | 0.0001 | 0.0018 | 0.286 | RHI DELTEK D99 |  | RHI JUSTAL DS1015
745 | 12005359 | 25.07.2020 | 156,672 | Арм500 | ГОСТ 34028-2016 | 37 | 180x180 | Открытая |  | 157,417 | 1,8 | 0,4 | 157.017 |  |  | 6 | 1563 | 6 | 8880 | 11326 | 12528 | 11424 | 12082 | 9325 | 200 | 13 | 2 | 2155 | 9 | 320 | 350 | 110 | [7 empty] | B 789/BC | 0,01 | 16:37:00 | 1538 | 16:37:00 | 1539 | 16:48:49 | 0.1984 | 0.1622 | 0.5145 | 0.0065 | 0.0175 | 0.0465 | 0.0195 | 0.0427 | 0.001 | 0.0032 | 0.0004 |  | 0.001 | 0.0018 | 0.0019 | 0.001 | 0.0066 |  |  | 0.0027 |  | 0.0001 | 0.0025 | 0.299 | RHI DELTEK D99 |  | RHI JUSTAL DS1015
746 | 12005360 | 25.07.2020 | 153,6 | Арм500 | ГОСТ 34028-2016 | 38 | 180x180 | Открытая |  | 154,338 | 1,8 | 0,4 | 153.938 |  |  | 2 | 1567 | 6 | 8905 | 11351 | 12553 | 11449 | 12107 | 9349 | 200 | 13 | 2 | 2155 | 9 | 320 | 350 | 110 | [7 empty] | B 789/BC | 0,02 | 17:17:00 | 1541 | 17:17:00 | 1543 | 17:25:30 | 0.1986 | 0.1653 | 0.5034 | 0.0052 | 0.0125 | 0.0449 | 0.0174 | 0.0517 | 0.001 | 0.0038 | 0.0004 |  | 0.0008 | 0.0014 | 0.0019 | 0.0005 | 0.0069 |  |  | 0.0026 |  |  | 0.0022 | 0.297 | RHI DELTEK D99 |  | RHI JUSTAL DS1015
747 | 12005361 | 25.07.2020 | 162,816 | Арм500 | ГОСТ 34028-2016 | 39 | 180x180 | Открытая |  | 163,575 | 1,8 | 0,4 | 163.175 |  |  | 12 | 1566 | 6 | 8936 | 11378 | 12580 | 11476 | 12134 | 9380 | 200 | 13 | 2 | 2155 | 9 | 320 | 350 | 110 | [7 empty] | B 789/BC | 0,01 | 17:55:00 | 1542 | 17:55:00 | 1542 | 18:01:46 | 0.1918 | 0.1588 | 0.5115 | 0.0052 | 0.0175 | 0.0456 | 0.0157 | 0.0422 | 0.001 | 0.0037 | 0.0005 |  | 0.0008 | 0.0017 | 0.0017 | 0.0014 | 0.0064 |  |  | 0.0026 |  | 0.0001 | 0.0023 | 0.291 | RHI DELTEK D99 |  | RHI JUSTAL DS1015
748 | 12005362 | 25.07.2020 | 168,96 | Арм500 | ГОСТ 34028-2016 | 40 | 180x180 | Открытая |  | 169,731 | 1,8 | 0,4 | 169.331 |  |  | 7 | 1564 | 6 | 8963 | 11406 | 12608 | 11504 | 12162 | 9410 | 200 | 13 | 2 | 2155 | 9 | 320 | 350 | 110 | [7 empty] | B 789/BC | 0,02 | 18:35:00 | 1544 | 18:35:00 | 1543 | 18:41:52 | 0.1916 | 0.189 | 0.9444 | 0.0054 | 0.0197 | 0.0578 | 0.0159 | 0.0418 | 0.001 | 0.0038 | 0.0006 |  | 0.0011 | 0.0031 | 0.0022 | 0.0006 | 0.0059 |  |  | 0.0034 |  | 0.0001 | 0.0021 | 0.366 | RHI DELTEK D99 |  | RHI JUSTAL DS1015
749 | 12005363 | 25.07.2020 | 159,744 | Арм500 | ГОСТ 34028-2016 | 41 | 180x180 | Открытая |  | 160,496 | 1,8 | 0,4 | 160.096 |  |  | 1 | 1561 | 6 | 8991 | 11434 | 12633 | 11528 | 12190 | 9438 | 200 | 13 | 2 | 2155 | 9 | 320 | 350 | 110 | [7 empty] | B 789/BC | 0,01 | 19:15:00 | 1543 | 19:15:00 | 1542 | 19:23:05 | 0.195 | 0.2015 | 1.0032 | 0.0034 | 0.02 | 0.0616 | 0.0172 | 0.0424 | 0.0009 | 0.0047 | 0.0006 |  | 0.0012 | 0.0033 | 0.0025 | 0.0012 | 0.006 |  |  | 0.0035 |  | 0.0001 | 0.0036 | 0.38 | RHI DELTEK D99 |  | RHI JUSTAL DS1015
750 | 12005364 | 25.07.2020 | 165,888 | Арм500 | ГОСТ 34028-2016 | 42 | 180x180 | Открытая |  | 166,653 | 1,8 | 0,4 | 166.253 |  |  | 6 | 1560 | 6 | 9018 | 11461 | 12660 | 11556 | 12217 | 9466 | 200 | 13 | 2 | 2155 | 9 | 320 | 350 | 110 | [7 empty] | B 789/BC | 0,02 | 19:59:00 | 1542 | 19:59:00 | 1537 | 20:03:45 | 0.2075 | 0.2094 | 1.0192 | 0.0019 | 0.0137 | 0.04 | 0.0068 | 0.0159 | 0.0004 | 0.0022 | 0.0006 |  | 0.0014 | 0.0031 | 0.0026 | 0.0008 | 0.0054 |  |  | 0.0035 |  | 0.0001 | 0.0014 | 0.388 | RHI DELTEK D99 |  | RHI JUSTAL DS1015
751 | 12005365 | 25.07.2020 | 159,744 | Арм500 | ГОСТ 34028-2016 | 43 | 180x180 | Открытая |  | 160,496 | 1,8 | 0,4 | 160.096 |  |  | 10 | 1562 | 6 | 9046 | 11489 | 12685 | 11581 | 12245 | 9493 | 200 | 13 | 2 | 2155 | 9 | 320 | 350 | 110 | [7 empty] | B 789/BC | 0,01 | 20:40:00 | 1537 | 20:40:00 | 1536 | 20:43:10 | 0.1996 | 0.2013 | 1.0027 | 0.0023 | 0.0121 | 0.0376 | 0.0065 | 0.0155 | 0.0004 | 0.0017 | 0.0006 |  | 0.0012 | 0.0029 | 0.0023 | 0.001 | 0.0068 |  |  | 0.0034 |  | 0.0001 | 0.0032 | 0.377 | RHI DELTEK D99 |  | RHI JUSTAL DS1015
752 | 12005366 | 25.07.2020 | 162,816 | Арм500 | ГОСТ 34028-2016 | 44 | 180x180 | Открытая |  | 163,575 | 1,8 | 0,4 | 163.175 |  |  | 2 | 1563 | 6 | 9074 | 11516 | 12712 | 11605 | 12272 | 9521 | 200 | 13 | 2 | 2155 | 9 | 320 | 350 | 110 | [7 empty] | B 789/BC | 0,01 | 21:20:00 | 1541 | 21:20:00 | 1537 | 21:21:19 | 0.2058 | 0.2079 | 1.0053 | 0.0047 | 0.0121 | 0.0357 | 0.0067 | 0.019 | 0.0004 | 0.002 | 0.0006 |  | 0.0012 | 0.003 | 0.0026 | 0.0022 | 0.0072 |  |  | 0.0036 |  | 0.0001 | 0.0024 | 0.383 | RHI DELTEK D99 |  | RHI JUSTAL DS1015
753 | 12005367 | 25.07.2020 | 162,816 | Арм500 | ГОСТ 34028-2016 | 45 | 180x180 | Открытая |  | 163,575 | 1,8 | 0,4 | 163.175 |  |  | 7 | 1562 | 6 | 9101 | 11544 | 12737 | 11633 | 12300 | 9548 | 200 | 13 | 2 | 2155 | 9 | 320 | 350 | 110 | [7 empty] | B 789/BC | 0,01 | 22:00:00 | 1541 | 22:00:00 | 1538 | 22:00:41 | 0.2006 | 0.2095 | 1.0094 | 0.0049 | 0.0108 | 0.0339 | 0.0059 | 0.0154 | 0.0004 | 0.0018 | 0.0005 |  | 0.0012 | 0.003 | 0.0023 | 0.0009 | 0.0058 |  |  | 0.0036 |  | 0.0001 | 0.0022 | 0.378 | RHI DELTEK D99 |  | RHI JUSTAL DS1015
754 | 12005368 | 25.07.2020 | 162,816 | Арм500 | ГОСТ 34028-2016 | 46 | 180x180 | Открытая |  | 163,575 | 1,8 | 0,4 | 163.175 |  |  | 1 | 1560 | 6 | 9129 | 11572 | 12765 | 11657 | 12328 | 9576 | 200 | 13 | 2 | 2155 | 9 | 320 | 350 | 110 | [7 empty] | B 789/BC | 0,01 | 22:40:00 | 1541 | 22:40:00 | 1539 | 22:39:12 | 0.1991 | 0.2058 | 1.0065 | 0.0038 | 0.0107 | 0.0361 | 0.0062 | 0.0154 | 0.0005 | 0.0018 | 0.0005 |  | 0.0012 | 0.003 | 0.0024 | 0.0009 | 0.007 |  |  | 0.0035 |  | 0.0001 | 0.001 | 0.376 | RHI DELTEK D99 |  | RHI JUSTAL DS1015
755 | 12005369 | 25.07.2020 | 165,888 | Арм500 | ГОСТ 34028-2016 | 47 | 180x180 | Открытая |  | 166,653 | 1,8 | 0,4 | 166.253 |  |  | 6 | 1560 | 6 | 9156 | 11599 | 12792 | 11685 | 12355 | 9604 | 200 | 13 | 2 | 2155 | 9 | 320 | 350 | 110 | [7 empty] | B 789/BC | 0,01 | 23:20:00 | 1540 | 23:20:00 | 1539 | 23:25:58 | 0.1964 | 0.1937 | 0.9963 | 0.0023 | 0.0087 | 0.0328 | 0.005 | 0.0134 | 0.0003 | 0.0015 | 0.0004 |  | 0.0011 | 0.0028 | 0.0024 | 0.0017 | 0.0062 |  |  | 0.0033 |  | 0.0003 |  | 0.371 | RHI DELTEK D99 |  | RHI JUSTAL DS1015
756 | 12005370 | 25.07.2020 | 162,816 | Арм500 | ГОСТ 34028-2016 | 48 | 180x180 | Открытая |  | 163,575 | 1,8 | 0,4 | 163.175 |  |  | 12 | 1563 | 6 | 9184 | 11627 | 12817 | 11713 | 12383 | 9631 | 200 | 13 | 2 | 2155 | 9 | 320 | 350 | 110 | [7 empty] | B 789/BC | 0,01 | 0:01:00 | 1539 | 0:01:00 | 1538 | 0:02:44 | 0.1906 | 0.1952 | 0.9981 | 0.0047 | 0.0098 | 0.0343 | 0.0053 | 0.0159 | 0.0004 | 0.0016 | 0.0004 |  | 0.0012 | 0.003 | 0.0026 | 0.0022 | 0.007 |  |  | 0.0034 |  | 0.0002 | 0.0007 | 0.366 | RHI DELTEK D99 |  | RHI JUSTAL DS1015
757 | 12005371 | 26.07.2020 | 165,888 | Арм500 | ГОСТ 34028-2016 | 49 | 180x180 | Открытая |  | 166,653 | 1,8 | 0,4 | 166.253 |  |  | 2 | 1561 | 6 | 9212 | 11654 | 12844 | 11740 | 12410 | 9659 | 200 | 13 | 2 | 2155 | 9 | 320 | 350 | 110 | [7 empty] | B 789/BC | 0,02 | 0:40:00 | 1540 | 0:40:00 | 1541 | 0:48:16 | 0.1839 | 0.1967 | 1.0038 | 0.0052 | 0.0147 | 0.0494 | 0.0193 | 0.0453 | 0.0012 | 0.0027 | 0.0005 |  | 0.0012 | 0.0033 | 0.0024 | 0.0011 | 0.006 |  |  | 0.0036 |  | 0.0001 | 0.0018 | 0.367 | RHI DELTEK D99 |  | RHI JUSTAL DS1015
758 | 12005372 | 26.07.2020 | 165,888 | Арм500 | ГОСТ 34028-2016 | 50 | 180x180 | Открытая |  | 166,653 | 1,8 | 0,4 | 166.253 |  |  | 7 | 1561 | 6 | 9239 | 11682 | 12872 | 11768 | 12438 | 9686 | 200 | 13 | 2 | 2155 | 9 | 320 | 350 | 110 | [7 empty] | B 789/BC | 0,02 | 1:25:00 | 1541 | 1:25:00 | 1540 | 1:28:32 | 0.1912 | 0.1896 | 1.0135 | 0.0076 | 0.0219 | 0.0641 | 0.0228 | 0.0445 | 0.0012 | 0.0029 | 0.0005 |  | 0.0012 | 0.0035 | 0.0023 | 0.0007 | 0.0069 |  |  | 0.0035 |  | 0.0001 | 0.001 | 0.379 | RHI DELTEK D99 |  | RHI JUSTAL DS1015
759 | 12005373 | 26.07.2020 | 165,888 | Арм500 | ГОСТ 34028-2016 | 51 | 180x180 | Открытая |  | 166,653 | 1,8 | 0,4 | 166.253 |  |  | 1 | 1559 | 6 | 9267 | 11710 | 12900 | 11795 | 12466 | 9714 | 200 | 13 | 2 | 2155 | 9 | 320 | 350 | 110 | [7 empty] | B 789/BC | 0,01 | 2:06:00 | 1541 | 2:06:00 | 1539 | 2:08:27 | 0.1964 | 0.1918 | 1.0269 | 0.006 | 0.0246 | 0.0722 | 0.0248 | 0.0487 | 0.0012 | 0.0031 | 0.0006 |  | 0.0011 | 0.0038 | 0.0022 | 0.0012 | 0.0074 |  |  | 0.0037 |  | 0.0002 | 0.0019 | 0.388 | RHI DELTEK D99 |  | RHI JUSTAL DS1015
760 | 12005374 | 26.07.2020 | 159,744 | Арм500 | ГОСТ 34028-2016 | 52 | 180x180 | Открытая |  | 160,496 | 1,8 | 0,4 | 160.096 |  |  | 6 | 1557 | 6 | 9294 | 11737 | 12924 | 11820 | 12493 | 9742 | 200 | 13 | 2 | 2155 | 9 | 320 | 350 | 110 | [7 empty] | B 789/BC | 0,03 | 2:45:00 | 1539 | 2:45:00 | 1539 | 2:56:09 | 0.185 | 0.1878 | 1.0189 | 0.0076 | 0.0235 | 0.0516 | 0.0197 | 0.0401 | 0.0012 | 0.0027 | 0.0005 |  | 0.0011 | 0.0039 | 0.0022 | 0.0011 | 0.0059 |  |  | 0.0035 |  | 0.0001 | 0.0007 | 0.37 | RHI DELTEK D99 |  | RHI JUSTAL DS1015
761 | 12005375 | 26.07.2020 | 168,96 | Арм500 | ГОСТ 34028-2016 | 53 | 180x180 | Открытая |  | 169,731 | 1,8 | 0,4 | 169.331 |  |  | 12 | 1558 | 6 | 9322 | 11765 | 12952 | 11848 | 12521 | 9772 | 200 | 13 | 2 | 2155 | 9 | 320 | 350 | 110 | [7 empty] | B 789/BC | 0,01 | 3:25:00 | 1536 | 3:25:00 | 1538 | 3:30:03 | 0.1854 | 0.1875 | 1.0007 | 0.0064 | 0.0242 | 0.0835 | 0.0233 | 0.0405 | 0.0012 | 0.0102 | 0.0006 |  | 0.0012 | 0.0039 | 0.0023 | 0.0011 | 0.006 |  |  | 0.0036 |  | 0.0001 | 0.0008 | 0.376 | RHI DELTEK D99 |  | RHI JUSTAL DS1015
762 | 12005376 | 26.07.2020 | 168,96 | Арм500 | ГОСТ 34028-2016 | 54 | 180x180 | Открытая |  | 169,731 | 1,8 | 0,4 | 169.331 |  |  | 2 | 1558 | 6 | 9353 | 11792 | 12979 | 11875 | 12548 | 9800 | 200 | 13 | 2 | 2155 | 9 | 320 | 350 | 110 | [7 empty] | B 789/BC | 0,01 | 4:08:00 | 1540 | 4:08:00 | 1541 | 4:07:23 | 0.1812 | 0.1909 | 1.0116 | 0.0052 | 0.0215 | 0.1003 | 0.0223 | 0.0389 | 0.001 | 0.0066 | 0.0007 |  | 0.0011 | 0.0039 | 0.0024 | 0.0022 | 0.0066 |  |  | 0.0035 |  | 0.0001 | 0.0011 | 0.376 | RHI DELTEK D99 |  | RHI JUSTAL DS1015
763 | 12005377 | 26.07.2020 | 150,375 | Арм500 | ГОСТ 34028-2016 | 55 | 180x180 | Открытая |  | 157,866 | 1,8 | 0,4 | 157.466 | 4 |  | 7 | 1558 | 6 | 9377 | 11817 | 13004 | 11900 | 12576 | 9825 | 200 | 13 | 2 | 2155 | 9 | 320 | 350 | 110 | [7 empty] | B 789/BC | 0,01 | 4:48:00 | 1539 | 4:48:00 | 1539 | 4:49:17 | 0.1935 | 0.187 | 1.0103 | 0.0038 | 0.0185 | 0.0759 | 0.0192 | 0.0377 | 0.0016 | 0.0037 | 0.0005 |  | 0.0012 | 0.0039 | 0.0026 | 0.0009 | 0.0062 |  |  | 0.0035 |  | 0.0001 | 0.002 | 0.382 | RHI DELTEK D99 |  | RHI JUSTAL DS1015
764 | 12005379 | 26.07.2020 | 153,6 | Арм500 | ГОСТ 34028-2016 | 1 | 180x180 | Открытая |  | 155,238 | 1,8 | 0,4 | 154.838 |  |  | 6 | 1577 | 3 | 8322 | 8586 | 11961 | 10875 | 25 | 8766 | 200 | 13 | 2 | 2155 | 9 | 320 | 350 | 130 | [7 empty] | B 789/BC | 0,8 | 6:10:00 | 1541 | 6:10:00 | 1539 | 7:08:45 | 0.1849 | 0.1728 | 0.9624 | 0.0046 | 0.0161 | 0.0621 | 0.0203 | 0.0405 | 0.0014 | 0.0033 | 0.0005 |  | 0.001 | 0.0034 | 0.0023 | 0.0009 | 0.0078 |  |  | 0.0032 |  | 0.0001 | 0.0018 | 0.363 | RHI DELTEK D99 |  | RHI JUSTAL DS1015
765 | 12005378 | 26.07.2020 | 162,816 | Арм500 | ГОСТ 34028-2016 | 2 | 180x180 | Открытая |  | 163,575 | 1,8 | 0,4 | 163.175 |  |  |  | 1565 | 3 | 8349 | 8613 | 11988 | 10899 | 52 | 8793 | 200 | 7 | 2 | 2155 | 9 | 290 | 350 | 100 | [7 empty] | B 789/BC | 0,01 | 7:00:00 | 1540 | 7:00:00 | 1535 | 7:13:51 | 0.1948 | 0.1932 | 1.0045 | 0.0033 | 0.0145 | 0.057 | 0.0192 | 0.0451 | 0.0015 | 0.003 | 0.0005 |  | 0.0011 | 0.0034 | 0.0037 | 0.001 | 0.008 |  |  | 0.0031 |  | 0.0001 | 0.0018 | 0.379 | RHI DELTEK D99 |  | RHI JUSTAL DS1015
766 | 12005380 | 26.07.2020 | 159,744 | Арм500 | ГОСТ 34028-2016 | 3 | 180x180 | Открытая |  | 160,496 | 1,8 | 0,4 | 160.096 |  |  | 12 | 1560 | 3 | 8377 | 8638 | 12016 | 10924 | 80 | 8821 | 200 | 7 | 2 | 2155 | 9 | 290 | 350 | 100 | [7 empty] | B 789/BC | 0,01 | 7:44:00 | 1534 | 7:44:00 | 1533 | 7:56:43 | 0.197 | 0.1882 | 1.0135 | 0.005 | 0.0156 | 0.0521 | 0.0204 | 0.0389 | 0.0011 | 0.0032 | 0.0005 |  | 0.0011 | 0.0039 | 0.0026 | 0.0016 | 0.0069 |  |  | 0.0031 |  | 0.0003 | 0.0011 | 0.382 | RHI DELTEK D99 |  | RHI JUSTAL DS1015
767 | 12005381 | 26.07.2020 | 165,888 | Арм500 | ГОСТ 34028-2016 | 4 | 180x180 | Открытая |  | 166,653 | 1,8 | 0,4 | 166.253 |  |  |  | 1563 | 3 | 8401 | 8668 | 12046 | 10955 | 110 | 8848 | 200 | 7 | 2 | 2155 | 9 | 290 | 350 | 100 | [7 empty] | B 789/BC | 0,01 | 8:25:00 | 1534 | 8:25:00 | 1533 | 8:36:10 | 0.1913 | 0.1912 | 1.0211 | 0.0062 | 0.0163 | 0.0792 | 0.0243 | 0.038 | 0.0021 | 0.0151 | 0.0006 |  | 0.001 | 0.0037 | 0.0025 | 0.0012 | 0.0086 |  |  | 0.0032 |  | 0.0001 | 0.0023 | 0.385 | RHI DELTEK D99 |  | RHI JUSTAL DS1015
768 | 12005382 | 26.07.2020 | 165,888 | Арм500 | ГОСТ 34028-2016 | 5 | 180x180 | Открытая |  | 166,653 | 1,8 | 0,4 | 166.253 |  |  | 7 | 1562 | 3 | 8429 | 8696 | 12074 | 10982 | 138 | 8876 | 200 | 7 | 2 | 2155 | 9 | 290 | 350 | 100 | [7 empty] | B 789/BC | 0,02 | 9:05:00 | 1534 | 9:05:00 | 1533 | 9:14:05 | 0.1922 | 0.2092 | 1.0255 | 0.0067 | 0.0143 | 0.0848 | 0.0222 | 0.0373 | 0.0019 | 0.014 | 0.0006 |  | 0.0015 | 0.0041 | 0.0028 | 0.0011 | 0.0085 |  |  | 0.0032 |  | 0.0001 | 0.0015 | 0.388 | RHI DELTEK D99 |  | RHI JUSTAL DS1015
769 | 12005384 | 26.07.2020 | 162,816 | Арм500 | ГОСТ 34028-2016 | 6 | 180x180 | Открытая |  | 163,575 | 1,8 | 0,4 | 163.175 |  |  | 10 | 1567 | 3 | 8457 | 8724 | 12102 | 11010 | 166 | 8901 | 200 | 7 | 2 | 2155 | 9 | 290 | 350 | 100 | [7 empty] | B 789/BC | 0,01 | 9:45:00 | 1537 | 9:45:00 | 1536 | 9:56:10 | 0.1826 | 0.207 | 1.0145 | 0.0111 | 0.0132 | 0.0406 | 0.007 | 0.0197 | 0.0006 | 0.0024 | 0.0005 |  | 0.0013 | 0.0036 | 0.0027 | 0.0009 | 0.0063 |  |  | 0.0034 |  | 0.0001 | 0.0015 | 0.363 | RHI DELTEK D99 |  | RHI JUSTAL DS1015
770 | 12005385 | 26.07.2020 | 162,816 | Арм500 | ГОСТ 34028-2016 | 7 | 180x180 | Открытая |  | 163,575 | 1,8 | 0,4 | 163.175 |  |  | 12 | 1563 | 3 | 8484 | 8751 | 12129 | 11037 | 190 | 8928 | 200 | 7 | 2 | 2155 | 9 | 290 | 350 | 100 | [7 empty] | B 789/BC | 0,01 | 10:25:00 | 1537 | 10:25:00 | 1537 | 10:39:57 | 0.1985 | 0.1918 | 1.0066 | 0.0044 | 0.013 | 0.0397 | 0.0072 | 0.0196 | 0.0006 | 0.0017 | 0.0005 |  | 0.0012 | 0.0034 | 0.0031 | 0.0009 | 0.0062 |  |  | 0.0031 |  | 0.0001 | 0.0012 | 0.377 | RHI DELTEK D99 |  | RHI JUSTAL DS1015
771 | 12005383 | 26.07.2020 | 165,888 | Арм500 | ГОСТ 34028-2016 | 8 | 180x180 | Открытая |  | 166,653 | 1,8 | 0,4 | 166.253 |  |  | 6 | 1562 | 3 | 8512 | 8779 | 12157 | 11065 | 218 | 8956 | 200 | 7 | 2 | 2155 | 9 | 290 | 350 | 100 | [7 empty] | B 789/BC | 0,01 | 11:05:00 | 1539 | 11:05:00 | 1540 | 11:19:20 | 0.2001 | 0.2602 | 1.0365 | 0.0062 | 0.0111 | 0.0361 | 0.0064 | 0.0178 | 0.0005 | 0.0017 | 0.0005 |  | 0.0017 | 0.0036 | 0.0038 | 0.0014 | 0.0078 |  |  | 0.0033 |  | 0.0003 | 0.0023 | 0.383 | RHI DELTEK D99 |  | RHI JUSTAL DS1015
772 | 12005386 | 26.07.2020 | 165,888 | Арм500 | ГОСТ 34028-2016 | 9 | 180x180 | Открытая |  | 166,653 | 1,8 | 0,4 | 166.253 |  |  | 1 | 1566 | 3 | 8539 | 8806 | 12184 | 11093 | 245 | 8983 | 200 | 7 | 2 | 2155 | 9 | 290 | 350 | 100 | [7 empty] | B 789/BC | 0,01 | 11:45:00 | 1541 | 11:45:00 | 1539 | 12:03:43 | 0.1836 | 0.2041 | 1.0496 | 0.0028 | 0.0124 | 0.0388 | 0.0069 | 0.0193 | 0.0005 | 0.0019 | 0.0006 |  | 0.0012 | 0.0039 | 0.0033 | 0.0007 | 0.0076 |  |  | 0.0032 |  | 0.0001 | 0.0012 | 0.369 | RHI DELTEK D99 |  | RHI JUSTAL DS1015
773 | 12005387 | 26.07.2020 | 168,96 | Арм500 | ГОСТ 34028-2016 | 10 | 180x180 | Открытая |  | 169,731 | 1,8 | 0,4 | 169.331 |  |  | 7 | 1562 | 3 | 8567 | 8834 | 12215 | 11120 | 276 | 9008 | 200 | 7 | 2 | 2155 | 9 | 290 | 350 | 100 | [7 empty] | B 789/BC | 0,01 | 12:30:00 | 1534 | 12:30:00 | 1536 | 12:43:48 | 0.1982 | 0.2059 | 0.9914 | 0.0033 | 0.0148 | 0.0432 | 0.0075 | 0.0226 | 0.0006 | 0.0017 | 0.0005 |  | 0.0012 | 0.0033 | 0.0028 | 0.0011 | 0.0075 |  |  | 0.0029 |  | 0.0001 | 0.0003 | 0.375 | RHI DELTEK D99 |  | RHI JUSTAL DS1015
774 | 12005388 | 26.07.2020 | 162,816 | Арм500 | ГОСТ 34028-2016 | 11 | 180x180 | Открытая |  | 163,575 | 1,8 | 0,4 | 163.175 |  |  | 10 | 1563 | 3 | 8592 | 8862 | 12243 | 11148 | 304 | 9036 | 200 | 7 | 2 | 2155 | 9 | 290 | 350 | 100 | [7 empty] | B 789/BC | 0,01 | 13:10:00 | 1538 | 13:10:00 | 1539 | 13:16:00 | 0.1996 | 0.1901 | 1.013 | 0.0073 | 0.0143 | 0.0431 | 0.0065 | 0.0174 | 0.0005 | 0.0018 | 0.0005 |  | 0.0012 | 0.0036 | 0.003 | 0.001 | 0.0062 | [6 empty] | 0.38 | RHI DELTEK D99 |  | RHI JUSTAL DS1015
775 | 12005389 | 26.07.2020 | 156,672 | Арм500 | ГОСТ 34028-2016 | 12 | 180x180 | Открытая |  | 157,417 | 1,8 | 0,4 | 157.017 |  |  |  | 1562 | 3 | 8619 | 8889 | 12270 | 11172 | 328 | 9060 | 200 | 7 | 2 | 2155 | 9 | 290 | 350 | 100 | [7 empty] | B 789/BC | 0,01 | 13:50:00 | 1538 | 13:50:00 | 1537 | 14:10:00 | 0.2005 | 0.1792 | 1.0211 | 0.0071 | 0.0124 | 0.0376 | 0.0069 | 0.0223 | 0.0005 | 0.0016 | 0.0005 |  | 0.0011 | 0.0034 | 0.0023 | 0.001 | 0.0067 | [6 empty] | 0.381 | RHI DELTEK D99 |  | RHI JUSTAL DS1015
776 | 12005390 | 26.07.2020 | 162,816 | Арм500 | ГОСТ 34028-2016 | 13 | 180x180 | Открытая |  | 163,575 | 1,8 | 0,4 | 163.175 |  |  |  | 1564 | 3 | 8647 | 8914 | 12298 | 11200 | 356 | 9088 | 200 | 7 | 2 | 2155 | 9 | 290 | 350 | 100 | [7 empty] | B 789/BC | 0,01 | 14:30:00 | 1537 | 14:30:00 | 1539 | 14:38:44 | 0.2136 | 0.1903 | 1.0239 | 0.0059 | 0.013 | 0.0406 | 0.008 | 0.0215 | 0.0006 | 0.0018 | 0.0005 |  | 0.0012 | 0.0034 | 0.0029 | 0.0018 | 0.0077 |  |  | 0.0031 |  | 0.0003 | 0.001 | 0.395 | RHI DELTEK D99 |  | RHI JUSTAL DS1015
777 | 12005391 | 26.07.2020 | 172,032 | Арм500 | ГОСТ 34028-2016 | 14 | 180x180 | Открытая |  | 172,81 | 1,8 | 0,4 | 172.41 |  |  |  | 1562 | 3 | 8674 | 8945 | 12326 | 11228 | 387 | 9115 | 200 | 7 | 2 | 2155 | 9 | 290 | 350 | 100 | [7 empty] | B 789/BC | 0,01 | 15:10:00 | 1539 | 15:10:00 | 1540 | 15:22:52 | 0.1897 | 0.2018 | 1.0429 | 0.0102 | 0.0132 | 0.0394 | 0.0065 | 0.0198 | 0.0005 | 0.0018 | 0.0005 |  | 0.0015 | 0.0034 | 0.0027 | 0.0016 | 0.0065 |  |  | 0.0034 |  | 0.0002 | 0.0012 | 0.374 | RHI DELTEK D99 |  | RHI JUSTAL DS1015
778 | 12005392 | 26.07.2020 | 162,816 | Арм500 | ГОСТ 34028-2016 | 15 | 180x180 | Открытая |  | 163,575 | 1,8 | 0,4 | 163.175 |  |  | 7 | 1561 | 3 | 8702 | 8972 | 12350 | 11255 | 414 | 9143 | 200 | 7 | 2 | 2155 | 9 | 290 | 350 | 100 | [7 empty] | B 789/BC | 0,03 | 15:50:00 | 1539 | 15:50:00 | 1537 | 16:03:23 | 0.1965 | 0.1821 | 1.0099 | 0.0039 | 0.0128 | 0.0375 | 0.0056 | 0.0164 | 0.0004 | 0.0016 | 0.0004 |  | 0.0011 | 0.0033 | 0.0029 | 0.0007 | 0.0078 |  |  | 0.0032 |  | 0.0001 | 0.0007 | 0.375 | RHI DELTEK D99 |  | RHI JUSTAL DS1015 |  | Прожиг шибера
779 | 12005393 | 26.07.2020 | 159,744 | Арм500 | ГОСТ 34028-2016 | 16 | 180x180 | Открытая |  | 160,496 | 1,8 | 0,4 | 160.096 |  |  | 10 | 1561 | 3 | 8730 | 9000 | 12378 | 11280 | 439 | 9171 | 200 | 7 | 2 | 2155 | 9 | 290 | 350 | 100 | [7 empty] | B 789/BC | 0,01 | 16:30:00 | 1639 | 16:30:00 | 1637 | 16:45:07 | 0.193 | 0.1383 | 0.5086 | 0.0026 | 0.0115 | 0.0283 | 0.0062 | 0.0152 | 0.0005 | 0.0017 | 0.0004 |  | 0.0009 | 0.0018 | 0.0022 | 0.0013 | 0.0068 |  |  | 0.0025 |  | 0.0002 | 0.0009 | 0.286 | RHI DELTEK D99 |  | RHI JUSTAL DS1015
780 | 12005394 | 26.07.2020 | 165,888 | Арм500 | ГОСТ 34028-2016 | 17 | 180x180 | Открытая |  | 166,653 | 1,8 | 0,4 | 166.253 |  |  | 12 | 1562 | 3 | 8757 | 9027 | 12405 | 11307 | 466 | 9198 | 200 | 7 | 2 | 2155 | 9 | 290 | 350 | 100 | [7 empty] | B 789/BC | 0,01 | 17:10:00 | 1538 | 17:10:00 | 1535 | 17:30:51 | 0.1898 | 0.1375 | 0.5066 | 0.0048 | 0.0075 | 0.0236 | 0.0092 | 0.0225 | 0.0006 | 0.0019 | 0.0003 |  | 0.0009 | 0.0016 | 0.0024 | 0.0013 | 0.0063 |  |  | 0.0025 |  | 0.0001 | 0.002 | 0.282 | RHI DELTEK D99 |  | RHI JUSTAL DS1015
781 | 12005395 | 26.07.2020 | 150,528 | Арм500 | ГОСТ 34028-2016 | 18 | 180x180 | Открытая |  | 151,259 | 1,8 | 0,4 | 150.859 |  |  | 6 | 1566 | 3 | 8785 | 9052 | 12430 | 11332 | 491 | 9223 | 200 | 7 | 2 | 2155 | 9 | 290 | 350 | 100 | [7 empty] | B 789/BC | 0,01 | 17:50:00 | 1538 | 17:50:00 | 1539 | 18:04:20 | 0.1951 | 0.1388 | 0.5277 | 0.0058 | 0.0115 | 0.0477 | 0.0183 | 0.0397 | 0.0012 | 0.0058 | 0.0004 |  | 0.0009 | 0.002 | 0.0023 | 0.0012 | 0.0084 |  |  | 0.0026 |  | 0.0001 | 0.0021 | 0.298 | RHI DELTEK D99 |  | RHI JUSTAL DS1015
782 | 12005396 | 26.07.2020 | 162,816 | Арм500 | ГОСТ 34028-2016 | 19 | 180x180 | Открытая |  | 163,575 | 1,8 | 0,4 | 163.175 |  |  | 2 | 1564 | 3 | 8812 | 9080 | 12458 | 11360 | 516 | 9250 | 200 | 7 | 2 | 2155 | 9 | 290 | 350 | 100 | [7 empty] | B 789/BC | 0,01 | 18:30:00 | 1537 | 18:30:00 | 1536 | 18:41:00 | 0.1997 | 0.144 | 0.5318 | 0.0062 | 0.0164 | 0.056 | 0.0182 | 0.0409 | 0.001 | 0.0031 | 0.0003 |  | 0.0009 | 0.002 | 0.0026 | 0.0011 | 0.0073 |  |  | 0.0025 |  | 0.0003 | 0.0012 | 0.304 | RHI DELTEK D99 |  | RHI JUSTAL DS1015
783 | 12005397 | 26.07.2020 | 159,744 | Арм500 | ГОСТ 34028-2016 | 20 | 180x180 | Открытая |  | 160,496 | 1,8 | 0,4 | 160.096 |  |  | 1 | 1564 | 3 | 8840 | 9107 | 12482 | 11834 | 543 | 9278 | 200 | 13 | 2 | 2155 | 9 | 320 | 350 | 110 | [7 empty] | B 789/BC | 0,01 | 19:13:00 | 1538 | 19:13:00 | 1539 | 19:21:51 | 0.1913 | 0.1418 | 0.5197 | 0.0039 | 0.018 | 0.0468 | 0.0164 | 0.0363 | 0.001 | 0.0025 | 0.0003 |  | 0.0009 | 0.0019 | 0.0023 | 0.0008 | 0.007 |  |  | 0.0026 |  | 0.0001 | 0.0011 | 0.292 | RHI DELTEK D99 |  | RHI JUSTAL DS1015
784 | 12005398 | 26.07.2020 | 162,816 | Арм500 | ГОСТ 34028-2016 | 21 | 180x180 | Открытая |  | 163,575 | 1,8 | 0,4 | 163.175 |  |  | 7 | 1564 | 3 | 8868 | 9135 | 12510 | 11412 | 571 | 9303 | 200 | 13 | 2 | 2155 | 9 | 320 | 350 | 110 | [7 empty] | B 789/BC | 0,01 | 19:53:00 | 1538 | 19:53:00 | 1540 | 20:05:19 | 0.1963 | 0.1424 | 0.5134 | 0.0069 | 0.0206 | 0.0474 | 0.0224 | 0.0539 | 0.001 | 0.0027 | 0.0003 |  | 0.0008 | 0.0022 | 0.0023 | 0.001 | 0.0067 |  |  | 0.0023 |  | 0.0003 | 0.0045 | 0.297 | RHI DELTEK D99 |  | RHI JUSTAL DS1015
785 | 12005399 | 26.07.2020 | 165,888 | Арм500 | ГОСТ 34028-2016 | 22 | 180x180 | Открытая |  | 166,653 | 1,8 | 0,4 | 166.253 |  |  | 10 | 1566 | 3 | 8895 | 9162 | 12537 | 11439 | 598 | 9330 | 200 | 13 | 2 | 2155 | 9 | 320 | 350 | 110 | [7 empty] | B 789/BC | 0,06 | 20:33:00 | 1541 | 20:33:00 | 1541 | 20:43:56 | 0.1979 | 0.1444 | 0.5124 | 0.0082 | 0.0165 | 0.0434 | 0.0201 | 0.0374 | 0.001 | 0.0031 | 0.0003 |  | 0.0009 | 0.0019 | 0.0026 | 0.0011 | 0.0073 |  |  | 0.0025 |  | 0.0002 | 0.001 | 0.297 | RHI DELTEK D99 |  | RHI JUSTAL DS1015
786 | 12005400 | 26.07.2020 | 159,744 | Арм500 | ГОСТ 34028-2016 | 23 | 180x180 | Открытая |  | 160,496 | 1,8 | 0,4 | 160.096 |  |  | 12 | 1563 | 3 | 8923 | 9187 | 12565 | 11464 | 626 | 9358 | 200 | 13 | 2 | 2155 | 9 | 320 | 350 | 110 | [7 empty] | B 789/BC | 0,01 | 21:14:00 | 1538 | 21:14:00 | 1538 | 21:23:07 | 0.1861 | 0.152 | 0.5448 | 0.004 | 0.0164 | 0.0414 | 0.0193 | 0.0355 | 0.0012 | 0.0032 | 0.0004 |  | 0.0009 | 0.0022 | 0.0023 | 0.0013 | 0.0055 |  |  | 0.0026 |  | 0.0001 | 0.0019 | 0.29 | RHI DELTEK D99 |  | RHI JUSTAL DS1015
787 | 12005401 | 26.07.2020 | 156,672 | Арм500 | ГОСТ 34028-2016 | 24 | 180x180 | Открытая |  | 157,417 | 1,8 | 0,4 | 157.017 |  |  | 2 | 1567 | 3 | 8947 | 9215 | 12590 | 11492 | 654 | 9382 | 200 | 13 | 2 | 2155 | 9 | 320 | 350 | 110 | [7 empty] | B 789/BC | 0,01 | 21:55:00 | 1545 | 21:55:00 | 1545 | 22:04:45 | 0.1929 | 0.1487 | 0.5167 | 0.0038 | 0.0217 | 0.0478 | 0.019 | 0.0414 | 0.0012 | 0.0029 | 0.0002 |  | 0.0009 | 0.0021 | 0.0023 | 0.0008 | 0.0063 |  |  | 0.0026 |  | 0.0001 | 0.0026 | 0.294 | RHI DELTEK D99 |  | RHI JUSTAL DS1015
788 | 12005402 | 26.07.2020 | 162,816 | Арм500 | ГОСТ 34028-2016 | 25 | 180x180 | Открытая |  | 163,575 | 1,8 | 0,4 | 163.175 |  |  | 1 | 1563 | 3 | 8975 | 9242 | 12617 | 11516 | 681 | 9410 | 200 | 13 | 2 | 2155 | 9 | 320 | 350 | 110 | [7 empty] | B 789/BC | 0,01 | 22:37:00 | 1537 | 22:37:00 | 1537 | 22:46:14 | 0.1841 | 0.1601 | 0.5008 | 0.0059 | 0.0187 | 0.0398 | 0.0188 | 0.037 | 0.0012 | 0.003 | 0.0003 |  | 0.001 | 0.0019 | 0.0027 | 0.001 | 0.0061 |  |  | 0.0027 |  | 0.0001 | 0.0041 | 0.28 | RHI DELTEK D99 |  | RHI JUSTAL DS1015
789 | 12005403 | 26.07.2020 | 165,888 | Арм500 | ГОСТ 34028-2016 | 26 | 180x180 | Открытая |  | 166,653 | 1,8 | 0,4 | 166.253 |  |  | 6 | 1566 | 3 | 9003 | 9270 | 12645 | 11544 | 709 | 9438 | 200 | 13 | 2 | 2155 | 9 | 320 | 350 | 110 | [7 empty] | B 789/BC | 0,02 | 23:18:00 | 1539 | 23:18:00 | 1545 | 23:27:07 | 0.2015 | 0.1597 | 0.5157 | 0.0069 | 0.0165 | 0.0385 | 0.0207 | 0.0389 | 0.0012 | 0.0029 | 0.0003 |  | 0.001 | 0.0023 | 0.0024 | 0.0011 | 0.007 |  |  | 0.0027 |  | 0.0001 | 0.0019 | 0.3 | RHI DELTEK D99 |  | RHI JUSTAL DS1015
790 | 12005404 | 26.07.2020 | 153,6 | Арм500 | ГОСТ 34028-2016 | 27 | 180x180 | Открытая |  | 154,338 | 1,8 | 0,4 | 153.938 |  |  | 10 | 1565 | 3 | 9030 | 9294 | 12669 | 11568 | 736 | 9462 | 200 | 13 | 2 | 2155 | 9 | 320 | 350 | 110 | [7 empty] | B 789/BC | 0,01 | 23:58:00 | 1542 | 23:58:00 | 1542 | 0:08:15 | 0.1877 | 0.1526 | 0.5093 | 0.0059 | 0.0158 | 0.046 | 0.023 | 0.046 | 0.0011 | 0.0026 | 0.0003 |  | 0.0009 | 0.0018 | 0.0022 | 0.0012 | 0.0059 |  |  | 0.0027 |  | 0.0001 | 0.0007 | 0.287 | RHI DELTEK D99 |  | RHI JUSTAL DS1015
791 | 12005405 | 27.07.2020 | 159,744 | Арм500 | ГОСТ 34028-2016 | 28 | 180x180 | Открытая |  | 160,496 | 1,8 | 0,4 | 160.096 |  |  | 12 | 1565 | 3 | 9055 | 9322 | 12697 | 11596 | 761 | 9490 | 200 | 13 | 2 | 2155 | 9 | 320 | 350 | 110 | [7 empty] | B 789/BC | 0,01 | 0:37:00 | 1542 | 0:37:00 | 1540 | 0:45:46 | 0.2067 | 0.1645 | 0.5147 | 0.009 | 0.0105 | 0.0449 | 0.019 | 0.035 | 0.0013 | 0.0044 | 0.0003 |  | 0.0008 | 0.0017 | 0.0022 | 0.0011 | 0.0068 |  |  | 0.0028 |  | 0.0001 | 0.0023 | 0.306 | RHI DELTEK D99 |  | RHI JUSTAL DS1015
792 | 12005406 | 27.07.2020 | 159,744 | Арм500 | ГОСТ 34028-2016 | 29 | 180x180 | Открытая |  | 160,496 | 1,8 | 0,4 | 160.096 |  |  | 2 | 1565 | 3 | 9082 | 9350 | 12722 | 11621 | 789 | 9517 | 200 | 13 | 2 | 2155 | 9 | 320 | 350 | 110 | [7 empty] | B 789/BC | 0,03 | 1:17:00 | 1543 | 1:17:00 | 1543 | 1:26:27 | 0.1955 | 0.1664 | 0.5103 | 0.0052 | 0.0142 | 0.0373 | 0.015 | 0.0397 | 0.0009 | 0.0024 | 0.0002 |  | 0.0008 | 0.0015 | 0.0023 | 0.0007 | 0.0057 |  |  | 0.0027 |  | 0.0001 | 0.0035 | 0.292 | RHI DELTEK D99 |  | RHI JUSTAL DS1015
793 | 12005407 | 27.07.2020 | 159,744 | Арм500 | ГОСТ 34028-2016 | 30 | 180x180 | Открытая |  | 160,496 | 1,8 | 0,4 | 160.096 |  |  | 1 | 1565 | 3 | 9110 | 9374 | 12749 | 11648 | 816 | 9542 | 200 | 13 | 2 | 2155 | 9 | 320 | 350 | 110 | [7 empty] | B 789/BC | 0,01 | 1:55:00 | 1540 | 1:55:00 | 1539 | 2:05:00 | 0.2127 | 0.1691 | 0.5065 | 0.0035 | 0.0087 | 0.0355 | 0.0186 | 0.0362 | 0.0014 | 0.0029 | 0.0002 |  | 0.0009 | 0.0014 | 0.0024 | 0.0008 | 0.0077 |  |  | 0.0028 |  | 0.0001 | 0.0026 | 0.309 | RHI DELTEK D99 |  | RHI JUSTAL DS1015
794 | 12005408 | 27.07.2020 | 156,672 | Арм500 | ГОСТ 34028-2016 | 31 | 180x180 | Открытая |  | 157,417 | 1,8 | 0,4 | 157.017 |  |  | 6 | 1564 | 3 | 9135 | 9402 | 12774 | 11673 | 844 | 9570 | 200 | 13 | 2 | 2155 | 9 | 320 | 350 | 110 | [7 empty] | B 789/BC | 0,01 | 2:34:00 | 1538 | 2:34:00 | 1537 | 2:43:24 | 0.1981 | 0.1656 | 0.518 | 0.0053 | 0.0101 | 0.0415 | 0.0206 | 0.0432 | 0.0011 | 0.0035 | 0.0002 |  | 0.0009 | 0.0017 | 0.0026 | 0.0008 | 0.0069 |  |  | 0.0027 |  | 0.0001 | 0.0022 | 0.298 | RHI DELTEK D99 |  | RHI JUSTAL DS1015
795 | 12005409 | 27.07.2020 | 156,672 | Арм500 | ГОСТ 34028-2016 | 32 | 180x180 | Открытая |  | 157,417 | 1,8 | 0,4 | 157.017 |  |  | 10 | 1566 | 3 | 9162 | 9426 | 10801 | 11700 | 868 | 9594 | 200 | 13 | 2 | 2155 | 9 | 320 | 350 | 110 | [7 empty] | B 789/BC | 0,01 | 3:14:00 | 1541 | 3:14:00 | 1541 | 3:24:00 | 0.1989 | 0.159 | 0.5049 | 0.0045 | 0.0155 | 0.0434 | 0.0191 | 0.049 | 0.001 | 0.0029 | 0.0003 |  | 0.0009 | 0.002 | 0.0025 | 0.001 | 0.007 |  |  | 0.0026 |  | 0.0001 | 0.003 | 0.297 | RHI DELTEK D99 |  | RHI JUSTAL DS1015
796 | 12005410 | 27.07.2020 | 162,79 | Арм500 | ГОСТ 34028-2016 | 33 | 180x180 | Открытая |  | 163,548 | 1,8 | 0,4 | 163.148 |  |  | 12 | 1565 | 3 | 9190 | 9454 | 12826 | 11725 | 899 | 9622 | 200 | 13 | 2 | 2155 | 9 | 320 | 350 | 110 | [7 empty] | B 789/BC | 0,01 | 3:55:00 | 1537 | 3:55:00 | 1535 | 4:09:15 | 0.1916 | 0.1577 | 0.5096 | 0.003 | 0.0176 | 0.0435 | 0.0159 | 0.0334 | 0.0009 | 0.0029 | 0.0003 |  | 0.001 | 0.0023 | 0.0024 | 0.0011 | 0.0057 |  |  | 0.0027 |  | 0.0001 | 0.0008 | 0.29 | RHI DELTEK D99 |  | RHI JUSTAL DS1015
797 | 12005411 | 27.07.2020 | 159,744 | Арм500 | ГОСТ 34028-2016 | 34 | 180x180 | Открытая |  | 160,496 | 1,8 | 0,4 | 160.096 |  |  | 2 | 1566 | 3 | 9214 | 9482 | 12854 | 11753 | 924 | 9649 | 200 | 13 | 2 | 2155 | 9 | 320 | 350 | 110 | [7 empty] | B 789/BC | 0,01 | 4:36:00 | 1541 | 4:36:00 | 1543 | 4:45:47 | 0.1962 | 0.1514 | 0.5093 | 0.0039 | 0.0157 | 0.038 | 0.0176 | 0.0289 | 0.0008 | 0.0033 | 0.0003 |  | 0.0008 | 0.0021 | 0.002 | 0.0008 | 0.007 |  |  | 0.0027 |  | 0.0001 | 0.0017 | 0.293 | RHI DELTEK D99 |  | RHI JUSTAL DS1015
798 | 12005412 | 27.07.2020 | 156,672 | Арм500 | ГОСТ 34028-2016 | 35 | 180x180 | Открытая |  | 157,417 | 1,8 | 0,4 | 157.017 |  |  | 1 | 1566 | 3 | 9242 | 9509 | 12878 | 11777 | 951 | 9674 | 200 | 13 | 2 | 2155 | 9 | 320 | 350 | 110 | [7 empty] | B 789/BC | 0,01 | 5:17:00 | 1542 | 5:17:00 | 1542 | 5:24:55 | 0.1921 | 0.1611 | 0.5098 | 0.0049 | 0.0149 | 0.0557 | 0.019 | 0.0312 | 0.0009 | 0.0062 | 0.0003 |  | 0.0009 | 0.0022 | 0.0024 | 0.0013 | 0.0077 |  |  | 0.0028 |  | 0.0001 | 0.0022 | 0.293 | RHI DELTEK D99 |  | RHI JUSTAL DS1015
799 | 12005413 | 27.07.2020 | 162,816 | Арм500 | ГОСТ 34028-2016 | 36 | 180x180 | Открытая |  | 163,575 | 1,8 | 0,4 | 163.175 |  |  | 6 | 1566 | 3 | 9270 | 9534 | 12906 | 11805 | 979 | 9702 | 200 | 13 | 2 | 2155 | 9 | 320 | 350 | 110 | [7 empty] | B 789/BC | 0,02 | 5:56:00 | 1543 | 5:56:00 | 1542 | 6:04:16 | 0.1929 | 0.1686 | 0.514 | 0.003 | 0.0162 | 0.0454 | 0.0219 | 0.0532 | 0.001 | 0.0028 | 0.0003 |  | 0.001 | 0.002 | 0.003 | 0.001 | 0.0081 |  |  | 0.0027 |  | 0.0001 | 0.0045 | 0.294 | RHI DELTEK D99 |  | RHI JUSTAL DS1015
800 | 12005414 | 27.07.2020 | 153,6 | Арм500 | ГОСТ 34028-2016 | 37 | 180x180 | Открытая |  | 154,338 | 1,8 | 0,4 | 153.938 |  |  | 5 | 1574 | 3 | 9294 | 9561 | 12930 | 11829 | 1007 | 9726 | 200 | 13 | 2 | 2155 | 9 | 320 | 350 | 110 | [7 empty] | B 789/BC | 0,01 | 6:36:00 | 1539 | 6:36:00 | 1541 | 6:42:48 | 0.1986 | 0.156 | 0.5132 | 0.0062 | 0.0149 | 0.0405 | 0.0212 | 0.0427 | 0.0011 | 0.0022 | 0.0003 |  | 0.0008 | 0.002 | 0.0021 | 0.0009 | 0.0072 |  |  | 0.0027 |  | 0.0001 | 0.002 | 0.297 | RHI DELTEK D99 |  | RHI JUSTAL DS1015
801 | 12005415 | 27.07.2020 | 162,816 | Арм500 | ГОСТ 34028-2016 | 38 | 180x180 | Открытая |  | 163,575 | 1,8 | 0,4 | 163.175 |  |  | 12 | 1567 | 3 | 9322 | 9589 | 12958 | 11857 | 1031 | 9754 | 200 | 13 | 2 | 2150 | 9 | 320 | 350 | 110 | [7 empty] | B 789/BC | 0,01 | 7:15:00 | 1541 | 7:15:00 | 1541 | 7:22:36 | 0.2014 | 0.1667 | 0.5057 | 0.0075 | 0.0209 | 0.0436 | 0.0225 | 0.052 | 0.0012 | 0.0026 | 0.0003 |  | 0.001 | 0.0024 | 0.0026 | 0.0011 | 0.0061 |  |  | 0.0026 |  | 0.0002 | 0.002 | 0.3 | RHI DELTEK D99 |  | RHI JUSTAL DS1015
802 | 12005416 | 27.07.2020 | 165,888 | Арм500 | ГОСТ 34028-2016 | 39 | 180x180 | Открытая |  | 166,653 | 1,8 | 0,4 | 166.253 |  |  | 10 | 1566 | 6 | 9349 | 9617 | 12986 | 11882 | 1062 | 9781 | 200 | 13 | 2 | 2150 | 9 | 320 | 350 | 110 | [7 empty] | B 789/BC | 0,01 | 7:54:00 | 1536 | 7:54:00 | 1537 | 8:08:10 | 0.1997 | 0.1629 | 0.5106 | 0.0086 | 0.0142 | 0.0447 | 0.0222 | 0.045 | 0.0009 | 0.0022 | 0.0003 |  | 0.0009 | 0.0018 | 0.002 | 0.0009 | 0.006 |  |  | 0.0027 |  | 0.0001 | 0.0013 | 0.299 | RHI DELTEK D99 |  | RHI JUSTAL DS1015
803 | 12005417 | 27.07.2020 | 150,528 | Арм500 | ГОСТ 34028-2016 | 40 | 180x180 | Открытая |  | 151,259 | 1,8 | 0,4 | 150.859 |  |  | 1 | 1566 | 3 | 9374 | 9641 | 13010 | 11909 | 1086 | 9806 | 200 | 13 | 2 | 2150 | 9 | 320 | 350 | 110 | [7 empty] | B 789/BC | 0,01 | 8:34:00 | 1538 | 8:34:00 | 1542 | 8:49:05 | 0.189 | 0.1542 | 0.5185 | 0.0096 | 0.0192 | 0.0413 | 0.0239 | 0.0375 | 0.0012 | 0.0021 | 0.0003 |  | 0.0008 | 0.0021 | 0.0022 | 0.0005 | 0.0072 |  |  | 0.0026 |  | 0.0001 | 0.0023 | 0.289 | RHI DELTEK D99 |  | RHI JUSTAL DS1015
804 | 12005418 | 27.07.2020 | 162,816 | Арм500 | ГОСТ 34028-2016 | 41 | 180x180 | Открытая |  | 163,575 | 1,8 | 0,4 | 163.175 |  |  | 5 | 1565 | 3 | 9402 | 9669 | 13038 | 11934 | 1114 | 9834 | 200 | 13 | 2 | 2150 | 9 | 320 | 350 | 110 | [7 empty] | B 789/BC | 0,01 | 9:13:00 | 1537 | 9:13:00 | 1535 | 9:35:48 | 0.1959 | 0.1488 | 0.5335 | 0.0085 | 0.0187 | 0.0477 | 0.0261 | 0.0423 | 0.0011 | 0.0039 | 0.0002 |  | 0.0008 | 0.0019 | 0.0016 | 0.0006 | 0.0067 |  |  | 0.0027 |  | 0.0001 | 0.0022 | 0.3 | RHI DELTEK D99 |  | RHI JUSTAL DS1015
805 | 12005419 | 27.07.2020 | 159,744 | Арм500 | ГОСТ 34028-2016 | 42 | 180x180 | Открытая |  | 160,496 | 1,8 | 0,4 | 160.096 |  |  | 12 | 1565 | 3 | 9429 | 9693 | 13062 | 11961 | 1142 | 9861 | 200 | 13 | 2 | 2150 | 9 | 320 | 350 | 110 | [7 empty] | B 789/BC | 0,01 | 9:53:00 | 1539 | 9:53:00 | 1541 | 10:12:03 | 0.1962 | 0.1496 | 0.5347 | 0.0028 | 0.0136 | 0.0469 | 0.019 | 0.0439 | 0.001 | 0.003 | 0.0002 |  | 0.0008 | 0.0018 | 0.0021 | 0.0005 | 0.0058 |  |  | 0.0026 |  | 0.0001 | 0.001 | 0.3 | RHI DELTEK D99 |  | RHI JUSTAL DS1015
806 | 12005420 | 27.07.2020 | 156,672 | Арм500 | ГОСТ 34028-2016 | 43 | 180x180 | Открытая |  | 157,417 | 1,8 | 0,4 | 157.017 |  |  | 6 | 1566 | 3 | 9454 | 9721 | 13090 | 11986 | 1169 | 9886 | 200 | 13 | 2 | 2150 | 9 | 320 | 350 | 110 | [7 empty] | B 789/BC | 0,01 | 10:33:00 | 1539 | 10:33:00 | 1540 | 10:53:43 | 0.1913 | 0.1547 | 0.5672 | 0.0088 | 0.0152 | 0.0447 | 0.0214 | 0.039 | 0.0011 | 0.0029 | 0.0002 |  | 0.0009 | 0.0025 | 0.002 | 0.0013 | 0.0075 |  |  | 0.0027 |  | 0.0002 | 0.0025 | 0.3 | RHI DELTEK D99 |  | RHI JUSTAL DS1015
807 | 12005421 | 27.07.2020 | 165,888 | Арм500 | ГОСТ 34028-2016 | 44 | 180x180 | Открытая |  | 166,653 | 1,8 | 0,4 | 166.253 |  |  | 10 | 1567 | 3 | 9481 | 9749 | 13118 | 12014 | 1197 | 9913 | 200 | 13 | 2 | 2150 | 9 | 320 | 350 | 110 | [7 empty] | B 789/BC | 0,01 | 11:13:00 | 1540 | 11:13:00 | 1543 | 11:28:56 | 0.194 | 0.162 | 0.5354 | 0.0153 | 0.0136 | 0.0417 | 0.0194 | 0.0449 | 0.0011 | 0.0033 | 0.0002 |  | 0.0008 | 0.0022 | 0.0017 | 0.0006 | 0.0057 |  |  | 0.0029 |  |  | 0.003 | 0.297 | RHI DELTEK D99 |  | RHI JUSTAL DS1015
808 | 12005422 | 27.07.2020 | 162,816 | Арм500 | ГОСТ 34028-2016 | 45 | 180x180 | Открытая |  | 163,575 | 1,8 | 0,4 | 163.175 |  |  | 1 | 1567 | 3 | 9509 | 9773 | 13145 | 12041 | 1224 | 9941 | 200 | 13 | 2 | 2150 | 9 | 320 | 350 | 110 | [7 empty] | B 789/BC | 0,01 | 11:54:00 | 1541 | 11:54:00 | 1542 | 12:13:58 | 0.1935 | 0.1514 | 0.5235 | 0.0094 | 0.0139 | 0.0528 | 0.0217 | 0.0472 | 0.001 | 0.0038 | 0.0002 |  | 0.0009 | 0.0021 | 0.002 | 0.0011 | 0.006 |  |  | 0.0028 |  | 0.0001 | 0.0016 | 0.297 | RHI DELTEK D99 |  | RHI JUSTAL DS1015
809 | 12005423 | 27.07.2020 | 153,6 | Арм500 | ГОСТ 34028-2016 | 46 | 180x180 | Открытая |  | 154,338 | 1,8 | 0,4 | 153.938 |  |  | 5 | 1566 | 3 | 9534 | 9801 | 13170 | 12066 | 1252 | 9966 | 200 | 13 | 2 | 2150 | 9 | 320 | 350 | 110 | [7 empty] | B 789/BC | 0,01 | 12:34:00 | 1541 | 12:34:00 | 1542 | 12:50:08 | 0.1968 | 0.1436 | 0.5367 | 0.0085 | 0.0158 | 0.0504 | 0.0191 | 0.0351 | 0.0011 | 0.0042 | 0.0002 |  | 0.0008 | 0.0024 | 0.0025 | 0.0007 | 0.0059 |  |  | 0.0028 |  | 0.0003 | 0.0014 | 0.301 | RHI DELTEK D99 |  | RHI JUSTAL DS1015
810 | 12005424 | 27.07.2020 | 162,33 | Арм500 | ГОСТ 34028-2016 | 47 | 180x180 | Открытая |  | 171,487 | 1,8 | 0,4 | 171.087 | 5,2 |  | 9 | 1579 | 3 | 9561 | 9828 | 13197 | 12093 | 1277 | 9993 | 200 | 13 | 2 | 2150 | 9 | 320 | 350 | 110 | [7 empty] | B 789/BC | 0,01 | 13:13:00 | 1540 | 13:13:00 | 1539 | 13:30:46 | 0.1794 | 0.1577 | 0.5402 | 0.0069 | 0.0136 | 0.0479 | 0.0237 | 0.0427 | 0.0011 | 0.0037 | 0.0002 |  | 0.0008 | 0.0022 | 0.002 | 0.003 | 0.0064 |  |  | 0.0027 |  | 0.0002 | 0.002 | 0.285 | RHI DELTEK D99 |  | RHI JUSTAL DS1015 |  | Прожиг шибера
811 | 12005425 | 27.07.2020 | 156,672 | Арм500 | ГОСТ 34028-2016 | 1 | 180x180 | Открытая |  | 158,517 | 1,8 | 0,4 | 158.117 |  |  | 6 | 1577 | 2 | 9589 | 9856 | 13222 | 28 | 1302 | 25 | 200 | 13 | 2 | 2150 | 9 | 320 | 350 | 110 | [7 empty] | B 789/BC | 0,06 | 14:43:00 | 1538 | 14:43:00 | 1534 | 15:02:24 | 0.1998 | 0.179 | 0.9897 | 0.0056 | 0.0128 | 0.0657 | 0.0195 | 0.0356 | 0.0009 | 0.0048 | 0.0004 |  | 0.0009 | 0.0034 | 0.0022 | 0.001 | 0.0085 |  |  | 0.0035 |  | 0.0001 | 0.0024 | 0.383 | RHI DELTEK D99 |  | RHI JUSTAL DS1015
812 | 12005426 | 27.07.2020 | 172,032 | Арм500 | ГОСТ 34028-2016 | 2 | 180x180 | Открытая |  | 173,81 | 1,8 | 0,4 | 173.41 |  |  | 10 | 1564 | 2 | 9619 | 9886 | 13252 | 58 | 1320 | 55 | 200 | 13 | 2 | 2150 | 9 | 320 | 350 | 110 | [7 empty] | B 789/BC | 0,02 | 15:30:00 | 1535 | 15:30:00 | 1533 | 15:50:49 | 0.2005 | 0.1823 | 0.998 | 0.0044 | 0.0103 | 0.0424 | 0.0059 | 0.0131 | 0.0003 | 0.0024 | 0.0003 |  | 0.001 | 0.0034 | 0.0019 | 0.0008 | 0.0075 |  |  | 0.0036 |  | 0.0001 | 0.0016 | 0.378 | RHI DELTEK D99 |  | RHI JUSTAL DS1015 |  | Закрыли 5 ручей, выбило нижний привод ТПМ№1
813 | 12005427 | 27.07.2020 | 153,6 | Арм500 | ГОСТ 34028-2016 | 3 | 180x180 | Открытая |  | 154,338 | 1,8 | 0,4 | 153.938 |  |  | 1 | 1565 | 2 | 9650 | 9917 | 13283 | 89 |  | 86 | 200 | 13 | 2 | 2150 | 9 | 320 | 350 | 110 | [7 empty] | B 789/BC | 0,02 | 16:16:00 | 1534 | 16:16:00 | 1534 | 16:35:24 | 0.197 | 0.1882 | 1.0088 | 0.0089 | 0.0128 | 0.0491 | 0.0189 | 0.0368 | 0.0012 | 0.0032 | 0.0004 |  | 0.0009 | 0.0034 | 0.0018 | 0.0008 | 0.0074 |  |  | 0.0036 |  |  | 0.0026 | 0.38 | RHI DELTEK D99 |  | RHI JUSTAL DS1015
814 | 12005428 | 27.07.2020 | 159,744 | Арм500 | ГОСТ 34028-2016 | 4 | 180x180 | Открытая |  | 160,496 | 1,8 | 0,4 | 160.096 |  |  | 5 | 1566 | 2 | 9681 | 9951 | 13314 | 120 |  | 120 | 200 | 13 | 2 | 2150 | 9 | 320 | 350 | 110 | [7 empty] | B 789/BC | 0,02 | 17:05:00 | 1536 | 17:05:00 | 1535 | 17:26:00 | 0.1953 | 0.179 | 0.9988 | 0.0044 | 0.016 | 0.0642 | 0.0212 | 0.0455 | 0.0014 | 0.0038 | 0.0004 |  | 0.001 | 0.0035 | 0.0021 | 0.0008 | 0.0081 |  |  | 0.0034 |  | 0.0001 | 0.004 | 0.381 | RHI DELTEK D99 |  | RHI JUSTAL DS1015
815 | 12005429 | 27.07.2020 | 162,816 | Арм500 | ГОСТ 34028-2016 | 5 | 180x180 | Открытая |  | 163,575 | 1,8 | 0,4 | 163.175 |  |  | 9 | 1569 | 2 | 9715 | 9982 | 13348 | 150 |  | 151 | 200 | 13 | 2 | 2150 | 9 | 320 | 350 | 110 | [7 empty] | B 789/BC | 0,02 | 17:53:00 | 1534 | 17:53:00 | 1533 | 18:09:23 | 0.1989 | 0.1839 | 1.0095 | 0.0077 | 0.0185 | 0.064 | 0.0225 | 0.0417 | 0.0011 | 0.0038 | 0.0004 |  | 0.0011 | 0.0037 | 0.0022 | 0.0007 | 0.0069 |  |  | 0.0035 |  | 0.0001 | 0.0014 | 0.386 | RHI DELTEK D99 |  | RHI JUSTAL DS1015
816 | 12005430 | 27.07.2020 | 165,888 | Арм500 | ГОСТ 34028-2016 | 6 | 180x180 | Открытая |  | 166,803 | 1,8 | 0,4 | 166.403 |  |  | 6 | 1566 | 2 | 9742 | 10012 | 13375 | 178 | 1342 | 181 | 200 | 13 | 2 | 2150 | 9 | 320 | 350 | 110 | [7 empty] | B 789/BC | 0,02 | 18:42:00 | 1540 | 18:42:00 | 1539 | 19:07:18 | 0.1985 | 0.1882 | 1.0171 | 0.0034 | 0.016 | 0.0623 | 0.019 | 0.037 | 0.0011 | 0.0038 | 0.0003 |  | 0.0011 | 0.0033 | 0.0023 | 0.0004 | 0.0057 |  |  | 0.0035 |  | 0.0001 | 0.0032 | 0.386 | RHI DELTEK D99 |  | RHI JUSTAL DS1015 |  | Перезапуск 5 ручья.
817 | 12005431 | 27.07.2020 | 162,816 | Арм500 | ГОСТ 34028-2016 | 7 | 180x180 | Открытая |  | 163,575 | 1,8 | 0,4 | 163.175 |  |  | 10 | 1564 | 2 | 9770 | 10040 | 13406 | 203 | 1366 | 209 | 200 | 7 | 2 | 2155 | 9 | 290 | 350 | 100 | [7 empty] | B 789/BC | 0,02 | 19:30:00 | 1540 | 19:30:00 | 1541 | 19:47:01 | 0.2028 | 0.1785 | 0.9928 | 0.0044 | 0.0172 | 0.0583 | 0.0156 | 0.0382 | 0.001 | 0.0031 | 0.0003 |  | 0.001 | 0.0034 | 0.0024 | 0.0006 | 0.0058 |  |  | 0.0035 |  | 0.0001 | 0.0024 | 0.385 | RHI DELTEK D99 |  | RHI JUSTAL DS1015
818 | 12005432 | 27.07.2020 | 162,816 | Арм500 | ГОСТ 34028-2016 | 8 | 180x180 | Открытая |  | 163,575 | 1,8 | 0,4 | 163.175 |  |  | 1 | 1561 | 2 | 9797 | 10067 | 13433 | 227 | 1394 | 236 | 200 | 7 | 2 | 2155 | 9 | 290 | 350 | 100 | [7 empty] | B 789/BC | 0,02 | 20:10:00 | 1541 | 20:10:00 | 1539 | 20:18:27 | 0.1975 | 0.1845 | 1.0092 | 0.0051 | 0.015 | 0.0572 | 0.0195 | 0.0401 | 0.0012 | 0.0036 | 0.0004 |  | 0.0011 | 0.0036 | 0.0022 | 0.0006 | 0.0071 |  |  | 0.0035 |  | 0.0001 | 0.0019 | 0.383 | RHI DELTEK D99 |  | RHI JUSTAL DS1015
819 | 12005433 | 27.07.2020 | 159,744 | Арм500 | ГОСТ 34028-2016 | 9 | 180x180 | Открытая |  | 160,496 | 1,8 | 0,4 | 160.096 |  |  | 5 | 1561 | 2 | 9825 | 10098 | 13461 | 249 | 1418 | 264 | 200 | 7 | 2 | 2155 | 9 | 290 | 350 | 100 | [7 empty] | B 789/BC | 0,02 | 20:50:00 | 1536 | 20:50:00 | 1535 | 21:00:17 | 0.1883 | 0.1926 | 1.0031 | 0.0062 | 0.0155 | 0.0718 | 0.0253 | 0.0398 | 0.0017 | 0.0092 | 0.0004 |  | 0.0011 | 0.0038 | 0.0027 | 0.0009 | 0.0082 |  |  | 0.0034 |  | 0.0001 | 0.0017 | 0.377 | RHI DELTEK D99 |  | RHI JUSTAL DS1015
820 | 12005434 | 27.07.2020 | 165,888 | Арм500 | ГОСТ 34028-2016 | 10 | 180x180 | Открытая |  | 166,653 | 1,8 | 0,4 | 166.253 |  |  | 9 | 1563 | 2 | 9856 | 10126 | 13489 | 270 | 1446 | 295 | 200 | 7 | 2 | 2155 | 9 | 290 | 350 | 100 | [7 empty] | B 789/BC | 0,02 | 21:30:00 | 1537 | 21:30:00 | 1534 | 21:48:16 | 0.2046 | 0.1866 | 1.0212 | 0.0082 | 0.0151 | 0.0624 | 0.0185 | 0.0435 | 0.0015 | 0.0035 | 0.0005 |  | 0.0011 | 0.0037 | 0.0026 | 0.0009 | 0.0086 |  |  | 0.0033 |  | 0.0001 | 0.0023 | 0.393 | RHI DELTEK D99 |  | RHI JUSTAL DS1015
821 | 12005435 | 27.07.2020 | 162,816 | Арм500 | ГОСТ 34028-2016 | 11 | 180x180 | Открытая |  | 163,575 | 1,8 | 0,4 | 163.175 |  |  | 6 | 1561 | 2 | 9883 | 10156 | 13516 | 292 | 1474 | 322 | 200 | 7 | 2 | 2155 | 9 | 290 | 350 | 100 | [7 empty] | B 789/BC | 0,03 | 22:15:00 | 1537 | 22:15:00 | 1538 | 22:32:41 | 0.1911 | 0.1851 | 1.0263 | 0.0098 | 0.0121 | 0.0577 | 0.0163 | 0.0423 | 0.0012 | 0.0027 | 0.0005 |  | 0.0012 | 0.0034 | 0.0027 | 0.0013 | 0.0077 |  |  | 0.0031 |  | 0.0001 | 0.0009 | 0.379 | RHI DELTEK D99 |  | RHI JUSTAL DS1015
822 | 12005436 | 27.07.2020 | 168,96 | Арм500 | ГОСТ 34028-2016 | 12 | 180x180 | Открытая |  | 169,731 | 1,8 | 0,4 | 169.331 |  |  | 12 | 1566 | 2 | 9914 | 10184 | 13547 | 313 | 1501 | 353 | 200 | 7 | 2 | 2155 | 9 | 290 | 350 | 100 | [7 empty] | B 789/BC | 0,01 | 22:55:00 | 1534 | 22:55:00 | 1533 | 23:13:19 | 0.1948 | 0.1457 | 0.8843 | 0.0101 | 0.0117 | 0.0566 | 0.0197 | 0.0424 | 0.0015 | 0.0031 | 0.0004 |  | 0.0008 | 0.0028 | 0.0022 | 0.0011 | 0.0083 |  |  | 0.0031 |  | 0.0002 | 0.0019 | 0.359 | RHI DELTEK D99 |  | RHI JUSTAL DS1015
823 | 12005437 | 27.07.2020 | 165,888 | Арм500 | ГОСТ 34028-2016 | 13 | 180x180 | Открытая |  | 166,653 | 1,8 | 0,4 | 166.253 |  |  | 10 | 1560 | 2 | 9942 | 10215 | 13575 | 335 | 1529 | 384 | 200 | 7 | 2 | 2155 | 9 | 290 | 350 | 100 | [7 empty] | B 789/BC | 0,01 | 23:40:00 | 1537 | 23:40:00 | 1536 | 23:55:38 | 0.2038 | 0.1963 | 0.9972 | 0.0069 | 0.0121 | 0.062 | 0.02 | 0.0384 | 0.0012 | 0.0036 | 0.0004 |  | 0.0011 | 0.0033 | 0.0027 | 0.0009 | 0.009 |  |  | 0.003 |  | 0.0001 | 0.0021 | 0.388 | RHI DELTEK D99 |  | RHI JUSTAL DS1015
824 | 12005438 | 28.07.2020 | 172,032 | Арм500 | ГОСТ 34028-2016 | 14 | 180x180 | Открытая |  | 172,81 | 1,8 | 0,4 | 172.41 |  |  | 1 | 1564 | 2 | 9972 | 10245 | 13605 | 356 | 1556 | 414 | 200 | 7 | 2 | 2155 | 9 | 290 | 350 | 100 | [7 empty] | B 789/BC | 0,01 | 0:25:00 | 1537 | 0:25:00 | 1538 | 0:39:51 | 0.2105 | 0.1911 | 1.024 | 0.0098 | 0.0124 | 0.0589 | 0.0206 | 0.0408 | 0.0014 | 0.0031 | 0.0005 |  | 0.0012 | 0.0034 | 0.0027 | 0.0009 | 0.0081 |  |  | 0.0032 |  | 0.0002 | 0.0028 | 0.398 | RHI DELTEK D99 |  | RHI JUSTAL DS1015
825 | 12005439 | 28.07.2020 | 156,672 | Арм500 | ГОСТ 34028-2016 | 15 | 180x180 | Открытая |  | 157,417 | 1,8 | 0,4 | 157.017 |  |  |  | 1561 | 2 | 10000 | 10273 | 13633 | 378 | 1581 | 442 | 200 | 7 | 2 | 2155 | 9 | 290 | 350 | 100 | [7 empty] | B 789/BC | 0,01 | 1:10:00 | 1536 | 1:10:00 | 1533 | 1:24:23 | 0.1982 | 0.1794 | 1.0044 | 0.0071 | 0.015 | 0.0557 | 0.019 | 0.0395 | 0.0015 | 0.0022 | 0.0005 |  | 0.001 | 0.0032 | 0.0023 | 0.0009 | 0.0084 |  |  | 0.003 |  | 0.0001 | 0.0017 | 0.382 | RHI DELTEK D99 |  | RHI JUSTAL DS1015
826 | 12005440 | 28.07.2020 | 168,96 | Арм500 | ГОСТ 34028-2016 | 16 | 180x180 | Открытая |  | 169,731 | 1,8 | 0,4 | 169.331 |  |  | 5 | 1562 | 2 | 10031 | 10301 | 13664 | 399 | 1609 | 473 | 200 | 7 | 2 | 2155 | 9 | 290 | 350 | 100 | [7 empty] | B 789/BC | 0,01 | 1:50:00 | 1536 | 1:50:00 | 1535 | 2:04:47 | 0.2009 | 0.2428 | 1.0434 | 0.0066 | 0.0144 | 0.0579 | 0.0203 | 0.0398 | 0.0012 | 0.0028 | 0.0005 |  | 0.0016 | 0.0035 | 0.0032 | 0.0014 | 0.0096 |  |  | 0.0032 |  | 0.0002 | 0.0016 | 0.392 | RHI DELTEK D99 |  | RHI JUSTAL DS1015
827 | 12005441 | 28.07.2020 | 162,816 | Арм500 | ГОСТ 34028-2016 | 17 | 180x180 | Открытая |  | 163,575 | 1,8 | 0,4 | 163.175 |  |  | 12 | 1561 | 2 | 10058 | 10331 | 13691 | 421 | 1636 | 500 | 200 | 7 | 2 | 2155 | 9 | 290 | 350 | 100 | [7 empty] | B 789/BC | 0,01 | 2:30:00 | 1535 | 2:30:00 | 1536 | 2:50:03 | 0.1897 | 0.1866 | 1.0201 | 0.0079 | 0.0127 | 0.0586 | 0.0196 | 0.0425 | 0.001 | 0.0029 | 0.0005 |  | 0.001 | 0.0033 | 0.0023 | 0.0008 | 0.0089 |  |  | 0.003 |  | 0.0002 | 0.001 | 0.377 | RHI DELTEK D99 |  | RHI JUSTAL DS1015
828 | 12005442 | 28.07.2020 | 162,816 | Арм500 | ГОСТ 34028-2016 | 18 | 180x180 | Открытая |  | 163,575 | 1,8 | 0,4 | 163.175 |  |  | 10 | 1574 | 2 | 10086 | 10359 | 13719 | 442 | 1664 | 531 | 200 | 7 | 2 | 2155 | 9 | 290 | 350 | 100 | [7 empty] | B 789/BC | 0,01 | 3:15:00 | 1537 | 3:15:00 | 1536 | 3:27:15 | 0.1999 | 0.2008 | 1.0156 | 0.0048 | 0.0127 | 0.0612 | 0.0193 | 0.0459 | 0.0012 | 0.0034 | 0.0005 |  | 0.0013 | 0.0035 | 0.003 | 0.0012 | 0.009 |  |  | 0.003 |  | 0.0002 | 0.0015 | 0.387 | RHI DELTEK D99 |  | RHI JUSTAL DS1015 |  | Прожиг шибера
829 | 12005443 | 28.07.2020 | 168,96 | Арм500 | ГОСТ 34028-2016 | 19 | 180x180 | Открытая |  | 169,731 | 1,8 | 0,4 | 169.331 |  |  | 1 | 1561 | 2 | 10116 | 10390 | 13749 | 461 | 1691 | 562 | 200 | 7 | 2 | 2155 | 9 | 290 | 350 | 100 | [7 empty] | B 789/BC | 0,01 | 3:55:00 | 1535 | 3:55:00 | 1539 | 4:14:02 | 0.1968 | 0.2269 | 1.0262 | 0.005 | 0.0134 | 0.0562 | 0.0211 | 0.0362 | 0.0012 | 0.0031 | 0.0005 |  | 0.0016 | 0.0034 | 0.0032 | 0.0011 | 0.0096 |  |  | 0.0031 |  | 0.0002 | 0.001 | 0.384 | RHI DELTEK D99 |  | RHI JUSTAL DS1015
830 | 12005444 | 28.07.2020 | 156,672 | Арм500 | ГОСТ 34028-2016 | 20 | 180x180 | Открытая |  | 157,417 | 1,8 | 0,4 | 157.017 |  |  | 9 | 1560 | 2 | 10144 | 10417 | 13777 | 482 | 1716 | 589 | 200 | 7 | 2 | 2155 | 9 | 290 | 350 | 100 | [7 empty] | B 789/BC | 0,01 | 4:40:00 | 1537 | 4:40:00 | 1535 | 4:55:12 | 0.2011 | 0.1849 | 1.021 | 0.0076 | 0.0107 | 0.051 | 0.019 | 0.0376 | 0.0012 | 0.0031 | 0.0005 |  | 0.0011 | 0.0031 | 0.0028 | 0.0009 | 0.009 |  |  | 0.0032 |  | 0.0002 | 0.0011 | 0.386 | RHI DELTEK D99 |  | RHI JUSTAL DS1015
831 | 12005445 | 28.07.2020 | 162,816 | Арм500 | ГОСТ 34028-2016 | 21 | 180x180 | Открытая |  | 163,575 | 1,8 | 0,4 | 163.175 |  |  | 5 | 1560 | 2 | 10172 | 10445 | 13805 | 504 | 1744 | 620 | 200 | 7 | 2 | 2155 | 9 | 290 | 350 | 100 | [7 empty] | B 789/BC | 0,01 | 5:20:00 | 1536 | 5:20:00 | 1540 | 5:33:05 | 0.2137 | 0.1863 | 1.02 | 0.0081 | 0.0119 | 0.0565 | 0.0204 | 0.0512 | 0.0014 | 0.0041 | 0.0005 |  | 0.0012 | 0.0032 | 0.0026 | 0.001 | 0.0088 |  |  | 0.0033 |  | 0.0001 | 0.0012 | 0.401 | RHI DELTEK D99 |  | RHI JUSTAL DS1015
832 | 12005446 | 28.07.2020 | 168,96 | Арм500 | ГОСТ 34028-2016 | 22 | 180x180 | Открытая |  | 169,731 | 1,8 | 0,4 | 169.331 |  |  | 12 | 1560 | 2 | 10202 | 10476 | 13835 | 525 | 1771 | 648 | 200 | 7 | 2 | 2155 | 9 | 290 | 350 | 100 | [7 empty] | B 789/BC | 0,01 | 6:05:00 | 1536 | 6:05:00 | 1535 | 6:21:12 | 0.1948 | 0.1737 | 1.0465 | 0.0098 | 0.014 | 0.055 | 0.0174 | 0.0539 | 0.0013 | 0.0024 | 0.0005 |  | 0.0012 | 0.0034 | 0.0025 | 0.0008 | 0.0078 |  |  | 0.0034 |  | 0.0001 | 0.0019 | 0.386 | RHI DELTEK D99 |  | RHI JUSTAL DS1015
833 | 12005447 | 28.07.2020 | 159,744 | Арм500 | ГОСТ 34028-2016 | 23 | 180x180 | Открытая |  | 160,496 | 1,8 | 0,4 | 160.096 |  |  | 10 | 1561 | 2 | 10230 | 10503 | 13863 | 547 | 1796 | 678 | 200 | 7 | 2 | 2155 | 9 | 290 | 350 | 100 | [7 empty] | B 789/BC | 0,01 | 6:45:00 | 1536 | 6:45:00 | 1539 | 6:56:12 | 0.198 | 0.1934 | 1.0321 | 0.007 | 0.0146 | 0.0634 | 0.0178 | 0.0511 | 0.0012 | 0.0051 | 0.0004 |  | 0.0012 | 0.0034 | 0.0028 | 0.0009 | 0.0086 |  |  | 0.0033 |  | 0.0001 | 0.0014 | 0.389 | RHI DELTEK D99 |  | RHI JUSTAL DS1015
834 | 12005448 | 28.07.2020 | 156,672 | Арм500 | ГОСТ 34028-2016 | 24 | 180x180 | Открытая |  | 157,417 | 1,8 | 0,4 | 157.017 |  |  | 1 | 1560 | 2 | 10258 | 10531 | 13891 | 565 | 1823 | 706 | 200 | 7 | 2 | 2155 | 9 | 290 | 350 | 100 | [7 empty] | B 789/BC | 0,01 | 7:30:00 | 1538 | 7:30:00 | 1537 | 7:41:21 | 0.1853 | 0.1875 | 1.0556 | 0.0074 | 0.0233 | 0.0527 | 0.0193 | 0.0442 | 0.0013 | 0.0029 | 0.0005 |  | 0.0013 | 0.0045 | 0.0022 | 0.0007 | 0.0078 |  |  | 0.0035 |  | 0.0001 | 0.0013 | 0.377 | RHI DELTEK D99 |  | RHI JUSTAL DS1015
835 | 12005449 | 28.07.2020 | 168,96 | Арм500 | ГОСТ 34028-2016 | 25 | 180x180 | Открытая |  | 169,731 | 1,8 | 0,4 | 169.331 |  |  | 9 | 1561 | 2 | 10288 | 10558 | 13921 | 587 | 1851 | 737 | 200 | 7 | 2 | 2155 | 9 | 290 | 350 | 100 | [7 empty] | B 789/BC | 0,01 | 8:08:00 | 1536 | 8:08:00 | 1535 | 8:16:01 | 0.1902 | 0.1852 | 1.0167 | 0.006 | 0.0199 | 0.0555 | 0.0231 | 0.0377 | 0.0012 | 0.0028 | 0.0006 |  | 0.0012 | 0.0042 | 0.0022 | 0.0007 | 0.0068 |  |  | 0.0035 |  | 0.0001 | 0.0015 | 0.376 | RHI DELTEK D99 |  | RHI JUSTAL DS1015
836 | 12005450 | 28.07.2020 | 159,527 | Арм500 | ГОСТ 34028-2016 | 26 | 180x180 | Открытая |  | 166,438 | 1,8 | 0,4 | 166.038 | 3,4 |  | 5 | 1562 | 2 | 10316 | 10586 | 13952 | 608 | 1876 | 764 | 200 | 13 | 2 | 2155 | 9 | 320 | 350 | 110 | [7 empty] | B 789/BC | 0,01 | 8:55:00 | 1538 | 8:55:00 | 1541 | 8:53:41 | 0.1967 | 0.1966 | 1.029 | 0.0059 | 0.0173 | 0.0556 | 0.0238 | 0.0477 | 0.001 | 0.0025 | 0.0005 |  | 0.0012 | 0.0038 | 0.0024 | 0.0008 | 0.0076 |  |  | 0.0036 |  | 0.0001 | 0.001 | 0.385 | RHI DELTEK D99 |  | RHI JUSTAL DS1015
837 | 12005451 | 28.07.2020 | 159,744 | Арм500 | ГОСТ 34028-2016 | 1 | 180x180 | Открытая |  | 161,416 | 1,8 | 0,4 | 161.016 |  |  | 12 | 1583 | 7 | 28 | 10611 | 12121 | 636 | 1901 | 792 | 200 | 7 | 2 | 2155 | 9 | 290 | 350 | 110 | [7 empty] | B 789/BC | 0,06 | 18:55:00 | 1542 | 18:55:00 | 1540 | 19:09:57 | 0.1941 | 0.199 | 0.9584 | 0.0031 | 0.0067 | 0.0541 | 0.0206 | 0.044 | 0.0009 | 0.0026 | 0.0003 |  | 0.0011 | 0.0024 | 0.0024 | 0.0012 | 0.0082 |  |  | 0.0034 |  | 0.0001 | 0.0015 | 0.37 | RHI DELTEK D99 |  | RHI JUSTAL DS1015
838 | 12005452 | 28.07.2020 | 165,888 | Арм500 | ГОСТ 34028-2016 | 2 | 180x180 | Открытая |  | 166,653 | 1,8 | 0,4 | 166.253 |  |  | 9 | 1581 | 7 | 58 | 10638 | 12145 | 660 | 1928 | 822 | 200 | 7 | 2 | 2155 | 9 | 290 | 350 | 110 | [7 empty] | B 789/BC | 0,01 | 19:40:00 | 1541 | 19:40:00 | 1540 | 19:44:54 | 0.1864 | 0.1852 | 0.9939 | 0.0049 | 0.0143 | 0.0515 | 0.0223 | 0.047 | 0.001 | 0.0027 | 0.0004 |  | 0.001 | 0.0028 | 0.0025 | 0.001 | 0.0073 |  |  | 0.0035 |  | 0.0001 | 0.002 | 0.368 | RHI DELTEK D99 |  | RHI JUSTAL DS1015
839 | 12005453 | 28.07.2020 | 162,816 | Арм500 | ГОСТ 34028-2016 | 3 | 180x180 | Открытая |  | 163,575 | 1,8 | 0,4 | 163.175 |  |  | 6 | 1587 | 7 | 89 | 10666 | 12170 | 685 | 1953 | 853 | 200 | 7 | 2 | 2155 | 9 | 290 | 350 | 110 | [7 empty] | B 789/BC | 0,01 | 20:30:00 | 1542 | 20:30:00 | 1538 | 20:47:38 | 0.195 | 0.1819 | 1.0066 | 0.0053 | 0.0187 | 0.0528 | 0.0225 | 0.0441 | 0.001 | 0.0023 | 0.0004 |  | 0.001 | 0.0031 | 0.0024 | 0.001 | 0.0071 |  |  | 0.0032 |  | 0.0001 | 0.0053 | 0.379 | RHI DELTEK D99 |  | RHI JUSTAL DS1015
840 | 12005454 | 28.07.2020 | 165,888 | Арм500 | ГОСТ 34028-2016 | 4 | 180x180 | Открытая |  | 166,653 | 1,8 | 0,4 | 166.253 |  |  | 5 | 1577 | 7 | 117 | 10693 | 12194 | 709 | 1984 | 881 | 200 | 7 | 2 | 2155 | 9 | 290 | 350 | 110 | [7 empty] | B 789/BC | 0,01 | 21:17:00 | 1540 | 21:17:00 | 1543 | 21:32:00 | 0.194 | 0.1859 | 1.0004 | 0.0042 | 0.0191 | 0.058 | 0.0235 | 0.0419 | 0.001 | 0.0031 | 0.0004 |  | 0.001 | 0.0031 | 0.0026 | 0.0009 | 0.0058 |  |  | 0.0034 |  | 0.0001 | 0.0016 | 0.378 | RHI DELTEK D99 |  | RHI JUSTAL DS1015
841 | 12005455 | 28.07.2020 | 165,888 | Арм500 | ГОСТ 34028-2016 | 5 | 180x180 | Открытая |  | 166,653 | 1,8 | 0,4 | 166.253 |  |  | 10 | 1570 | 7 | 144 | 10721 | 12216 | 734 | 2011 | 905 | 200 | 7 | 2 | 2155 | 9 | 290 | 350 | 110 | [7 empty] | B 789/BC | 0,01 | 22:00:00 | 1535 | 22:00:00 | 1534 | 22:23:58 | 0.195 | 0.1824 | 1.0109 | 0.0048 | 0.0132 | 0.0499 | 0.0216 | 0.0487 | 0.0013 | 0.0033 | 0.0004 |  | 0.0009 | 0.0028 | 0.0023 | 0.0005 | 0.0074 |  |  | 0.0034 |  | 0.0001 | 0.0016 | 0.379 | RHI DELTEK D99 |  | RHI JUSTAL DS1015
842 | 12005456 | 28.07.2020 | 172,032 | Арм500 | ГОСТ 34028-2016 | 6 | 180x180 | Открытая |  | 172,81 | 1,8 | 0,4 | 172.41 |  |  | 12 | 1569 | 7 | 172 | 10749 | 12253 | 768 | 2039 | 933 | 200 | 7 | 2 | 2155 | 9 | 290 | 350 | 110 | [7 empty] | B 789/BC | 0,06 | 22:45:00 | 1536 | 22:45:00 | 1537 | 23:09:30 | 0.2024 | 0.1871 | 1.0287 | 0.0035 | 0.0156 | 0.0536 | 0.0177 | 0.0495 | 0.0015 | 0.0028 | 0.0004 |  | 0.001 | 0.0028 | 0.0022 | 0.0004 | 0.008 |  |  | 0.0036 |  | 0.0001 | 0.0046 | 0.39 | RHI DELTEK D99 |  | RHI JUSTAL DS1015
843 | 12005457 | 28.07.2020 | 165,888 | Арм500 | ГОСТ 34028-2016 | 7 | 180x180 | Открытая |  | 166,653 | 1,8 | 0,4 | 166.253 |  |  | 9 | 1568 | 7 | 199 | 10776 | 12280 | 792 | 2069 | 960 | 200 | 7 | 2 | 2155 | 9 | 290 | 350 | 110 | [7 empty] | B 789/BC | 0,01 | 23:25:00 | 1539 | 23:25:00 | 1538 | 23:42:20 | 0.1866 | 0.196 | 0.996 | 0.0037 | 0.0111 | 0.0652 | 0.0305 | 0.0401 | 0.0015 | 0.0084 | 0.0004 |  | 0.001 | 0.0026 | 0.0025 | 0.0005 | 0.0062 |  |  | 0.0035 |  | 0.0001 | 0.0019 | 0.373 | RHI DELTEK D99 |  | RHI JUSTAL DS1015
844 | 12005458 | 29.07.2020 | 165,888 | Арм500 | ГОСТ 34028-2016 | 8 | 180x180 | Открытая |  | 166,653 | 1,8 | 0,4 | 166.253 |  |  | 6 | 1569 | 7 | 227 | 10804 | 12308 | 820 | 2097 | 988 | 200 | 7 | 2 | 2155 | 9 | 290 | 350 | 110 | [7 empty] | B 789/BC | 0,01 | 0:10:00 | 1538 | 0:10:00 | 1536 | 0:30:47 | 0.1941 | 0.1955 | 1.001 | 0.0042 | 0.013 | 0.0592 | 0.02 | 0.0396 | 0.0016 | 0.0038 | 0.0004 |  | 0.001 | 0.0028 | 0.0023 | 0.0004 | 0.0066 |  |  | 0.0036 |  | 0.0001 | 0.0027 | 0.378 | RHI DELTEK D99 |  | RHI JUSTAL DS1015
845 | 12005459 | 29.07.2020 | 162,816 | Арм500 | ГОСТ 34028-2016 | 9 | 180x180 | Открытая |  | 163,575 | 1,8 | 0,4 | 163.175 |  |  | 5 | 1566 | 7 | 255 | 10828 | 12336 | 848 | 2125 | 1016 | 200 | 7 | 2 | 2155 | 9 | 290 | 350 | 110 | [7 empty] | B 789/BC | 0,04 | 0:41:00 | 1539 | 0:41:00 | 1541 | 1:08:43 | 0.1889 | 0.1937 | 1.0113 | 0.0047 | 0.0152 | 0.0558 | 0.0171 | 0.0398 | 0.0013 | 0.0033 | 0.0005 |  | 0.001 | 0.0031 | 0.0022 | 0.0012 | 0.0084 |  |  | 0.0036 |  | 0.0002 | 0.0025 | 0.374 | RHI DELTEK D99 |  | RHI JUSTAL DS1015
846 | 12005460 | 29.07.2020 | 165,888 | Арм500 | ГОСТ 34028-2016 | 10 | 180x180 | Открытая |  | 166,653 | 1,8 | 0,4 | 166.253 |  |  | 10 | 1564 | 7 | 282 | 10856 | 12363 | 875 | 2152 | 1043 | 200 | 7 | 2 | 2155 | 9 | 290 | 350 | 110 | [7 empty] | B 789/BC | 0,01 | 1:30:00 | 1538 | 1:30:00 | 1538 | 1:51:47 | 0.1975 | 0.1944 | 1.0014 | 0.0033 | 0.0123 | 0.0537 | 0.0155 | 0.0331 | 0.0017 | 0.0034 | 0.0004 |  | 0.001 | 0.0028 | 0.0024 | 0.0008 | 0.0075 |  |  | 0.0035 |  | 0.0001 | 0.0018 | 0.38 | RHI DELTEK D99 |  | RHI JUSTAL DS1015
847 | 12005461 | 29.07.2020 | 165,888 | Арм500 | ГОСТ 34028-2016 | 11 | 180x180 | Открытая |  | 166,653 | 1,8 | 0,4 | 166.253 |  |  | 1 | 1569 | 7 | 310 | 10884 | 12391 | 903 | 2180 | 1071 | 200 | 7 | 2 | 2155 | 9 | 290 | 350 | 110 | [7 empty] | B 789/BC | 0,01 | 2:10:00 | 1538 | 2:10:00 | 1536 | 2:31:31 | 0.2033 | 0.1908 | 1.0094 | 0.0037 | 0.0143 | 0.0621 | 0.0274 | 0.0363 | 0.0014 | 0.0044 | 0.0004 |  | 0.0011 | 0.0029 | 0.0024 | 0.0011 | 0.0077 |  |  | 0.0036 |  | 0.0001 | 0.0026 | 0.39 | RHI DELTEK D99 |  | RHI JUSTAL DS1015
848 | 12005462 | 29.07.2020 | 162,816 | Арм500 | ГОСТ 34028-2016 | 12 | 180x180 | Открытая |  | 163,575 | 1,8 | 0,4 | 163.175 |  |  | 9 | 1563 | 7 | 337 | 10908 | 12418 | 930 | 2207 | 1098 | 200 | 7 | 2 | 2155 | 9 | 290 | 350 | 110 | [7 empty] | B 789/BC | 0,01 | 2:50:00 | 1537 | 2:50:00 | 1536 | 3:14:57 | 0.2006 | 0.1997 | 1.0296 | 0.0043 | 0.0146 | 0.06 | 0.0245 | 0.0403 | 0.0015 | 0.0041 | 0.0005 |  | 0.001 | 0.0031 | 0.0023 | 0.0008 | 0.0078 |  |  | 0.0036 |  | 0.0001 | 0.003 | 0.39 | RHI DELTEK D99 |  | RHI JUSTAL DS1015
849 | 12005463 | 29.07.2020 | 159,744 | Арм500 | ГОСТ 34028-2016 | 13 | 180x180 | Открытая |  | 160,496 | 1,8 | 0,4 | 160.096 |  |  | 6 | 1561 | 7 | 362 | 10936 | 12443 | 958 | 2235 | 1126 | 200 | 7 | 2 | 2155 | 9 | 290 | 350 | 110 | [7 empty] | B 789/BC | 0,01 | 3:35:00 | 1538 | 3:35:00 | 1536 | 3:53:24 | 0.2104 | 0.1867 | 1.0049 | 0.0049 | 0.0147 | 0.0532 | 0.0203 | 0.0438 | 0.0013 | 0.0035 | 0.0004 |  | 0.001 | 0.0028 | 0.0027 | 0.0007 | 0.008 |  |  | 0.0035 |  | 0.0001 | 0.0015 | 0.394 | RHI DELTEK D99 |  | RHI JUSTAL DS1015
850 | 12005464 | 29.07.2020 | 156,672 | Арм500 | ГОСТ 34028-2016 | 14 | 180x180 | Открытая |  | 157,417 | 1,8 | 0,4 | 157.017 |  |  | 5 | 1561 | 7 | 387 | 10960 | 12471 | 983 | 2263 | 1154 | 200 | 7 | 2 | 2155 | 9 | 290 | 350 | 110 | [7 empty] | B 789/BC | 0,02 | 4:10:00 | 1537 | 4:10:00 | 1539 | 4:24:55 | 0.1977 | 0.1854 | 1.0127 | 0.0037 | 0.0179 | 0.0559 | 0.0242 | 0.0503 | 0.001 | 0.0035 | 0.0005 |  | 0.0011 | 0.0034 | 0.0025 | 0.0006 | 0.0068 |  |  | 0.0035 |  | 0.0001 | 0.0018 | 0.384 | RHI DELTEK D99 |  | RHI JUSTAL DS1015
851 | 12005465 | 29.07.2020 | 156,672 | Арм500 | ГОСТ 34028-2016 | 15 | 180x180 | Открытая |  | 157,417 | 1,8 | 0,4 | 157.017 |  |  | 10 | 1561 | 7 | 411 | 10988 | 12498 | 1010 | 2290 | 1154 | 200 | 7 | 2 | 2155 | 9 | 290 | 350 | 100 | [7 empty] | B 789/BC | 0,01 | 4:50:00 | 1537 | 4:50:00 | 1535 | 5:03:40 | 0.1929 | 0.1823 | 1.0083 | 0.0064 | 0.0169 | 0.0606 | 0.0219 | 0.0408 | 0.0011 | 0.0068 | 0.0005 |  | 0.001 | 0.0034 | 0.002 | 0.0005 | 0.0073 |  |  | 0.0036 |  | 0.0001 | 0.001 | 0.379 | RHI DELTEK D99 |  | RHI JUSTAL DS1015
852 | 12005466 | 29.07.2020 | 156,672 | Арм500 | ГОСТ 34028-2016 | 16 | 180x180 | Открытая |  | 157,417 | 1,8 | 0,4 | 157.017 |  |  | 1 | 1561 | 7 | 436 | 11013 | 12526 | 1038 | 2315 | 1206 | 200 | 7 | 2 | 2155 | 9 | 290 | 350 | 100 | [7 empty] | B 789/BC | 0,01 | 5:30:00 | 1534 | 5:30:00 | 1538 | 5:50:24 | 0.194 | 0.1839 | 1.007 | 0.0044 | 0.0129 | 0.049 | 0.021 | 0.046 | 0.001 | 0.003 | 0.0004 |  | 0.001 | 0.0029 | 0.0021 | 0.0008 | 0.0078 |  |  | 0.0035 |  | 0.0001 | 0.0017 | 0.377 | RHI DELTEK D99 |  | RHI JUSTAL DS1015
853 | 12005467 | 29.07.2020 | 165,888 | Арм500 | ГОСТ 34028-2016 | 17 | 180x180 | Открытая |  | 166,653 | 1,8 | 0,4 | 166.253 |  |  | 9 | 1563 | 7 | 463 | 11040 | 12553 | 1065 | 2342 | 1233 | 200 | 7 | 2 | 2155 | 9 | 290 | 350 | 100 | [7 empty] | B 789/BC | 0,01 | 6:08:00 | 1538 | 6:08:00 | 1539 | 6:24:13 | 0.1983 | 0.1951 | 1.0101 | 0.0038 | 0.0179 | 0.066 | 0.0201 | 0.0441 | 0.0012 | 0.0072 | 0.0005 |  | 0.0011 | 0.0032 | 0.0026 | 0.0008 | 0.0084 |  |  | 0.0036 |  | 0.0001 | 0.0014 | 0.386 | RHI DELTEK D99 |  | RHI JUSTAL DS1015
854 | 12005468 | 29.07.2020 | 162,726 | Арм500 | ГОСТ 34028-2016 | 18 | 180x180 | Открытая |  | 163,484 | 1,8 | 0,4 | 163.084 |  |  | 6 | 1563 | 7 | 488 | 11068 | 12581 | 1093 | 2370 | 1261 | 200 | 7 | 2 | 2155 | 9 | 290 | 350 | 100 | [7 empty] | B 789/BC | 0,01 | 6:49:00 | 1538 | 6:49:00 | 1538 | 7:04:24 | 0.1937 | 0.1858 | 0.9986 | 0.0058 | 0.0165 | 0.0539 | 0.0197 | 0.0388 | 0.001 | 0.0032 | 0.0004 |  | 0.001 | 0.0031 | 0.0023 | 0.0006 | 0.0088 |  |  | 0.0034 |  | 0.0001 | 0.0018 | 0.376 | RHI DELTEK D99 |  | RHI JUSTAL DS1015 |  | Сбой мерного реза ручей №6
855 | 12005469 | 29.07.2020 | 156,672 | Арм500 | ГОСТ 34028-2016 | 19 | 180x180 | Открытая |  | 157,417 | 1,8 | 0,4 | 157.017 |  |  | 5 | 1561 | 7 | 513 | 11092 | 12609 | 1118 | 2398 | 1289 | 200 | 13 | 2 | 2155 | 9 | 320 | 350 | 120 | [7 empty] | B 789/BC | 0,01 | 7:29:00 | 1536 | 7:29:00 | 1539 | 7:38:22 | 0.2016 | 0.1913 | 1.0061 | 0.004 | 0.0139 | 0.0567 | 0.0183 | 0.0427 | 0.001 | 0.0034 | 0.0005 |  | 0.0011 | 0.0033 | 0.003 | 0.0009 | 0.0067 |  |  | 0.0036 |  | 0.0001 | 0.0023 | 0.386 | RHI DELTEK D99 |  | RHI JUSTAL DS1015
856 | 12005470 | 29.07.2020 | 159,744 | Арм500 | ГОСТ 34028-2016 | 20 | 180x180 | Открытая |  | 160,496 | 1,8 | 0,4 | 160.096 |  |  | 10 | 1560 | 7 | 537 | 11120 | 12636 | 1145 | 2422 | 1316 | 200 | 13 | 2 | 2155 | 9 | 320 | 350 | 120 | [7 empty] | B 789/BC | 0,01 | 8:08:00 | 1537 | 8:08:00 | 1538 | 8:15:09 | 0.2048 | 0.1939 | 1.0091 | 0.0029 | 0.0138 | 0.0594 | 0.019 | 0.0396 | 0.0011 | 0.0034 | 0.0005 |  | 0.0012 | 0.0033 | 0.0033 | 0.0006 | 0.0067 |  |  | 0.0037 |  | 0.0001 | 0.0019 | 0.39 | RHI DELTEK D99 |  | RHI JUSTAL DS1015
857 | 12005471 | 29.07.2020 | 159,744 | Арм500 | ГОСТ 34028-2016 | 21 | 180x180 | Открытая |  | 160,496 | 1,8 | 0,4 | 160.096 |  |  | 1 | 1563 | 7 | 562 | 11145 | 12664 | 1173 | 2450 | 1344 | 200 | 13 | 2 | 2155 | 9 | 320 | 350 | 120 | [7 empty] | B 789/BC | 0,01 | 8:47:00 | 1539 | 8:47:00 | 1538 | 8:56:06 | 0.1947 | 0.1843 | 0.9975 | 0.0036 | 0.0128 | 0.0595 | 0.02 | 0.0435 | 0.0011 | 0.0035 | 0.0005 |  | 0.001 | 0.003 | 0.0023 | 0.001 | 0.0066 |  |  | 0.0036 |  | 0.0002 | 0.0029 | 0.378 | RHI DELTEK D99 |  | RHI JUSTAL DS1015
858 | 12005472 | 29.07.2020 | 162,816 | Арм500 | ГОСТ 34028-2016 | 22 | 180x180 | Открытая |  | 163,575 | 1,8 | 0,4 | 163.175 |  |  | 9 | 1562 | 7 | 586 | 11172 | 12691 | 1200 | 2477 | 1371 | 200 | 13 | 2 | 2155 | 9 | 320 | 350 | 110 | [7 empty] | B 789/BC | 0,02 | 9:26:00 | 1538 | 9:26:00 | 1538 | 9:33:10 | 0.194 | 0.1965 | 1.005 | 0.0075 | 0.0123 | 0.0572 | 0.0186 | 0.0444 | 0.001 | 0.0031 | 0.0005 |  | 0.001 | 0.0031 | 0.0025 | 0.0008 | 0.0083 |  |  | 0.0036 |  | 0.0004 | 0.0025 | 0.378 | RHI DELTEK D99 |  | RHI JUSTAL DS1015
859 | 12005473 | 29.07.2020 | 159,744 | Арм500 | ГОСТ 34028-2016 | 23 | 180x180 | Открытая |  | 160,496 | 1,8 | 0,4 | 160.096 |  |  | 6 | 1560 | 7 | 611 | 11197 | 12719 | 1228 | 2505 | 1399 | 200 | 13 | 2 | 2155 | 9 | 320 | 350 | 120 | [7 empty] | B 789/BC | 0,01 | 10:05:00 | 1534 | 10:05:00 | 1532 | 10:12:19 | 0.2025 | 0.1956 | 1.0084 | 0.0044 | 0.0129 | 0.0552 | 0.0152 | 0.0358 | 0.0012 | 0.0024 | 0.0004 |  | 0.0011 | 0.0029 | 0.0023 | 0.0006 | 0.008 |  |  | 0.0035 |  | 0.0001 | 0.002 | 0.386 | RHI DELTEK D99 |  | RHI JUSTAL DS1015
860 | 12005474 | 29.07.2020 | 162,739 | Арм500 | ГОСТ 34028-2016 | 24 | 180x180 | Открытая |  | 163,497 | 1,8 | 0,4 | 163.097 |  |  | 5 | 1563 | 7 | 639 | 11224 | 12747 | 1253 | 2533 | 1427 | 200 | 13 | 2 | 2155 | 9 | 320 | 350 | 120 | [7 empty] | B 789/BC | 0,01 | 10:44:00 | 1541 | 10:44:00 | 1542 | 10:51:08 | 0.1926 | 0.1915 | 0.9986 | 0.0045 | 0.0145 | 0.0545 | 0.0205 | 0.0352 | 0.0013 | 0.004 | 0.0005 |  | 0.0011 | 0.003 | 0.0024 | 0.0007 | 0.0085 |  |  | 0.0035 |  | 0.0001 | 0.0028 | 0.375 | RHI DELTEK D99 |  | RHI JUSTAL DS1015 |  | Неиспавность МГР№2, порезка НЛЗ ручным резаком.
861 | 12005475 | 29.07.2020 | 162,816 | Арм500 | ГОСТ 34028-2016 | 25 | 180x180 | Открытая |  | 163,575 | 1,8 | 0,4 | 163.175 |  |  | 10 | 1560 | 7 | 666 | 11252 | 12771 | 1280 | 2560 | 1454 | 200 | 13 | 2 | 2155 | 9 | 320 | 350 | 120 | [7 empty] | B 789/BC | 0,01 | 11:25:00 | 1535 | 11:25:00 | 1535 | 11:36:26 | 0.1899 | 0.1843 | 0.9986 | 0.0035 | 0.0149 | 0.0613 | 0.0278 | 0.0457 | 0.001 | 0.0045 | 0.0005 |  | 0.0011 | 0.003 | 0.0031 | 0.0006 | 0.0072 |  |  | 0.0034 |  | 0.0001 | 0.0024 | 0.375 | RHI DELTEK D99 |  | RHI JUSTAL DS1015
862 | 12005476 | 29.07.2020 | 159,744 | Арм500 | ГОСТ 34028-2016 | 26 | 180x180 | Открытая |  | 160,496 | 1,8 | 0,4 | 160.096 |  |  | 1 | 1562 | 7 | 691 | 11280 | 12796 | 1308 | 2588 | 1482 | 200 | 13 | 2 | 2155 | 9 | 320 | 350 | 120 | [7 empty] | B 789/BC | 0,01 | 12:06:00 | 1543 | 12:06:00 | 1543 | 12:13:53 | 0.1945 | 0.1951 | 1.0067 | 0.0051 | 0.0199 | 0.0576 | 0.0267 | 0.0483 | 0.0009 | 0.0071 | 0.0005 |  | 0.0011 | 0.0032 | 0.0024 | 0.001 | 0.0081 |  |  | 0.0034 |  | 0.0001 | 0.0034 | 0.381 | RHI DELTEK D99 |  | RHI JUSTAL DS1015
863 | 12005477 | 29.07.2020 | 165,888 | Арм500 | ГОСТ 34028-2016 | 27 | 180x180 | Открытая |  | 166,653 | 1,8 | 0,4 | 166.253 |  |  | 9 | 1562 | 7 | 718 | 11307 | 12823 | 1335 | 2615 | 1509 | 200 | 13 | 2 | 2155 | 9 | 320 | 350 | 120 | [7 empty] | B 789/BC | 0,03 | 12:47:00 | 1535 | 12:47:00 | 1534 | 12:53:51 | 0.2022 | 0.1916 | 1.0094 | 0.0089 | 0.0133 | 0.0582 | 0.0232 | 0.043 | 0.001 | 0.0051 | 0.0005 |  | 0.0011 | 0.003 | 0.0026 | 0.0014 | 0.0091 |  |  | 0.0034 |  | 0.0001 | 0.0019 | 0.388 | RHI DELTEK D99 |  | RHI JUSTAL DS1015
864 | 12005478 | 29.07.2020 | 159,744 | Арм500 | ГОСТ 34028-2016 | 28 | 180x180 | Открытая |  | 160,496 | 1,8 | 0,4 | 160.096 |  |  | 6 | 1562 | 7 | 746 | 11332 | 12848 | 1363 | 2643 | 1537 | 200 | 13 | 2 | 2155 | 9 | 320 | 350 | 120 | [7 empty] | B 789/BC | 0,01 | 13:29:00 | 1534 | 13:29:00 | 1535 | 13:38:21 | 0.1941 | 0.1909 | 0.7306 | 0.0068 | 0.0125 | 0.0517 | 0.0237 | 0.0431 | 0.0009 | 0.0048 | 0.0004 |  | 0.001 | 0.0022 | 0.0024 | 0.0015 | 0.0086 |  |  | 0.003 |  | 0.0001 | 0.0011 | 0.332 | RHI DELTEK D99 |  | RHI JUSTAL DS1015
865 | 12005479 | 29.07.2020 | 165,888 | Арм500 | ГОСТ 34028-2016 | 29 | 180x180 | Открытая |  | 166,653 | 1,8 | 0,4 | 166.253 |  |  | 5 | 1565 | 7 | 774 | 11359 | 12876 | 1391 | 2671 | 1565 | 200 | 13 | 2 | 2155 | 9 | 350 | 320 | 120 | [7 empty] | B 789/BC | 0,02 | 14:11:00 | 1540 | 14:11:00 | 1539 | 14:20:44 | 0.1959 | 0.1814 | 0.715 | 0.0041 | 0.0128 | 0.0521 | 0.0271 | 0.0456 | 0.001 | 0.0049 | 0.0004 |  | 0.001 | 0.002 | 0.0023 | 0.0009 | 0.0066 |  |  | 0.003 |  | 0.0001 | 0.002 | 0.332 | RHI DELTEK D99 |  | RHI JUSTAL DS1015
866 | 12005480 | 29.07.2020 | 156,57 | Арм500 | ГОСТ 34028-2016 | 30 | 180x180 | Открытая |  | 157,315 | 1,8 | 0,4 | 156.915 |  |  | 10 | 1560 | 7 | 801 | 11384 | 12900 | 1480 | 2698 | 1565 | 200 | 13 | 2 | 1255 | 9 | 320 | 350 | 120 | [7 empty] | B 789/BC | 0,01 | 14:52:00 | 1541 | 14:52:00 | 1540 | 15:02:05 | 0.2063 | 0.2005 | 0.7294 | 0.0037 | 0.013 | 0.0472 | 0.021 | 0.0517 | 0.001 | 0.0027 | 0.0004 |  | 0.0011 | 0.0022 | 0.0032 | 0.0008 | 0.0086 |  |  | 0.003 |  | 0.0001 | 0.0026 | 0.343 | RHI DELTEK D99 |  | RHI JUSTAL DS1015
867 | 12005481 | 29.07.2020 | 165,888 | Арм500 | ГОСТ 34028-2016 | 31 | 180x180 | Открытая |  | 166,653 | 1,8 | 0,4 | 166.253 |  |  | 1 | 1565 | 7 | 286 | 11412 | 12928 | 1446 | 2726 | 1589 | 200 | 13 | 2 | 2155 | 9 | 320 | 350 | 120 | [7 empty] | B 789/BC | 0,01 | 15:38:00 | 1539 | 15:38:00 | 1538 | 15:42:07 | 0.2008 | 0.1872 | 0.7103 | 0.0083 | 0.0139 | 0.0457 | 0.0204 | 0.0426 | 0.0011 | 0.0032 | 0.0004 |  | 0.0009 | 0.0021 | 0.0025 | 0.0041 | 0.006 |  |  | 0.003 |  | 0.0005 | 0.0024 | 0.334 | RHI DELTEK D99 |  | RHI JUSTAL DS1015
868 | 12005482 | 29.07.2020 | 162,816 | Арм500 | ГОСТ 34028-2016 | 32 | 180x180 | Открытая |  | 163,575 | 1,8 | 0,4 | 163.175 |  |  | 9 | 1564 | 7 | 853 | 11439 | 12952 | 1473 | 2753 | 1648 | 200 | 13 | 2 | 2155 | 9 | 320 | 350 | 120 | [7 empty] | B 789/BC | 0,02 | 16:15:00 | 1540 | 16:15:00 | 1543 | 16:22:59 | 0.1918 | 0.1876 | 0.6987 | 0.0111 | 0.0148 | 0.0487 | 0.0213 | 0.039 | 0.001 | 0.0046 | 0.0004 |  | 0.0009 | 0.0022 | 0.0024 | 0.0008 | 0.0081 |  |  | 0.0029 |  | 0.0001 | 0.0054 | 0.323 | RHI DELTEK D99 |  | RHI JUSTAL DS1015
869 | 12005483 | 29.07.2020 | 162,816 | Арм500 | ГОСТ 34028-2016 | 33 | 180x180 | Открытая |  | 163,575 | 1,8 | 0,4 | 163.175 |  |  | 6 | 1563 | 7 | 881 | 11464 | 12980 | 1501 | 2781 | 1675 | 200 | 13 | 2 | 2155 | 9 | 320 | 350 | 110 | [7 empty] | B 789/BC | 0,02 | 16:57:00 | 1537 | 16:57:00 | 1536 | 17:04:19 | 0.189 | 0.1789 | 0.7287 | 0.0042 | 0.0089 | 0.0545 | 0.0185 | 0.0355 | 0.0009 | 0.0038 | 0.0003 |  | 0.0008 | 0.0016 | 0.0022 | 0.0008 | 0.0076 |  |  | 0.0029 |  | 0.0001 | 0.0031 | 0.326 | RHI DELTEK D99 |  | RHI JUSTAL DS1015
870 | 12005484 | 29.07.2020 | 159,744 | Арм500 | ГОСТ 34028-2016 | 34 | 180x180 | Открытая |  | 160,496 | 1,8 | 0,4 | 160.096 |  |  | 5 | 1561 | 7 | 909 | 11491 | 13005 | 1529 | 2809 | 1700 | 200 | 13 | 2 | 2155 | 9 | 320 | 350 | 110 | [7 empty] | B 789/BC | 0,01 | 17:38:00 | 1536 | 17:38:00 | 1536 | 17:44:26 | 0.1823 | 0.1933 | 0.727 | 0.0056 | 0.0175 | 0.0521 | 0.0233 | 0.0373 | 0.0008 | 0.0031 | 0.0004 |  | 0.001 | 0.0022 | 0.0027 | 0.0011 | 0.007 |  |  | 0.0029 |  | 0.0001 | 0.0021 | 0.319 | RHI DELTEK D99 |  | RHI JUSTAL DS1015
871 | 12005485 | 29.07.2020 | 156,672 | Арм500 | ГОСТ 34028-2016 | 35 | 180x180 | Открытая |  | 157,417 | 1,8 | 0,4 | 157.017 |  |  | 10 | 1562 | 7 | 933 | 11516 | 13032 | 1553 | 2836 | 1727 | 200 | 13 | 2 | 2155 | 9 | 320 | 350 | 110 | [7 empty] | B 789/BC | 0,01 | 18:19:00 | 1536 | 18:19:00 | 1534 | 18:27:29 | 0.1942 | 0.1935 | 0.7217 | 0.0067 | 0.0171 | 0.046 | 0.0163 | 0.0339 | 0.0009 | 0.0024 | 0.0004 |  | 0.001 | 0.0022 | 0.0024 | 0.0016 | 0.0066 |  |  | 0.003 |  | 0.0001 | 0.0014 | 0.328 | RHI DELTEK D99 |  | RHI JUSTAL DS1015
872 | 12005486 | 29.07.2020 | 165,888 | Арм500 | ГОСТ 34028-2016 | 36 | 180x180 | Открытая |  | 166,653 | 1,8 | 0,4 | 166.253 |  |  | 1 | 1565 | 7 | 961 | 11544 | 13057 | 1584 | 2864 | 1755 | 200 | 7 | 2 | 2155 | 9 | 320 | 350 | 110 | [7 empty] | B 789/BC | 0,01 | 19:00:00 | 1540 | 19:00:00 | 1542 | 19:36:58 | 0.1774 | 0.1892 | 0.701 | 0.0036 | 0.0239 | 0.0517 | 0.0196 | 0.0439 | 0.001 | 0.0022 | 0.0003 |  | 0.001 | 0.0022 | 0.0024 | 0.001 | 0.006 |  |  | 0.0028 |  | 0.0001 | 0.0021 | 0.31 | RHI DELTEK D99 |  | RHI JUSTAL DS1015
873 | 12005487 | 29.07.2020 | 162,611 | Арм500 | ГОСТ 34028-2016 | 37 | 180x180 | Открытая |  | 171,129 | 1,8 | 0,4 | 170.729 | 5 |  | 6 | 1566 | 7 | 988 | 11571 | 13084 | 1608 | 2891 | 1783 | 200 | 7 | 2 | 2155 | 9 | 320 | 350 | 110 | [7 empty] | B 789/BC | 0,01 | 19:45:00 | 1543 | 19:45:00 | 1543 | 19:57:28 | 0.1851 | 0.1837 | 0.6992 | 0.0027 | 0.017 | 0.0502 | 0.0182 | 0.0471 | 0.001 | 0.0023 | 0.0003 |  | 0.0009 | 0.0018 | 0.0028 | 0.0011 | 0.0063 |  |  | 0.0029 |  | 0.0002 | 0.0019 | 0.317 | RHI DELTEK D99 |  | RHI JUSTAL DS1015
874 | 12005488 | 29.07.2020 | 150,528 | Арм500 | ГОСТ 34028-2016 | 1 | 180x180 | Открытая |  | 152,179 | 1,8 | 0,4 | 151.779 |  |  | 5 | 1578 | 4 | 1013 | 10341 | 13109 | 1636 | 13977 | 1808 | 190 | 7 | 2 | 2155 | 9 | 290 | 320 | 100 | [7 empty] | B 789/BC | 0,8 | 22:05:00 | 1545 | 22:05:00 | 1543 | 22:13:02 | 0.1889 | 0.1689 | 0.6943 | 0.0028 | 0.0173 | 0.0571 | 0.0182 | 0.044 | 0.0009 | 0.0026 | 0.0004 |  | 0.0009 | 0.002 | 0.0025 | 0.0013 | 0.0077 |  |  | 0.0029 |  | 0.0001 | 0.0032 | 0.321 | RHI DELTEK D99 |  | RHI JUSTAL DS1015
875 | 12005489 | 29.07.2020 | 156,672 | Арм500 | ГОСТ 34028-2016 | 2 | 180x180 | Открытая |  | 157,417 | 1,8 | 0,4 | 157.017 |  |  | 12 | 1566 | 4 | 1040 | 10368 | 13133 | 1660 | 14001 | 1835 | 200 | 7 | 2 | 2155 | 9 | 320 | 350 | 100 | [7 empty] | B 789/BC | 0,02 | 22:55:00 | 1539 | 22:55:00 | 1534 | 23:02:38 | 0.1881 | 0.1612 | 0.7043 | 0.0053 | 0.0165 | 0.054 | 0.019 | 0.0448 | 0.0009 | 0.0027 | 0.0004 |  | 0.0009 | 0.002 | 0.0028 | 0.001 | 0.0069 |  |  | 0.0029 |  | 0.0001 | 0.0012 | 0.321 | RHI DELTEK D99 |  | RHI JUSTAL DS1015 |  | Прожиг шибера
876 | 12005490 | 29.07.2020 | 156,672 | Арм500 | ГОСТ 34028-2016 | 3 | 180x180 | Открытая |  | 157,917 | 1,8 | 0,4 | 157.517 |  |  | 1 | 1571 | 4 | 1071 | 10399 | 13164 | 1691 | 14032 | 1838 | 200 | 7 | 2 | 2155 | 9 | 320 | 350 | 100 | [7 empty] | B 789/BC | 0,02 | 23:43:00 | 1546 | 23:43:00 | 1543 | 23:43:53 | 0.1965 | 0.1717 | 0.7121 | 0.0121 | 0.0196 | 0.0593 | 0.0367 | 0.0512 | 0.001 | 0.0041 | 0.0004 |  | 0.0008 | 0.0022 | 0.0026 | 0.0014 | 0.008 |  |  | 0.003 |  | 0.0001 | 0.0014 | 0.334 | RHI DELTEK D99 |  | RHI JUSTAL DS1015 |  | 23:38 закрыли 6 ручей течь трубы на ЗВО (1 зона).
877 | 12005491 | 30.07.2020 | 153,6 | Арм500 | ГОСТ 34028-2016 | 4 | 180x180 | Открытая |  | 154,488 | 1,8 | 0,4 | 154.088 |  |  | 9 | 1566 | 4 | 1099 | 10424 | 13192 | 1719 | 14057 | 1860 | 200 | 7 | 2 | 2155 | 9 | 320 | 350 | 100 | [7 empty] | B 789/BC | 0,01 | 0:26:00 | 1544 | 0:26:00 | 1541 | 0:37:45 | 0.1877 | 0.1801 | 0.7343 | 0.0129 | 0.0202 | 0.057 | 0.024 | 0.0453 | 0.0011 | 0.0028 | 0.0004 |  | 0.001 | 0.0023 | 0.0027 | 0.001 | 0.0066 |  |  | 0.003 |  | 0.0001 | 0.0014 | 0.327 | RHI DELTEK D99 |  | RHI JUSTAL DS1015 |  | 00:30 запустили 6 ручей.
878 | 12005492 | 30.07.2020 | 168,96 | Арм500 | ГОСТ 34028-2016 | 5 | 180x180 | Открытая |  | 169,731 | 1,8 | 0,4 | 169.331 |  |  | 10 | 1564 | 4 | 1126 | 10451 | 13219 | 1746 | 14084 | 1891 | 200 | 7 | 2 | 2155 | 9 | 320 | 350 | 100 | [7 empty] | B 789/BC | 0,01 | 1:10:00 | 1542 | 1:10:00 | 1542 | 1:14:50 | 0.1909 | 0.1807 | 0.7173 | 0.0063 | 0.0189 | 0.043 | 0.0069 | 0.0188 | 0.0004 | 0.0015 | 0.0004 |  | 0.0011 | 0.0023 | 0.0024 | 0.0013 | 0.0055 |  |  | 0.003 |  | 0.0001 | 0.0017 | 0.322 | RHI DELTEK D99 |  | RHI JUSTAL DS1015
879 | 12005493 | 30.07.2020 | 162,816 | Арм500 | ГОСТ 34028-2016 | 6 | 180x180 | Открытая |  | 163,575 | 1,8 | 0,4 | 163.175 |  |  | 5 | 1563 | 4 | 1157 | 10476 | 13247 | 1774 | 14109 | 1918 | 200 | 7 | 2 | 2155 | 9 | 320 | 350 | 100 | [7 empty] | B 789/BC | 0,01 | 1:50:00 | 1539 | 1:50:00 | 1541 | 1:50:46 | 0.1874 | 0.1769 | 0.722 | 0.0056 | 0.0168 | 0.0426 | 0.0057 | 0.0167 | 0.0004 | 0.0013 | 0.0003 |  | 0.001 | 0.0021 | 0.0026 | 0.0009 | 0.0051 |  |  | 0.003 |  | 0.0001 | 0.0012 | 0.318 | RHI DELTEK D99 |  | RHI JUSTAL DS1015
880 | 12005494 | 30.07.2020 | 165,888 | Арм500 | ГОСТ 34028-2016 | 7 | 180x180 | Открытая |  | 166,653 | 1,8 | 0,4 | 166.253 |  |  | 12 | 1564 | 4 | 1181 | 10503 | 13274 | 1801 | 14139 | 1946 | 200 | 7 | 2 | 2155 | 9 | 320 | 350 | 110 | [7 empty] | B 789/BC | 0,01 | 2:33:00 | 1541 | 2:33:00 | 1542 | 2:37:03 | 0.2037 | 0.1838 | 0.7015 | 0.003 | 0.011 | 0.036 | 0.0057 | 0.0161 | 0.0004 | 0.0013 | 0.0003 |  | 0.0009 | 0.0017 | 0.0023 | 0.0007 | 0.0054 |  |  | 0.0029 |  | 0.0001 | 0.001 | 0.33 | RHI DELTEK D99 |  | RHI JUSTAL DS1015
881 | 12005495 | 30.07.2020 | 162,816 | Арм500 | ГОСТ 34028-2016 | 8 | 180x180 | Открытая |  | 163,575 | 1,8 | 0,4 | 163.175 |  |  | 1 | 1566 | 4 | 1209 | 10531 | 13302 | 1829 | 14164 | 1973 | 200 | 7 | 2 | 2155 | 9 | 320 | 350 | 100 | [7 empty] | B 789/BC | 0,01 | 3:15:00 | 1542 | 3:15:00 | 1541 | 3:18:35 | 0.2005 | 0.1852 | 0.705 | 0.0048 | 0.0083 | 0.0328 | 0.0056 | 0.0148 | 0.0003 | 0.0013 | 0.0003 |  | 0.0009 | 0.0019 | 0.0022 | 0.0007 | 0.0067 |  |  | 0.003 |  | 0.0001 | 0.0016 | 0.327 | RHI DELTEK D99 |  | RHI JUSTAL DS1015
882 | 12005496 | 30.07.2020 | 159,744 | Арм500 | ГОСТ 34028-2016 | 9 | 180x180 | Открытая |  | 160,496 | 1,8 | 0,4 | 160.096 |  |  | 9 | 1563 | 4 | 1234 | 10556 | 13330 | 1857 | 14192 | 2001 | 200 | 7 | 2 | 2155 | 9 | 320 | 350 | 100 | [7 empty] | B 789/BC | 0,01 | 3:55:00 | 1543 | 3:55:00 | 1542 | 3:58:06 | 0.187 | 0.1955 | 0.7062 | 0.0057 | 0.0082 | 0.0343 | 0.0059 | 0.0168 | 0.0004 | 0.0013 | 0.0003 |  | 0.001 | 0.0021 | 0.0025 | 0.0007 | 0.0067 |  |  | 0.003 |  | 0.0001 | 0.0009 | 0.314 | RHI DELTEK D99 |  | RHI JUSTAL DS1015
883 | 12005497 | 30.07.2020 | 165,888 | Арм500 | ГОСТ 34028-2016 | 10 | 180x180 | Открытая |  | 166,653 | 1,8 | 0,4 | 166.253 |  |  | 10 | 1562 | 4 | 1261 | 10583 | 13357 | 1884 | 14219 | 2029 | 200 | 7 | 2 | 2155 | 9 | 320 | 350 | 100 | [7 empty] | B 789/BC | 0,01 | 4:36:00 | 1540 | 4:36:00 | 1539 | 4:37:41 | 0.1971 | 0.1925 | 0.7052 | 0.0036 | 0.0091 | 0.0334 | 0.0052 | 0.0142 | 0.0003 | 0.0012 | 0.0003 |  | 0.001 | 0.002 | 0.0026 | 0.0007 | 0.0064 |  |  | 0.003 |  | 0.0001 | 0.0012 | 0.323 | RHI DELTEK D99 |  | RHI JUSTAL DS1015
884 | 12005498 | 30.07.2020 | 162,816 | Арм500 | ГОСТ 34028-2016 | 11 | 180x180 | Открытая |  | 163,575 | 1,8 | 0,4 | 163.175 |  |  | 5 | 1563 | 4 | 1286 | 10611 | 13385 | 1912 | 14247 | 2056 | 200 | 7 | 2 | 2155 | 9 | 320 | 350 | 100 | [7 empty] | B 789/BC | 0,02 | 5:17:00 | 1541 | 5:17:00 | 1540 | 5:20:47 | 0.1962 | 0.1974 | 0.6997 | 0.0055 | 0.0155 | 0.0427 | 0.0166 | 0.031 | 0.0007 | 0.0025 | 0.0003 |  | 0.001 | 0.0022 | 0.0025 | 0.0011 | 0.0051 |  |  | 0.003 |  | 0.0001 | 0.0018 | 0.325 | RHI DELTEK D99 |  | RHI JUSTAL DS1015
885 | 12005499 | 30.07.2020 | 159,744 | Арм500 | ГОСТ 34028-2016 | 12 | 180x180 | Открытая |  | 160,496 | 1,8 | 0,4 | 160.096 |  |  | 12 | 1562 | 4 | 1310 | 10635 | 13415 | 1939 | 14271 | 2084 | 200 | 7 | 2 | 2155 | 9 | 320 | 350 | 100 | [7 empty] | B 789/BC | 0,01 | 6:00:00 | 1537 | 6:00:00 | 1535 | 6:04:00 | 0.1893 | 0.1922 | 0.6984 | 0.0079 | 0.0209 | 0.0457 | 0.0185 | 0.0435 | 0.001 | 0.0028 | 0.0003 |  | 0.0009 | 0.0022 | 0.0025 | 0.0011 | 0.0059 |  |  | 0.003 |  | 0.0003 | 0.0021 | 0.32 | RHI DELTEK D99 |  | RHI JUSTAL DS1015
886 | 12005500 | 30.07.2020 | 168,942 | Арм500 | ГОСТ 34028-2016 | 13 | 180x180 | Открытая |  | 169,713 | 1,8 | 0,4 | 169.313 |  |  | 1 | 1564 | 4 | 1338 | 10663 | 13443 | 1970 | 14299 | 2111 | 200 | 7 | 2 | 2150 | 9 | 290 | 350 | 100 | [7 empty] | B 789/BC | 0,01 | 6:40:00 | 1541 | 6:40:00 | 1540 | 6:40:56 | 0.1939 | 0.1973 | 0.6998 | 0.006 | 0.0195 | 0.0479 | 0.02 | 0.0402 | 0.0009 | 0.0027 | 0.0003 |  | 0.001 | 0.0021 | 0.0022 | 0.0013 | 0.0057 |  |  | 0.003 |  | 0.0002 | 0.0029 | 0.325 | RHI DELTEK D99 |  | RHI JUSTAL DS1015
887 | 12005501 | 30.07.2020 | 159,726 | Арм500 | ГОСТ 34028-2016 | 14 | 180x180 | Открытая |  | 160,978 | 1,8 | 0,4 | 160.578 |  |  | 9 | 1568 | 4 |  | 10697 | 13474 | 2001 | 14330 | 2145 | 200 | 7 | 2 | 2150 | 9 | 290 | 350 | 100 | [7 empty] | B 789/BC | 0,01 | 7:20:00 | 1543 | 7:20:00 | 1541 | 7:24:25 | 0.1864 | 0.1828 | 0.7029 | 0.0093 | 0.0138 | 0.0416 | 0.019 | 0.0418 | 0.0008 | 0.0025 | 0.0003 |  | 0.0009 | 0.002 | 0.002 | 0.0007 | 0.0052 |  |  | 0.003 |  | 0.0001 | 0.001 | 0.317 | RHI DELTEK D99 |  | RHI JUSTAL DS1015 |  | 7:16 ЗАКРЫТИЕ 1 РУЧЬЯ, задир НЛЗ
888 | 12005502 | 30.07.2020 | 159,744 | Арм500 | ГОСТ 34028-2016 | 15 | 180x180 | Открытая |  | 160,646 | 1,8 | 0,4 | 160.246 |  |  | 10 | 1568 | 4 | 1356 | 10724 | 13501 | 2031 | 14357 | 2173 | 200 | 7 | 2 | 2150 | 9 | 290 | 350 | 100 | [7 empty] | B 789/BC | 0,01 | 8:05:00 | 1540 | 8:05:00 | 1541 | 8:19:53 | 0.1976 | 0.195 | 0.7017 | 0.0064 | 0.0194 | 0.0559 | 0.0221 | 0.0448 | 0.0007 | 0.0027 | 0.0003 |  | 0.001 | 0.0026 | 0.0023 | 0.0008 | 0.006 |  |  | 0.0029 |  | 0.0001 | 0.0005 | 0.331 | RHI DELTEK D99 |  | RHI JUSTAL DS1015 |  | 8:13 запуск 1 ручья
889 | 12005503 | 30.07.2020 | 165,888 | Арм500 | ГОСТ 34028-2016 | 16 | 180x180 | Открытая |  | 166,653 | 1,8 | 0,4 | 166.253 |  |  | 6 | 1574 | 4 | 1384 | 10752 | 13529 | 2059 | 14385 | 2200 | 200 | 7 | 2 | 2150 | 9 | 290 | 350 | 100 | [7 empty] | B 789/BC | 0,01 | 8:50:00 | 1542 | 8:50:00 | 1539 | 9:01:07 | 0.1943 | 0.1881 | 0.7026 | 0.0086 | 0.0236 | 0.0554 | 0.0183 | 0.0466 | 0.001 | 0.0029 | 0.0003 |  | 0.001 | 0.0028 | 0.0022 | 0.0008 | 0.005 |  |  | 0.0031 |  | 0.0001 | 0.0012 | 0.328 | RHI DELTEK D99 |  | RHI JUSTAL DS1015
890 | 12005504 | 30.07.2020 | 165,888 | Арм500 | ГОСТ 34028-2016 | 17 | 180x180 | Открытая |  | 166,653 | 1,8 | 0,4 | 166.253 |  |  | 12 | 1563 | 4 | 1412 | 10780 | 13557 | 2087 | 14413 | 2228 | 200 | 7 | 2 | 2150 | 9 | 290 | 350 | 100 | [7 empty] | B 789/BC | 0,01 | 9:30:00 | 1540 | 9:30:00 | 1538 | 9:42:14 | 0.1939 | 0.1811 | 0.7007 | 0.0082 | 0.0142 | 0.0438 | 0.0158 | 0.0413 | 0.001 | 0.0028 | 0.0003 |  | 0.0009 | 0.0023 | 0.0022 | 0.0011 | 0.0065 |  |  | 0.003 |  | 0.0001 | 0.0008 | 0.324 | RHI DELTEK D99 |  | RHI JUSTAL DS1015
891 | 12005505 | 30.07.2020 | 162,816 | Арм500 | ГОСТ 34028-2016 | 18 | 180x180 | Открытая |  | 163,575 | 1,8 | 0,4 | 163.175 |  |  | 1 | 1564 | 4 | 1439 | 10807 | 13584 | 2114 | 14437 | 2256 | 200 | 7 | 2 | 2150 | 9 | 290 | 350 | 100 | [7 empty] | B 789/BC | 0,01 | 10:15:00 | 1539 | 10:15:00 | 1543 | 10:26:38 | 0.2006 | 0.1876 | 0.7055 | 0.011 | 0.0131 | 0.0433 | 0.0166 | 0.0404 | 0.001 | 0.0026 | 0.0004 |  | 0.0009 | 0.0023 | 0.0022 | 0.0012 | 0.007 |  |  | 0.0029 |  | 0.0003 | 0.0014 | 0.332 | RHI DELTEK D99 |  | RHI JUSTAL DS1015
892 | 12005506 | 30.07.2020 | 159,744 | Арм500 | ГОСТ 34028-2016 | 19 | 180x180 | Открытая |  | 160,496 | 1,8 | 0,4 | 160.096 |  |  | 9 | 1566 | 4 | 1464 | 10832 | 13612 | 2142 | 14465 | 2283 | 200 | 7 | 2 | 2150 | 9 | 290 | 350 | 100 | [7 empty] | B 789/BC | 0,01 | 10:55:00 | 1542 | 10:55:00 | 1543 | 11:03:02 | 0.1988 | 0.2292 | 0.7342 | 0.009 | 0.0099 | 0.0403 | 0.0182 | 0.0393 | 0.0012 | 0.0025 | 0.0004 |  | 0.001 | 0.0024 | 0.0029 | 0.0013 | 0.0075 |  |  | 0.0029 |  | 0.0001 | 0.0008 | 0.334 | RHI DELTEK D99 |  | RHI JUSTAL DS1015
893 | 12005507 | 30.07.2020 | 168,96 | Арм500 | ГОСТ 34028-2016 | 20 | 180x180 | Открытая |  | 169,731 | 1,8 | 0,4 | 169.331 |  |  | 10 | 1565 | 4 | 1491 | 10859 | 13639 | 2169 | 14492 | 2314 | 200 | 7 | 2 | 2150 | 9 | 290 | 350 | 100 | [7 empty] | B 789/BC | 0,01 | 11:30:00 | 1539 | 11:30:00 | 1537 | 11:42:28 | 0.1898 | 0.1997 | 0.7358 | 0.015 | 0.0135 | 0.0504 | 0.0184 | 0.0387 | 0.0011 | 0.0023 | 0.0004 |  | 0.001 | 0.0024 | 0.0028 | 0.0011 | 0.0061 |  |  | 0.0029 |  | 0.0001 | 0.0009 | 0.327 | RHI DELTEK D99 |  | RHI JUSTAL DS1015
894 | 12005508 | 30.07.2020 | 156,552 | Арм500 | ГОСТ 34028-2016 | 21 | 180x180 | Открытая |  | 157,296 | 1,8 | 0,4 | 156.896 |  |  | 6 | 1562 | 4 | 1519 | 10887 | 13664 | 2197 | 14517 | 2339 | 200 | 7 | 2 | 2150 | 9 | 290 | 350 | 100 | [7 empty] | B 789/BC | 0,01 | 12:10:00 | 1534 | 12:10:00 | 1530 | 12:22:36 | 0.2075 | 0.2001 | 0.7447 | 0.0115 | 0.0128 | 0.0496 | 0.0192 | 0.0422 | 0.0011 | 0.0025 | 0.0005 |  | 0.0009 | 0.0022 | 0.003 | 0.0017 | 0.0071 |  |  | 0.0027 |  | 0.0003 | 0.0015 | 0.347 | RHI DELTEK D99 |  | RHI JUSTAL DS1015
895 | 12005509 | 30.07.2020 | 159,744 | Арм500 | ГОСТ 34028-2016 | 22 | 180x180 | Открытая |  | 160,496 | 1,8 | 0,4 | 160.096 |  |  | 12 | 1565 | 4 | 1544 | 10912 | 13692 | 2225 | 14542 | 2369 | 200 | 7 | 2 | 2150 | 9 | 290 | 350 | 100 | [7 empty] | B 789/BC | 0,01 | 12:50:00 | 1531 | 12:50:00 | 1530 | 13:06:26 | 0.1967 | 0.2044 | 0.7259 | 0.008 | 0.0131 | 0.0536 | 0.0208 | 0.0361 | 0.001 | 0.0029 | 0.0003 |  | 0.0009 | 0.002 | 0.0027 | 0.0011 | 0.0066 |  |  | 0.0029 |  | 0.0001 | 0.0013 | 0.333 | RHI DELTEK D99 |  | RHI JUSTAL DS1015
896 | 12005510 | 30.07.2020 | 165,888 | Арм500 | ГОСТ 34028-2016 | 23 | 180x180 | Открытая |  | 166,653 | 1,8 | 0,4 | 166.253 |  |  | 1 | 1565 | 4 | 1571 | 10939 | 13719 | 2252 | 14569 | 2397 | 200 | 7 | 2 | 2150 | 9 | 290 | 350 | 100 | [7 empty] | B 789/BC | 0,01 | 13:30:00 | 1540 | 13:30:00 | 1541 | 13:45:10 | 0.1911 | 0.1881 | 0.7201 | 0.0049 | 0.0113 | 0.0436 | 0.0082 | 0.0169 | 0.0003 | 0.0018 | 0.0003 |  | 0.0008 | 0.0018 | 0.0025 | 0.0009 | 0.0059 |  |  | 0.0028 |  | 0.0001 | 0.0016 | 0.322 | RHI DELTEK D99 |  | RHI JUSTAL DS1015
897 | 12005511 | 30.07.2020 | 165,888 | Арм500 | ГОСТ 34028-2016 | 24 | 180x180 | Открытая |  | 166,653 | 1,8 | 0,4 | 166.253 |  |  | 9 | 1564 | 4 | 1599 | 10967 | 13747 | 2280 | 14597 | 2424 | 200 | 7 | 2 | 2150 | 9 | 290 | 350 | 100 | [7 empty] | B 789/BC | 0,01 | 14:10:00 | 1538 | 14:10:00 | 1537 | 14:22:56 | 0.2026 | 0.1954 | 0.7592 | 0.0043 | 0.0122 | 0.0409 | 0.006 | 0.0203 | 0.0004 | 0.0017 | 0.0004 |  | 0.0009 | 0.0024 | 0.0026 | 0.0008 | 0.0064 |  |  | 0.0029 |  | 0.0001 | 0.0012 | 0.34 | RHI DELTEK D99 |  | RHI JUSTAL DS1015
898 | 12005512 | 30.07.2020 | 153,485 | Арм500 | ГОСТ 34028-2016 | 25 | 180x180 | Открытая |  | 160,283 | 1,8 | 0,4 | 159.883 | 3,3 |  | 10 | 1565 | 4 | 1602 | 10997 | 13777 | 2311 | 14624 | 2455 | 200 | 7 | 2 | 2150 | 9 | 290 | 350 | 100 | [7 empty] | B 789/BC | 0,01 | 14:50:00 | 1533 | 14:50:00 | 1532 | 15:03:29 | 0.2054 | 0.1756 | 0.7209 | 0.0061 | 0.0107 | 0.0379 | 0.0076 | 0.0189 | 0.0004 | 0.0019 | 0.0004 |  | 0.0009 | 0.0022 | 0.0027 | 0.0009 | 0.0088 |  |  | 0.0027 |  | 0.0001 | 0.0005 | 0.336 | RHI DELTEK D99 |  | RHI JUSTAL DS1015 |  | 14:52закрыли 1 ручей задир НЛЗ
899 | 12005513 | 30.07.2020 | 150,528 | Арм500 | ГОСТ 34028-2016 | 1 | 180x180 | Открытая |  | 152,179 | 1,8 | 0,4 | 151.779 |  |  | 6 | 1578 | 6 | 9006 | 11022 | 13802 | 2336 | 14652 | 2480 | 200 | 7 | 2 | 2150 | 9 | 290 | 350 | 100 | [7 empty] | B 789/BC | 0,08 | 16:30:00 | 1546 | 16:30:00 | 1544 | 16:39:12 | 0.2017 | 0.1698 | 0.7009 | 0.0049 | 0.0078 | 0.0385 | 0.0054 | 0.0173 | 0.0003 | 0.0019 | 0.0003 |  | 0.0008 | 0.0018 | 0.0025 | 0.0009 | 0.0089 |  |  | 0.0029 |  | 0.0001 | 0.0024 | 0.328 | RHI DELTEK D99 |  | RHI JUSTAL DS1015
900 | 12005514 | 30.07.2020 | 165,888 | Арм500 | ГОСТ 34028-2016 | 2 | 180x180 | Открытая |  | 166,653 | 1,8 | 0,4 | 166.253 |  |  | 9 | 1566 | 6 | 9033 | 11049 | 13829 | 2363 | 14679 | 2507 | 200 | 7 | 2 | 2155 | 9 | 290 | 350 | 100 | [7 empty] | B 789/BC | 0,01 | 17:10:00 | 1539 | 17:10:00 | 1536 | 17:27:32 | 0.1923 | 0.1895 | 0.7045 | 0.0041 | 0.0078 | 0.0357 | 0.0063 | 0.0164 | 0.0003 | 0.0018 | 0.0003 |  | 0.0009 | 0.002 | 0.0026 | 0.0016 | 0.0082 |  |  | 0.0028 |  | 0.0001 | 0.0016 | 0.319 | RHI DELTEK D99 |  | RHI JUSTAL DS1015
901 | 12005515 | 30.07.2020 | 165,888 | Арм500 | ГОСТ 34028-2016 | 3 | 180x180 | Открытая |  | 166,653 | 1,8 | 0,4 | 166.253 |  |  | 1 | 1562 | 6 | 9061 | 11077 | 13857 | 2391 | 14707 | 2535 | 200 | 7 | 2 | 2155 | 9 | 290 | 350 | 100 | [7 empty] | B 789/BC | 0,01 | 17:55:00 | 1537 | 17:55:00 | 1536 | 18:06:42 | 0.1985 | 0.1871 | 0.9883 | 0.0078 | 0.0081 | 0.0378 | 0.0073 | 0.0197 | 0.0004 | 0.0015 | 0.0003 |  | 0.0011 | 0.0027 | 0.0024 | 0.0013 | 0.0063 |  |  | 0.0033 |  | 0.0002 | 0.0016 | 0.373 | RHI DELTEK D99 |  | RHI JUSTAL DS1015
902 | 12005516 | 30.07.2020 | 156,672 | Арм500 | ГОСТ 34028-2016 | 4 | 180x180 | Открытая |  | 157,417 | 1,8 | 0,4 | 157.017 |  |  | 12 | 1564 | 6 | 9085 | 11101 | 13884 | 2418 | 14731 | 2562 | 200 | 7 | 2 | 2155 | 9 | 290 | 350 | 100 | [7 empty] | B 789/BC | 0,01 | 18:35:00 | 1537 | 18:35:00 | 1536 | 18:45:49 | 0.1927 | 0.1786 | 1.012 | 0.0051 | 0.012 | 0.0535 | 0.0215 | 0.0463 | 0.0008 | 0.0032 | 0.0004 |  | 0.001 | 0.0029 | 0.0023 | 0.0008 | 0.0055 |  |  | 0.0032 |  | 0.0001 | 0.0016 | 0.378 | RHI DELTEK D99 |  | RHI JUSTAL DS1015
903 | 12005517 | 30.07.2020 | 156,672 | Арм500 | ГОСТ 34028-2016 | 5 | 180x180 | Открытая |  | 157,417 | 1,8 | 0,4 | 157.017 |  |  | 10 | 1561 | 6 | 9113 | 11129 | 13909 | 2443 | 14759 | 2587 | 200 | 13 | 2 | 2155 | 9 | 320 | 350 | 110 | [7 empty] | B 789/BC | 0,01 | 19:11:00 | 1535 | 19:11:00 | 1533 | 19:24:59 | 0.1949 | 0.1947 | 1.0146 | 0.0083 | 0.0184 | 0.057 | 0.0202 | 0.0539 | 0.001 | 0.0025 | 0.0005 |  | 0.0012 | 0.0032 | 0.0025 | 0.0011 | 0.0072 |  |  | 0.0034 |  | 0.0001 | 0.0014 | 0.381 | RHI DELTEK D99 |  | RHI JUSTAL DS1015
904 | 12005518 | 30.07.2020 | 156,646 | Арм500 | ГОСТ 34028-2016 | 6 | 180x180 | Открытая |  | 157,391 | 1,8 | 0,4 | 156.991 |  |  | 6 | 1563 | 6 | 9138 | 11154 | 13934 | 2471 | 14787 | 2615 | 200 | 13 | 2 | 2155 | 9 | 320 | 350 | 110 | [7 empty] | B 789/BC | 0,01 | 19:49:00 | 1536 | 19:49:00 | 1533 | 20:02:18 | 0.1873 | 0.1943 | 1.0269 | 0.0089 | 0.0114 | 0.0565 | 0.0221 | 0.0439 | 0.0009 | 0.0036 | 0.0004 |  | 0.001 | 0.0028 | 0.0027 | 0.0014 | 0.0067 |  |  | 0.0034 |  | 0.0003 | 0.0013 | 0.375 | RHI DELTEK D99 |  | RHI JUSTAL DS1015 |  | Неисправность МГРа №6, порезка НЛЗ ручным резаком
905 | 12005519 | 30.07.2020 | 159,744 | Арм500 | ГОСТ 34028-2016 | 7 | 180x180 | Открытая |  | 160,496 | 1,8 | 0,4 | 160.096 |  |  | 9 | 1565 | 6 | 9165 | 11181 | 13961 | 2495 | 14811 | 2642 | 200 | 13 | 2 | 2155 | 9 | 320 | 350 | 110 | [7 empty] | B 789/BC | 0,02 | 20:29:00 | 1541 | 20:29:00 | 1538 | 20:39:24 | 0.1977 | 0.187 | 1.0299 | 0.0123 | 0.0143 | 0.0583 | 0.0183 | 0.0406 | 0.0011 | 0.0029 | 0.0005 |  | 0.0011 | 0.0031 | 0.0027 | 0.0013 | 0.0056 |  |  | 0.0034 |  | 0.0002 | 0.0013 | 0.386 | RHI DELTEK D99 |  | RHI JUSTAL DS1015
906 | 12005520 | 30.07.2020 | 162,816 | Арм500 | ГОСТ 34028-2016 | 8 | 180x180 | Открытая |  | 163,575 | 1,8 | 0,4 | 163.175 |  |  | 1 | 1564 | 6 | 9193 | 11209 | 13986 | 2523 | 14839 | 2670 | 200 | 13 | 2 | 2155 | 9 | 320 | 350 | 110 | [7 empty] | B 789/BC | 0,03 | 21:09:00 | 1542 | 21:09:00 | 1543 | 21:17:16 | 0.2105 | 0.1841 | 1.0593 | 0.0093 | 0.0164 | 0.0627 | 0.0211 | 0.0489 | 0.0011 | 0.0028 | 0.0005 |  | 0.0011 | 0.0036 | 0.0028 | 0.0009 | 0.0061 |  |  | 0.0034 |  | 0.0001 | 0.0049 | 0.406 | RHI DELTEK D99 |  | RHI JUSTAL DS1015 |  | Прожиг шибера.
907 | 12005521 | 30.07.2020 | 150,528 | Арм500 | ГОСТ 34028-2016 | 9 | 180x180 | Открытая |  | 151,259 | 1,8 | 0,4 | 150.859 |  |  | 12 | 1562 | 6 | 9217 | 11233 | 14010 | 2550 | 18863 | 2694 | 200 | 13 | 2 | 2155 | 9 | 320 | 350 | 110 | [7 empty] | B 789/BC | 0,03 | 21:47:00 | 1538 | 21:47:00 | 1537 | 21:53:13 | 0.1999 | 0.1821 | 1.0073 | 0.0063 | 0.0146 | 0.0585 | 0.0218 | 0.043 | 0.0011 | 0.003 | 0.0005 |  | 0.0011 | 0.0034 | 0.0027 | 0.0009 | 0.0065 |  |  | 0.0034 |  | 0.0001 | 0.0037 | 0.385 | RHI DELTEK D99 |  | RHI JUSTAL DS1015
908 | 12005522 | 30.07.2020 | 162,816 | Арм500 | ГОСТ 34028-2016 | 10 | 180x180 | Открытая |  | 163,575 | 1,8 | 0,4 | 163.175 |  |  | 3 | 1588 | 6 | 9245 | 11258 | 14038 | 2578 | 14891 | 2722 | 200 | 13 | 2 | 2155 | 9 | 320 | 350 | 120 | [7 empty] | B 789/BC | 0,01 | 22:27:00 | 1537 | 22:27:00 | 1538 | 22:35:16 | 0.1942 | 0.1931 | 1.0051 | 0.005 | 0.0175 | 0.0635 | 0.0196 | 0.0475 | 0.001 | 0.0042 | 0.0005 |  | 0.0011 | 0.0034 | 0.0026 | 0.0009 | 0.0058 |  |  | 0.0035 |  | 0.0001 | 0.0034 | 0.38 | RHI DELTEK D99 |  | RHI JUSTAL DS1015
909 | 12005523 | 30.07.2020 | 159,744 | Арм500 | ГОСТ 34028-2016 | 11 | 180x180 | Открытая |  | 160,496 | 1,8 | 0,4 | 160.096 |  |  | 6 | 1564 | 6 | 9273 | 11283 | 14063 | 2606 | 14919 | 2750 | 200 | 13 | 2 | 2155 | 9 | 320 | 350 | 120 | [7 empty] | B 789/BC | 0,01 | 22:10:00 | 1534 | 22:10:00 | 1533 | 23:14:49 | 0.1925 | 0.1755 | 0.9901 | 0.0049 | 0.0157 | 0.0622 | 0.0325 | 0.0449 | 0.001 | 0.0044 | 0.0005 |  | 0.0011 | 0.0031 | 0.0025 | 0.0009 | 0.0065 |  |  | 0.0033 |  | 0.0001 | 0.0015 | 0.377 | RHI DELTEK D99 |  | RHI JUSTAL DS1015
910 | 12005524 | 30.07.2020 | 162,816 | Арм500 | ГОСТ 34028-2016 | 12 | 180x180 | Открытая |  | 163,575 | 1,8 | 0,4 | 163.175 |  |  | 9 | 1564 | 6 | 9300 | 11307 | 14090 | 2633 | 14946 | 2777 | 200 | 13 | 2 | 2155 | 9 | 320 | 350 | 110 | [7 empty] | B 789/BC | 0,02 | 23:47:00 | 1538 | 23:47:00 | 1536 | 23:52:41 | 0.1937 | 0.1877 | 1.0127 | 0.0042 | 0.0154 | 0.0696 | 0.0277 | 0.0472 | 0.0009 | 0.0038 | 0.0005 |  | 0.0012 | 0.0033 | 0.0025 | 0.001 | 0.0067 |  |  | 0.0035 |  | 0.0001 | 0.0035 | 0.383 | RHI DELTEK D99 |  | RHI JUSTAL DS1015
911 | 12005525 | 31.07.2020 | 159,744 | Арм500 | ГОСТ 34028-2016 | 13 | 180x180 | Открытая |  | 160,496 | 1,8 | 0,4 | 160.096 |  |  | 1 | 1564 | 6 | 9331 | 11332 | 14115 | 2661 | 14971 | 2805 | 200 | 13 | 2 | 2155 | 9 | 320 | 350 | 110 | [7 empty] | B 789/BC | 0,01 | 0:28:00 | 1538 | 0:28:00 | 1540 | 0:37:28 | 0.1864 | 0.1881 | 1.0254 | 0.01 | 0.0192 | 0.0625 | 0.0217 | 0.0523 | 0.0007 | 0.0034 | 0.0005 |  | 0.0011 | 0.0036 | 0.0022 | 0.0008 | 0.0055 |  |  | 0.0035 |  | 0.0001 | 0.0014 | 0.376 | RHI DELTEK D99 |  | RHI JUSTAL DS1015
912 | 12005526 | 31.07.2020 | 159,744 | Арм500 | ГОСТ 34028-2016 | 14 | 180x180 | Открытая |  | 160,496 | 1,8 | 0,4 | 160.096 |  |  | 12 | 1566 | 6 | 9359 | 11356 | 14139 | 2688 | 14998 | 2832 | 200 | 13 | 2 | 2155 | 9 | 320 | 350 | 120 | [7 empty] | B 789/BC | 0,01 | 1:10:00 | 1543 | 1:10:00 | 1541 | 1:17:27 | 0.2001 | 0.191 | 1.0314 | 0.0064 | 0.0175 | 0.0648 | 0.0248 | 0.0505 | 0.0009 | 0.0035 | 0.0005 |  | 0.0012 | 0.0035 | 0.0026 | 0.0009 | 0.0058 |  |  | 0.0034 |  | 0.0001 | 0.0014 | 0.391 | RHI DELTEK D99 |  | RHI JUSTAL DS1015
913 | 12005527 | 31.07.2020 | 153,6 | Арм500 | ГОСТ 34028-2016 | 15 | 180x180 | Открытая |  | 154,338 | 1,8 | 0,4 | 153.938 |  |  | 3 | 1568 | 6 | 9383 | 11383 | 14176 | 2713 | 15023 | 2832 | 200 | 13 | 2 | 2155 | 9 | 320 | 350 | 120 | [7 empty] | B 789/BC | 0,02 | 1:50:00 | 1541 | 1:50:00 | 1542 | 1:57:16 | 0.2074 | 0.1876 | 0.9966 | 0.0053 | 0.0182 | 0.0615 | 0.0216 | 0.0543 | 0.001 | 0.0033 | 0.0005 |  | 0.0011 | 0.0034 | 0.0026 | 0.0005 | 0.0056 |  |  | 0.0034 |  | 0.0001 | 0.0027 | 0.392 | RHI DELTEK D99 |  | RHI JUSTAL DS1015
914 | 12005528 | 31.07.2020 | 168,96 | Арм500 | ГОСТ 34028-2016 | 16 | 180x180 | Открытая |  | 169,731 | 1,8 | 0,4 | 169.331 |  |  | 6 | 1565 | 6 | 9414 | 11406 | 14192 | 2744 | 15051 | 2891 | 200 | 13 | 2 | 2155 | 9 | 320 | 350 | 110 | [7 empty] | B 789/BC | 0,02 | 2:28:00 | 1538 | 2:28:00 | 1538 | 2:38:57 | 0.1874 | 0.1902 | 1.0158 | 0.0052 | 0.0148 | 0.059 | 0.0177 | 0.038 | 0.001 | 0.0036 | 0.0007 |  | 0.0011 | 0.0034 | 0.0024 | 0.0008 | 0.0067 |  |  | 0.0035 |  | 0.0001 | 0.0015 | 0.374 | RHI DELTEK D99 |  | RHI JUSTAL DS1015
915 | 12005529 | 31.07.2020 | 165,888 | Арм500 | ГОСТ 34028-2016 | 17 | 180x180 | Открытая |  | 166,653 | 1,8 | 0,4 | 166.253 |  |  | 9 | 1564 | 6 | 9441 | 11433 | 14219 | 2771 | 15078 | 2918 | 200 | 13 | 2 | 2155 | 9 | 320 | 350 | 120 | [7 empty] | B 789/BC | 0,02 | 3:10:00 | 1537 | 3:10:00 | 1537 | 3:20:09 | 0.1927 | 0.1942 | 1.0013 | 0.0107 | 0.0154 | 0.0597 | 0.0206 | 0.041 | 0.001 | 0.0032 | 0.0005 |  | 0.0012 | 0.0034 | 0.0026 | 0.0006 | 0.0064 |  |  | 0.0035 |  | 0.0001 | 0.0019 | 0.377 | RHI DELTEK D99 |  | RHI JUSTAL DS1015
916 | 12005530 | 31.07.2020 | 159,744 | Арм500 | ГОСТ 34028-2016 | 18 | 180x180 | Открытая |  | 160,496 | 1,8 | 0,4 | 160.096 |  |  | 1 | 1566 | 6 | 9469 | 11458 | 14244 | 2799 | 15106 | 2946 | 200 | 13 | 2 | 2155 | 9 | 320 | 350 | 120 | [7 empty] | B 789/BC | 0,02 | 3:51:00 | 1537 | 3:51:00 | 1542 | 4:00:28 | 0.1941 | 0.1931 | 1.0257 | 0.0126 | 0.0175 | 0.0609 | 0.0169 | 0.0444 | 0.0009 | 0.0036 | 0.0005 |  | 0.0011 | 0.0037 | 0.0024 | 0.0009 | 0.0073 |  |  | 0.0034 |  | 0.0001 | 0.0047 | 0.383 | RHI DELTEK D99 |  | RHI JUSTAL DS1015
917 | 12005531 | 31.07.2020 | 159,744 | Арм500 | ГОСТ 34028-2016 | 19 | 180x180 | Открытая |  | 160,496 | 1,8 | 0,4 | 160.096 |  |  | 12 | 1565 | 6 | 9497 | 11485 | 14268 | 2824 | 15133 | 2974 | 200 | 13 | 2 | 2155 | 9 | 320 | 350 | 120 | [7 empty] | B 789/BC | 0,02 | 4:31:00 | 1540 | 4:31:00 | 1539 | 4:41:04 | 0.1859 | 0.1986 | 1.0052 | 0.0049 | 0.0159 | 0.0562 | 0.0176 | 0.0414 | 0.0011 | 0.0029 | 0.0005 |  | 0.0012 | 0.0028 | 0.0027 | 0.0006 | 0.0064 |  |  | 0.0034 |  | 0.0001 | 0.0033 | 0.37 | RHI DELTEK D99 |  | RHI JUSTAL DS1015
918 | 12005532 | 31.07.2020 | 162,816 | Арм500 | ГОСТ 34028-2016 | 20 | 180x180 | Открытая |  | 163,575 | 1,8 | 0,4 | 163.175 |  |  | 3 | 1565 | 6 | 9524 | 11510 | 14296 | 2851 | 15161 | 3001 | 200 | 13 | 2 | 2155 | 9 | 320 | 350 | 110 | [7 empty] | B 789/BC | 0,02 | 5:12:00 | 1538 | 5:12:00 | 1539 | 5:17:26 | 0.2063 | 0.2348 | 1.0839 | 0.0081 | 0.0149 | 0.0557 | 0.0209 | 0.0387 | 0.001 | 0.0028 | 0.0006 |  | 0.0014 | 0.0032 | 0.0027 | 0.0004 | 0.0068 |  |  | 0.0036 |  | 0.0001 | 0.0028 | 0.403 | RHI DELTEK D99 |  | RHI JUSTAL DS1015
919 | 12005533 | 31.07.2020 | 156,672 | Арм500 | ГОСТ 34028-2016 | 21 | 180x180 | Открытая |  | 157,417 | 1,8 | 0,4 | 157.017 |  |  | 6 | 1563 | 6 | 9552 | 11535 | 14321 | 2879 | 15186 | 3029 | 200 | 13 | 2 | 2155 | 9 | 320 | 350 | 110 | [7 empty] | B 789/BC | 0,02 | 5:52:00 | 1538 | 5:52:00 | 1537 | 6:00:49 | 0.1955 | 0.2041 | 1.0576 | 0.0062 | 0.0133 | 0.0557 | 0.0184 | 0.0388 | 0.0009 | 0.003 | 0.0006 |  | 0.0012 | 0.0032 | 0.0024 | 0.0007 | 0.0075 |  |  | 0.0035 |  | 0.0001 | 0.0011 | 0.388 | RHI DELTEK D99 |  | RHI JUSTAL DS1015
920 | 12005534 | 31.07.2020 | 153,6 | Арм500 | ГОСТ 34028-2016 | 22 | 180x180 | Открытая |  | 154,338 | 1,8 | 0,4 | 153.938 |  |  | 9 | 1570 | 6 | 9576 | 11559 | 14345 | 2903 | 15213 | 3056 | 200 | 13 | 2 | 2155 | 9 | 320 | 350 | 120 | [7 empty] | B 789/BC | 0,01 | 6:32:00 | 1539 | 6:32:00 | 1539 | 6:40:30 | 0.202 | 0.1928 | 1.0348 | 0.0112 | 0.016 | 0.0516 | 0.0177 | 0.0398 | 0.001 | 0.0023 | 0.0006 |  | 0.001 | 0.0033 | 0.0022 | 0.0009 | 0.0075 |  |  | 0.0034 |  | 0.0001 | 0.002 | 0.39 | RHI DELTEK D99 |  | RHI JUSTAL DS1015
921 | 12005535 | 31.07.2020 | 162,816 | Арм500 | ГОСТ 34028-2016 | 23 | 180x180 | Открытая |  | 163,575 | 1,8 | 0,4 | 163.175 |  |  | 1 | 1566 | 6 | 9604 | 11584 | 14373 | 2931 | 15238 | 3087 | 200 | 7 | 2 | 2155 | 9 | 320 | 350 | 110 | [7 empty] | B 789/BC | 0,01 | 7:10:00 | 1541 | 7:10:00 | 1541 | 7:21:42 | 0.1873 | 0.1885 | 1.0201 | 0.0132 | 0.0209 | 0.0605 | 0.0177 | 0.0397 | 0.001 | 0.0028 | 0.0006 |  | 0.0012 | 0.0037 | 0.0027 | 0.001 | 0.0066 |  |  | 0.0037 |  | 0.0001 | 0.0023 | 0.375 | RHI DELTEK D99 |  | RHI JUSTAL DS1015
922 | 12005536 | 31.07.2020 | 165,888 | Арм500 | ГОСТ 34028-2016 | 24 | 180x180 | Открытая |  | 166,653 | 1,8 | 0,4 | 166.253 |  |  | 12 | 1564 | 6 | 9635 | 11611 | 14397 | 2959 | 15265 | 3115 | 200 | 7 | 2 | 2155 | 9 | 320 | 350 | 110 | [7 empty] | B 789/BC | 0,01 | 7:50:00 | 1541 | 7:50:00 | 1541 | 7:58:25 | 0.1822 | 0.1889 | 1.0101 | 0.0117 | 0.0212 | 0.0574 | 0.0176 | 0.0448 | 0.0008 | 0.0034 | 0.0007 |  | 0.0011 | 0.0035 | 0.0025 | 0.001 | 0.0058 |  |  | 0.0036 |  |  | 0.0042 | 0.368 | RHI DELTEK D99 |  | RHI JUSTAL DS1015
923 | 12005537 | 31.07.2020 | 159,744 | Арм500 | ГОСТ 34028-2016 | 25 | 180x180 | Открытая |  | 160,496 | 1,8 | 0,4 | 160.096 |  |  | 9 | 1562 | 6 | 9662 | 11633 | 14425 | 2986 | 15293 | 3142 | 200 | 7 | 2 | 2155 | 9 | 320 | 350 | 110 | [7 empty] | B 789/BC | 0,01 | 8:30:00 | 1537 | 8:30:00 | 1537 | 8:40:52 | 0.1799 | 0.1826 | 1.0246 | 0.0142 | 0.0175 | 0.0636 | 0.0258 | 0.0405 | 0.0008 | 0.0049 | 0.0006 |  | 0.001 | 0.0038 | 0.0021 | 0.0009 | 0.0055 |  |  | 0.0036 |  | 0.0001 |  | 0.37 | RHI DELTEK D99 |  | RHI JUSTAL DS1015
924 | 12005538 | 31.07.2020 | 159,744 | Арм500 | ГОСТ 34028-2016 | 26 | 180x180 | Открытая |  | 160,956 | 1,8 | 0,4 | 160.556 |  |  | 6 | 1562 | 6 | 9693 | 11639 | 14453 | 3017 | 15324 | 3176 | 200 | 7 | 2 | 2155 | 9 | 320 | 350 | 110 | [7 empty] | B 789/BC | 0,02 | 9:15:00 | 1537 | 9:15:00 | 1534 | 9:26:18 | 0.1959 | 0.1887 | 1.0208 | 0.015 | 0.0156 | 0.052 | 0.0197 | 0.0466 | 0.001 | 0.0031 | 0.0006 |  | 0.001 | 0.0032 | 0.0027 | 0.0007 | 0.0057 |  |  | 0.0036 |  |  | 0.0016 | 0.382 | RHI DELTEK D99 |  | RHI JUSTAL DS1015 |  | Закрыли ручей №2 (ромб).
925 | 12005539 | 31.07.2020 | 162,611 | Арм500 | ГОСТ 34028-2016 | 27 | 180x180 | Открытая |  | 163,979 | 1,8 | 0,4 | 163.579 |  | 0.61 | 9 | 1667 | 6 | 9708 | 11654 | 14483 | 3051 | 15358 | 3210 | 200 | 7 | 2 | 2155 | 9 | 320 | 350 | 110 | [7 empty] | B 789/BC | 0,01 | 10:00:00 | 1540 | 10:00:00 | 1541 | 10:14:13 | 0.1936 | 0.1873 | 1.004 | 0.0109 | 0.0232 | 0.0568 | 0.0209 | 0.0409 | 0.0009 | 0.0038 | 0.0007 |  | 0.001 | 0.0037 | 0.0022 | 0.0007 | 0.0055 |  |  | 0.0037 |  |  | 0.0012 | 0.378 | RHI DELTEK D99 |  | RHI JUSTAL DS1015 |  | Запустили ручей №2. Закрыли ручей №1 (ромб).
926 | 12005540 | 31.07.2020 | 156,672 | Арм500 | ГОСТ 34028-2016 | 28 | 180x180 | Открытая |  | 157,567 | 1,8 | 0,4 | 157.167 |  |  | 1 | 1561 | 6 | 9724 | 11676 | 14514 | 3081 | 15385 | 3241 | 200 | 7 | 1 | 2155 | 9 | 320 | 350 | 110 | [7 empty] | B 789/BC | 0,01 | 10:45:00 | 1538 | 10:45:00 | 1534 | 11:08:33 | 0.2004 | 0.1949 | 1.0191 | 0.0091 | 0.0193 | 0.0814 | 0.0299 | 0.0443 | 0.001 | 0.0054 | 0.0007 |  | 0.0011 | 0.0037 | 0.0022 | 0.0008 | 0.0066 |  |  | 0.0034 |  |  | 0.001 | 0.393 | RHI DELTEK D99 |  | RHI JUSTAL DS1015 |  | Запустили ручей №1
927 | 12005541 | 31.07.2020 | 162,816 | Арм500 | ГОСТ 34028-2016 | 29 | 180x180 | Открытая |  | 163,575 | 1,8 | 0,4 | 163.175 |  |  | 12 | 1562 | 6 | 9745 | 11697 | 14542 | 3112 | 15416 | 3271 | 200 | 7 | 2 | 2155 | 9 | 320 | 350 | 110 | [7 empty] | B 789/BC | 0,01 | 11:35:00 | 1533 | 11:35:00 | 1537 | 11:57:04 | 0.1903 | 0.1965 | 1.0178 | 0.0145 | 0.0221 | 0.0618 | 0.0213 | 0.0428 | 0.0013 | 0.0057 | 0.0006 | 0.0027 | 0.001 | 0.0037 | 0.002 | 0.0008 | 0.007 |  |  | 0.0037 |  |  | 0.0025 | 0.378 | RHI DELTEK D99 |  | RHI JUSTAL DS1015
928 | 12005542 | 31.07.2020 | 165,888 | Арм500 | ГОСТ 34028-2016 | 30 | 180x180 | Открытая |  | 166,653 | 1,8 | 0,4 | 166.253 |  |  | 3 | 1562 | 6 | 9767 | 11716 | 14572 | 3143 | 15447 | 3305 | 200 | 7 | 2 | 2155 | 9 | 320 | 350 | 110 | [7 empty] | B 789/BC | 0,01 | 12:20:00 | 1537 | 12:20:00 | 1541 | 12:31:18 | 0.1858 | 0.1807 | 1.0069 | 0.0084 | 0.0137 | 0.0516 | 0.0186 | 0.0375 | 0.0009 | 0.0031 | 0.0005 |  | 0.001 | 0.0028 | 0.0022 | 0.0008 | 0.0066 |  |  | 0.0035 |  | 0.0001 | 0.0012 | 0.369 | RHI DELTEK D99 |  | RHI JUSTAL DS1015
929 | 12005543 | 31.07.2020 | 159,706 | Арм500 | ГОСТ 34028-2016 | 31 | 180x180 | Открытая |  | 167,518 | 1,8 | 0,4 | 167.118 | 4,3 |  | 6 | 1563 | 6 | 9785 | 11734 | 14603 | 3173 | 15477 | 3336 | 200 | 7 | 1 | 2155 | 9 | 320 | 350 | 110 | [7 empty] | B 789/BC | 0,01 | 13:05:00 | 1538 | 13:05:00 | 1539 | 13:16:35 | 0.1943 | 0.1818 | 1.0146 | 0.0113 | 0.0158 | 0.0502 | 0.0192 | 0.0531 | 0.0009 | 0.003 | 0.0005 |  | 0.0009 | 0.0032 | 0.0023 | 0.0008 | 0.0057 |  |  | 0.0036 |  | 0.0001 | 0.0024 | 0.38 | RHI DELTEK D99 |  | RHI JUSTAL DS1015
930 | 12005544 | 31.07.2020 | 156,672 | Арм500 | ГОСТ 34028-2016 | 1 | 180x180 | Открытая |  | 158,797 | 1,8 | 0,4 | 158.397 |  | 1.38 | 9 | 1574 | 1 | 4021 | 4189 | 14634 | 9107 | 15505 | 2922 | 200 | 7 | 2 | 2155 | 9 | 290 | 350 | 110 | [7 empty] | B 789/BC | 0,06 | 15:00:00 | 1544 | 15:00:00 | 1542 | 15:23:07 | 0.1998 | 0.1868 | 0.9889 | 0.0046 | 0.0113 | 0.0445 | 0.0152 | 0.0389 | 0.0007 | 0.003 | 0.0005 |  | 0.001 | 0.0029 | 0.0028 | 0.0013 | 0.0059 |  |  | 0.0036 |  | 0.0001 | 0.0017 | 0.378 | RHI DELTEK D99 |  | RHI JUSTAL DS1015 |  | Закрыли ручей №4 (ошибка наличия уровня металла в кристаллизаторе).
931 | 12005545 | 31.07.2020 | 156,672 | Арм500 | ГОСТ 34028-2016 | 2 | 180x180 | Открытая |  | 157,417 | 1,8 | 0,4 | 157.017 |  |  | 1 | 1567 | 1 | 4055 | 4219 | 14664 |  | 15536 | 2952 | 200 | 7 | 2 | 2155 | 9 | 320 | 350 | 110 | [7 empty] | B 789/BC | 0,01 | 15:45:00 | 1543 | 15:45:00 | 1544 | 16:09:59 | 0.1879 | 0.194 | 1.0099 | 0.006 | 0.0129 | 0.0498 | 0.0215 | 0.0475 | 0.0008 | 0.0047 | 0.0006 |  | 0.001 | 0.0033 | 0.003 | 0.0015 | 0.0053 |  |  | 0.0036 |  | 0.0001 | 0.0025 | 0.372 | RHI DELTEK D99 |  | RHI JUSTAL DS1015
932 | 12005546 | 31.07.2020 | 162,816 | Арм500 | ГОСТ 34028-2016 | 3 | 180x180 | Открытая |  | 163,575 | 1,8 | 0,4 | 163.175 |  |  | 3 | 1569 | 1 | 4088 | 4253 | 14695 |  | 15566 | 2986 | 200 | 7 | 2 | 2155 | 9 | 320 | 350 | 110 | [7 empty] | B 789/BC | 0,01 | 16:31:00 | 1537 | 16:31:00 | 1536 | 16:51:12 | 0.1805 | 0.1791 | 1.0008 | 0.0044 | 0.0119 | 0.0399 | 0.0091 | 0.02 | 0.0004 | 0.0026 | 0.0005 |  | 0.001 | 0.003 | 0.0025 | 0.0011 | 0.0056 |  |  | 0.0034 |  | 0.0001 | 0.0024 | 0.358 | RHI DELTEK D99 |  | RHI JUSTAL DS1015
933 | 12005547 | 31.07.2020 | 165,888 | Арм500 | ГОСТ 34028-2016 | 4 | 180x180 | Открытая |  | 166,653 | 1,8 | 0,4 | 166.253 |  |  | 6 | 1568 | 1 | 4122 | 4284 | 14729 |  | 15600 | 3020 | 200 | 7 | 2 | 2155 | 9 | 320 | 350 | 110 | [7 empty] | B 789/BC | 0,01 | 17:19:00 | 1538 | 17:19:00 | 1536 | 17:39:03 | 0.2166 | 0.2093 | 1.0806 | 0.0033 | 0.0084 | 0.0385 | 0.0074 | 0.0164 | 0.0003 | 0.0022 | 0.0004 |  | 0.0012 | 0.0028 | 0.0025 | 0.0008 | 0.0056 |  |  | 0.0034 |  | 0.0001 | 0.0014 | 0.407 | RHI DELTEK D99 |  | RHI JUSTAL DS1015
934 | 12005548 | 31.07.2020 | 156,672 | Арм500 | ГОСТ 34028-2016 | 5 | 180x180 | Открытая |  | 157,417 | 1,8 | 0,4 | 157.017 |  |  | 4 | 1576 | 1 | 8009 | 8003 | 15811 |  | 16701 | 3054 | 200 | 7 | 2 | 2155 | 9 | 320 | 350 | 110 | [7 empty] | B 789/BC | 0,01 | 18:05:00 | 1541 | 18:05:00 | 1540 | 18:20:30 | 0.1846 | 0.1976 | 1.0105 | 0.0065 | 0.0094 | 0.0358 | 0.0069 | 0.0161 | 0.0004 | 0.0018 | 0.0005 |  | 0.0009 | 0.003 | 0.0022 | 0.0017 | 0.0069 |  |  | 0.0036 |  | 0.0001 | 0.0016 | 0.363 | RHI DELTEK D99 |  | RHI JUSTAL DS1015
935 | 12005549 | 31.07.2020 | 168,96 | Арм500 | ГОСТ 34028-2016 | 6 | 180x180 | Открытая |  | 169,731 | 1,8 | 0,4 | 169.331 |  |  | 9 | 1566 | 1 | 8043 | 8036 | 15844 |  | 16734 | 3088 | 200 | 7 | 2 | 2155 | 9 | 320 | 350 | 110 | [7 empty] | B 789/BC | 0,01 | 18:50:00 | 1540 | 18:50:00 | 1539 | 19:16:09 | 0.193 | 0.1794 | 1.0002 | 0.0047 | 0.0085 | 0.0329 | 0.0057 | 0.0162 | 0.0003 | 0.0022 | 0.0004 |  | 0.0009 | 0.0027 | 0.0021 | 0.0007 | 0.0067 |  |  | 0.0035 |  |  | 0.0014 | 0.369 | RHI DELTEK D99 |  | RHI JUSTAL DS1015
936 | 12005550 | 31.07.2020 | 153,6 | Арм500 | ГОСТ 34028-2016 | 7 | 180x180 | Открытая |  | 154,338 | 1,8 | 0,4 | 153.938 |  |  | 1 | 1567 | 1 | 8073 | 8067 | 15875 |  | 16765 | 3118 | 200 | 7 | 2 | 2155 | 9 | 290 | 350 | 100 | [7 empty] | B 789/BC | 0,01 | 19:40:00 | 1541 | 19:40:00 | 1540 | 19:52:01 | 0.1794 | 0.1845 | 0.7406 | 0.0049 | 0.0097 | 0.0303 | 0.0063 | 0.0177 | 0.0003 | 0.0017 | 0.0004 |  | 0.0009 | 0.0023 | 0.0021 | 0.0012 | 0.0072 |  |  | 0.0031 |  |  | 0.0026 | 0.311 | RHI DELTEK D99 |  | RHI JUSTAL DS1015 |  | Прожиг шибера
937 | 12005551 | 31.07.2020 | 159,744 | Арм500 | ГОСТ 34028-2016 | 8 | 180x180 | Открытая |  | 160,496 | 1,8 | 0,4 | 160.096 |  |  | 3 | 1567 | 1 | 8104 | 8101 | 15906 |  | 16796 | 3152 | 200 | 7 | 2 | 2155 | 9 | 290 | 350 | 100 | [7 empty] | B 789/BC | 0,01 | 20:30:00 | 1543 | 20:30:00 | 1544 | 20:36:08 | 0.1898 | 0.181 | 0.7171 | 0.0084 | 0.0117 | 0.0282 | 0.0065 | 0.0166 | 0.0003 | 0.0019 | 0.0004 |  | 0.0008 | 0.0024 | 0.0019 | 0.0011 | 0.006 |  |  | 0.0031 |  |  | 0.0007 | 0.317 | RHI DELTEK D99 |  | RHI JUSTAL DS1015
938 | 12005552 | 31.07.2020 | 156,672 | Арм500 | ГОСТ 34028-2016 | 9 | 180x180 | Открытая |  | 157,417 | 1,8 | 0,4 | 157.017 |  |  | 6 | 1566 | 1 | 8135 | 8135 | 15937 |  | 16826 | 3183 | 200 | 7 | 2 | 2155 | 9 | 290 | 350 | 100 | [7 empty] | B 789/BC | 0,01 | 21:15:00 | 1537 | 21:15:00 | 1536 | 21:30:07 | 0.1981 | 0.1988 | 0.7101 | 0.0061 | 0.0099 | 0.039 | 0.0174 | 0.0357 | 0.0012 | 0.0035 | 0.0004 |  | 0.0009 | 0.002 | 0.0022 | 0.0012 | 0.0094 |  |  | 0.0028 |  | 0.0001 | 0.0017 | 0.329 | RHI DELTEK D99 |  | RHI JUSTAL DS1015
939 | 12005553 | 31.07.2020 | 165,888 | Арм500 | ГОСТ 34028-2016 | 10 | 180x180 | Открытая |  | 166,653 | 1,8 | 0,4 | 166.253 |  |  | 4 | 1569 | 1 | 8165 | 8169 | 15970 |  | 16860 | 3217 | 200 | 7 | 2 | 2155 | 9 | 290 | 350 | 100 | [7 empty] | B 789/BC | 0,01 | 22:00:00 | 1537 | 22:00:00 | 1539 | 22:14:11 | 0.1895 | 0.1735 | 0.7068 | 0.0098 | 0.0135 | 0.0572 | 0.0186 | 0.0421 | 0.001 | 0.0033 | 0.0004 |  | 0.0008 | 0.0022 | 0.0024 | 0.0008 | 0.0067 |  |  | 0.0029 |  | 0.0001 | 0.002 | 0.324 | RHI DELTEK D99 |  | RHI JUSTAL DS1015
940 | 12005554 | 31.07.2020 | 168,96 | Арм500 | ГОСТ 34028-2016 | 11 | 180x180 | Открытая |  | 169,731 | 1,8 | 0,4 | 169.331 |  |  | 9 | 1565 | 1 | 8199 | 8205 | 16004 |  | 16894 | 3247 | 200 | 7 | 2 | 2155 | 9 | 290 | 350 | 100 | [7 empty] | B 789/BC | 0,01 | 22:50:00 | 1538 | 22:50:00 | 1540 | 23:07:30 | 0.1901 | 0.1797 | 0.7206 | 0.0074 | 0.0221 | 0.1004 | 0.0203 | 0.0389 | 0.0009 | 0.0061 | 0.0006 |  | 0.0009 | 0.0028 | 0.0023 | 0.0008 | 0.0054 |  |  | 0.0029 |  | 0.0001 | 0.0007 | 0.336 | RHI DELTEK D99 |  | RHI JUSTAL DS1015
941 | 12005555 | 31.07.2020 | 165,888 | Арм500 | ГОСТ 34028-2016 | 12 | 180x180 | Открытая |  | 166,653 | 1,8 | 0,4 | 166.253 |  |  | 12 | 1572 | 1 | 8233 | 8239 | 16038 |  | 16925 | 3281 | 200 | 7 | 2 | 2155 | 9 | 290 | 350 | 100 | [7 empty] | B 789/BC | 0,01 | 23:45:00 | 1535 | 23:45:00 | 1537 | 23:56:58 | 0.2124 | 0.1609 | 0.7813 | 0.0124 | 0.0215 | 0.0641 | 0.0189 | 0.043 | 0.0011 | 0.0037 | 0.0007 |  | 0.001 | 0.0028 | 0.0042 | 0.0032 | 0.0077 |  |  | 0.0031 |  | 0.0001 | 0.0012 | 0.361 | RHI DELTEK D99 |  | RHI JUSTAL DS1015
942 | 12005556 | 01.08.2020 | 153,6 | Арм500 | ГОСТ 34028-2016 | 13 | 180x180 | Открытая |  | 154,338 | 1,8 | 0,4 | 153.938 |  |  | 3 | 1567 | 1 | 8264 | 8270 | 16069 |  | 16955 | 3312 | 200 | 7 | 2 | 2155 | 9 | 290 | 350 | 100 | [7 empty] | B 789/BC | 0,01 | 0:30:00 | 1536 | 0:30:00 | 1537 | 0:40:24 | 0.2149 | 0.1805 | 0.777 | 0.019 | 0.0181 | 0.0536 | 0.0193 | 0.0429 | 0.0011 | 0.0022 | 0.0005 |  | 0.0007 | 0.0025 | 0.0026 | 0.0007 | 0.0088 |  |  | 0.0029 |  | 0.0001 | 0.0011 | 0.36 | RHI DELTEK D99 |  | RHI JUSTAL DS1015
943 | 12005557 | 01.08.2020 | 162,816 | Арм500 | ГОСТ 34028-2016 | 14 | 180x180 | Открытая |  | 163,575 | 1,8 | 0,4 | 163.175 |  |  | 6 | 1567 | 1 | 8294 | 8304 | 16099 |  | 16989 | 3346 | 200 | 7 | 2 | 2155 | 9 | 290 | 350 | 100 | [7 empty] | B 789/BC | 0,01 | 1:15:00 | 1539 | 1:15:00 | 1541 | 1:28:25 | 0.1968 | 0.1662 | 0.718 | 0.0096 | 0.0152 | 0.0484 | 0.0167 | 0.0421 | 0.001 | 0.0018 | 0.0005 |  | 0.0008 | 0.0022 | 0.0025 | 0.0003 | 0.0066 |  |  | 0.0028 |  | 0.0001 | 0.0014 | 0.331 | RHI DELTEK D99 |  | RHI JUSTAL DS1015
944 | 12005558 | 01.08.2020 | 159,744 | Арм500 | ГОСТ 34028-2016 | 15 | 180x180 | Открытая |  | 160,496 | 1,8 | 0,4 | 160.096 |  |  | 4 | 1568 | 1 | 8325 | 8338 | 16133 |  | 17020 | 3376 | 200 | 7 | 2 | 2155 | 9 | 290 | 350 | 100 | [7 empty] | B 789/BC | 0,03 | 2:05:00 | 1537 | 2:05:00 | 1536 | 2:18:58 | 0.1983 | 0.1857 | 0.7214 | 0.0071 | 0.0162 | 0.0914 | 0.0177 | 0.0392 | 0.001 | 0.005 | 0.0005 |  | 0.0009 | 0.0023 | 0.0025 | 0.0011 | 0.0078 |  |  | 0.0027 |  | 0.0001 | 0.0019 | 0.342 | RHI DELTEK D99 |  | RHI JUSTAL DS1015
945 | 12005559 | 01.08.2020 | 162,816 | Арм500 | ГОСТ 34028-2016 | 16 | 180x180 | Открытая |  | 163,575 | 1,8 | 0,4 | 163.175 |  |  | 9 | 1567 | 1 | 8359 | 8371 | 16164 |  | 17051 | 3410 | 200 | 7 | 2 | 2155 | 9 | 290 | 350 | 100 | [7 empty] | B 789/BC | 0,01 | 2:55:00 | 1539 | 2:55:00 | 1538 | 3:06:58 | 0.2025 | 0.1707 | 0.7101 | 0.0094 | 0.0137 | 0.0545 | 0.0177 | 0.0437 | 0.0009 | 0.0032 | 0.0004 |  | 0.0008 | 0.002 | 0.0026 | 0.0009 | 0.0079 |  |  | 0.0028 |  | 0.0002 | 0.0007 | 0.337 | RHI DELTEK D99 |  | RHI JUSTAL DS1015
946 | 12005560 | 01.08.2020 | 165,888 | Арм500 | ГОСТ 34028-2016 | 17 | 180x180 | Открытая |  | 166,653 | 1,8 | 0,4 | 166.253 |  |  | 12 | 1568 | 1 | 8390 | 8405 | 16198 |  | 17051 | 3444 | 200 | 7 | 2 | 2155 | 9 | 290 | 350 | 100 | [7 empty] | B 789/BC | 0,01 | 3:40:00 | 1540 | 3:40:00 | 1537 | 3:51:09 | 0.2013 | 0.1704 | 0.7157 | 0.0092 | 0.0147 | 0.0569 | 0.0173 | 0.0398 | 0.001 | 0.0027 | 0.0004 |  | 0.0008 | 0.0019 | 0.0026 | 0.0008 | 0.0078 |  |  | 0.0026 |  | 0.0001 | 0.0014 | 0.337 | RHI DELTEK D99 |  | RHI JUSTAL DS1015
947 | 12005561 | 01.08.2020 | 162,816 | Арм500 | ГОСТ 34028-2016 | 18 | 180x180 | Открытая |  | 163,575 | 1,8 | 0,4 | 163.175 |  |  | 3 | 1566 | 1 | 8420 | 8439 | 16231 |  | 17081 | 3478 | 200 | 7 | 2 | 2155 | 9 | 290 | 350 | 100 | [7 empty] | B 789/BC | 0,01 | 4:30:00 | 1541 | 4:30:00 | 1540 | 4:43:59 | 0.1995 | 0.178 | 0.7205 | 0.009 | 0.0163 | 0.0532 | 0.0244 | 0.0426 | 0.0009 | 0.003 | 0.0004 |  | 0.0008 | 0.0021 | 0.0028 | 0.0006 | 0.0069 |  |  | 0.0028 |  | 0.0001 | 0.0023 | 0.336 | RHI DELTEK D99 |  | RHI JUSTAL DS1015
948 | 12005562 | 01.08.2020 | 156,672 | Арм500 | ГОСТ 34028-2016 | 19 | 180x180 | Открытая |  | 157,417 | 1,8 | 0,4 | 157.017 |  |  | 6 | 1567 | 1 | 8454 | 8470 | 16262 |  | 17112 | 3508 | 200 | 7 | 2 | 2155 | 9 | 290 | 350 | 100 | [7 empty] | B 789/BC | 0,01 | 5:15:00 | 1541 | 5:15:00 | 1539 | 5:32:20 | 0.2007 | 0.1713 | 0.7138 | 0.0079 | 0.0151 | 0.0513 | 0.0239 | 0.0584 | 0.0009 | 0.0025 | 0.0004 |  | 0.0008 | 0.0017 | 0.0021 | 0.0007 | 0.0063 |  |  | 0.0028 |  | 0.0001 | 0.0024 | 0.336 | RHI DELTEK D99 |  | RHI JUSTAL DS1015
949 | 12005563 | 01.08.2020 | 162,816 | Арм500 | ГОСТ 34028-2016 | 20 | 180x180 | Открытая |  | 163,575 | 1,8 | 0,4 | 163.175 |  |  | 4 | 1565 | 1 | 8485 | 8503 | 16296 |  | 17143 | 3542 | 200 | 7 | 2 | 2155 | 9 | 290 | 350 | 100 | [7 empty] | B 789/BC | 0,01 | 6:05:00 | 1537 | 6:05:00 | 1538 | 6:19:48 | 0.1971 | 0.1693 | 0.6996 | 0.0057 | 0.0184 | 0.0502 | 0.0224 | 0.0487 | 0.0012 | 0.0024 | 0.0004 |  | 0.0008 | 0.002 | 0.0024 | 0.0007 | 0.0074 |  |  | 0.0027 |  | 0.0001 | 0.001 | 0.329 | RHI DELTEK D99 |  | RHI JUSTAL DS1015
950 | 12005564 | 01.08.2020 | 168,96 | Арм500 | ГОСТ 34028-2016 | 21 | 180x180 | Открытая |  | 169,731 | 1,8 | 0,4 | 169.331 |  |  | 9 | 1566 | 1 | 8519 | 8519 | 16330 |  | 17173 | 3576 | 200 | 7 | 2 | 2155 | 9 | 290 | 350 | 110 | [7 empty] | B 789/BC | 0,01 | 6:55:00 | 1539 | 6:55:00 | 1537 | 7:06:02 | 0.1905 | 0.1696 | 0.7013 | 0.0051 | 0.0258 | 0.0522 | 0.0197 | 0.0401 | 0.001 | 0.0026 | 0.0004 |  | 0.0008 | 0.002 | 0.0021 | 0.0007 | 0.007 |  |  | 0.0027 |  | 0.0001 | 0.0015 | 0.323 | RHI DELTEK D99 |  | RHI JUSTAL DS1015
951 | 12005565 | 01.08.2020 | 162,816 | Арм500 | ГОСТ 34028-2016 | 22 | 180x180 | Открытая |  | 163,575 | 1,8 | 0,4 | 163.175 |  |  | 12 | 1565 | 35581 | 8736 | 8574 | 16364 |  | 17204 | 3610 | 200 | 7 | 2 | 2155 | 9 | 290 | 350 | 110 | [7 empty] | B 789/BC | 0,01 | 7:45:00 | 1536 | 7:45:00 | 1546 | 7:49:46 | 0.1868 | 0.1638 | 0.7142 | 0.0099 | 0.0189 | 0.0563 | 0.0258 | 0.0419 | 0.001 | 0.004 | 0.0004 |  | 0.0008 | 0.0021 | 0.0021 | 0.0008 | 0.0057 |  |  | 0.0029 |  | 0.0001 | 0.0007 | 0.323 | RHI DELTEK D99 |  | RHI JUSTAL DS1015
952 | 12005566 | 01.08.2020 | 156,672 | Арм500 | ГОСТ 34028-2016 | 23 | 180x180 | Открытая |  | 157,417 | 1,8 | 0,4 | 157.017 |  |  | 3 | 1567 | 1 | 8770 | 8605 | 16394 |  | 17235 | 3641 | 200 | 7 | 2 | 2155 | 9 | 290 | 350 | 100 | [7 empty] | B 789/BC | 0,01 | 8:30:00 | 1541 | 8:30:00 | 1540 | 8:34:28 | 0.1886 | 0.1819 | 0.7468 | 0.0081 | 0.0113 | 0.0545 | 0.0252 | 0.0454 | 0.001 | 0.0035 | 0.0004 |  | 0.0009 | 0.0021 | 0.0022 | 0.0007 | 0.0058 |  |  | 0.0031 |  | 0.0001 | 0.001 | 0.33 | RHI DELTEK D99 |  | RHI JUSTAL DS1015
953 | 12005567 | 01.08.2020 | 159,526 | Арм500 | ГОСТ 34028-2016 | 24 | 180x180 | Открытая |  | 167,237 | 1,8 | 0,4 | 166.837 | 4,2 |  | 6 | 1567 | 1 | 8798 | 8642 | 16425 |  | 17266 | 3674 | 200 | 7 | 2 | 2155 | 9 | 320 | 350 | 110 | [7 empty] | B 789/BC | 0,01 | 9:15:00 | 1543 | 9:15:00 | 1542 | 9:19:29 | 0.193 | 0.188 | 0.7253 | 0.0051 | 0.014 | 0.0599 | 0.0257 | 0.0436 | 0.001 | 0.0035 | 0.0003 |  | 0.001 | 0.0022 | 0.0028 | 0.001 | 0.0051 |  |  | 0.0031 |  | 0.0001 | 0.001 | 0.332 | RHI DELTEK D99 |  | RHI JUSTAL DS1015
954 | 12005568 | 01.08.2020 | 162,816 | Арм500 | ГОСТ 34028-2016 | 1 | 180x180 | Открытая |  | 164,495 | 1,8 | 0,4 | 164.095 |  |  | 4 | 1579 | 2 | 8856 | 8639 | 3201 | 9135 | 3364 | 3699 | 200 | 7 | 2 | 2155 | 9 | 320 | 350 | 110 | [7 empty] | B 789/BC | 0,06 | 11:30:00 | 1549 | 11:30:00 | 1545 | 11:41:27 | 0.1974 | 0.1718 | 0.6909 | 0.0038 | 0.0165 | 0.0571 | 0.0198 | 0.0415 | 0.0012 | 0.0039 | 0.0003 |  | 0.0009 | 0.0021 | 0.0028 | 0.0011 | 0.0067 |  |  | 0.003 |  | 0.0001 | 0.002 | 0.329 | RHI DELTEK D99 |  | RHI JUSTAL DS1015
955 | 12005569 | 01.08.2020 | 162,816 | Арм500 | ГОСТ 34028-2016 | 2 | 180x180 | Открытая |  | 163,575 | 1,8 | 0,4 | 163.175 |  |  | 9 | 1569 | 2 | 8883 | 8666 | 3228 | 9162 | 3394 | 3720 | 200 | 7 | 2 | 2155 | 9 | 320 | 350 | 110 | [7 empty] | B 789/BC | 0,01 | 12:15:00 | 1547 | 12:15:00 | 1543 | 12:15:32 | 0.1962 | 0.19 | 0.7302 | 0.0087 | 0.0174 | 0.0713 | 0.0272 | 0.0452 | 0.001 | 0.0063 | 0.0003 |  | 0.0009 | 0.0026 | 0.0025 | 0.0014 | 0.0062 |  |  | 0.0031 |  | 0.0001 | 0.0021 | 0.339 | RHI DELTEK D99 |  | RHI JUSTAL DS1015
956 | 12005570 | 01.08.2020 | 162,816 | Арм500 | ГОСТ 34028-2016 | 3 | 180x180 | Открытая |  | 163,575 | 1,8 | 0,4 | 163.175 |  |  | 3 | 1565 | 2 | 8911 | 8694 | 3256 | 9190 | 3422 | 3745 | 200 | 7 | 2 | 2155 | 9 | 320 | 350 | 110 | [7 empty] | B 789/BC | 0,01 | 12:55:00 | 1534 | 12:55:00 | 1535 | 12:59:50 | 0.1929 | 0.1773 | 0.7042 | 0.0049 | 0.0195 | 0.0574 | 0.0218 | 0.0423 | 0.0009 | 0.0043 | 0.0003 |  | 0.0009 | 0.002 | 0.0022 | 0.0008 | 0.0063 |  |  | 0.0029 |  | 0.0001 | 0.0006 | 0.327 | RHI DELTEK D99 |  | RHI JUSTAL DS1015
957 | 12005571 | 01.08.2020 | 159,744 | Арм500 | ГОСТ 34028-2016 | 4 | 180x180 | Открытая |  | 160,496 | 1,8 | 0,4 | 160.096 |  |  | 6 | 1554 | 2 | 8938 | 8721 | 3280 | 9214 | 3450 | 3772 | 200 | 7 | 2 | 2155 | 9 | 320 | 350 | 110 | [7 empty] | B 789/BC | 0,01 | 13:38:00 | 1534 | 13:38:00 | 1533 | 13:41:51 | 0.1888 | 0.1776 | 0.7277 | 0.0102 | 0.0121 | 0.0343 | 0.0072 | 0.0168 | 0.0004 | 0.0018 | 0.0003 |  | 0.0008 | 0.0021 | 0.0028 | 0.0012 | 0.006 |  |  | 0.0032 |  | 0.0001 | 0.0015 | 0.319 | RHI DELTEK D99 |  | RHI JUSTAL DS1015
958 | 12005572 | 01.08.2020 | 156,672 | Арм500 | ГОСТ 34028-2016 | 5 | 180x180 | Открытая |  | 157,417 | 1,8 | 0,4 | 157.017 |  |  | 4 | 1568 | 2 | 8963 | 8746 | 3305 | 9242 | 3477 | 3800 | 200 | 7 | 2 | 2155 | 9 | 320 | 350 | 100 | [7 empty] | B 789/BC | 0,01 | 14:18:00 | 1539 | 14:18:00 | 1541 | 14:21:57 | 0.2016 | 0.1895 | 0.6975 | 0.0062 | 0.006 | 0.0283 | 0.0034 | 0.0094 | 0.0003 | 0.0011 | 0.0002 |  | 0.001 | 0.0014 | 0.0025 | 0.0008 | 0.0074 |  |  | 0.003 |  | 0.0001 | 0.001 | 0.325 | RHI DELTEK D99 |  | RHI JUSTAL DS1015
959 | 12005573 | 01.08.2020 | 165,888 | Арм500 | ГОСТ 34028-2016 | 6 | 180x180 | Открытая |  | 166,653 | 1,8 | 0,4 | 166.253 |  |  | 9 | 1566 | 2 | 8991 | 8774 | 3333 | 9267 | 3508 | 3828 | 200 | 7 | 2 | 2155 | 9 | 320 | 350 | 100 | [7 empty] | B 789/BC | 0,01 | 15:00:00 | 1539 | 15:00:00 | 1538 | 15:03:29 | 0.1944 | 0.1815 | 0.7273 | 0.0085 | 0.012 | 0.072 | 0.0159 | 0.0326 | 0.0007 | 0.0055 | 0.0004 |  | 0.0009 | 0.0021 | 0.002 | 0.0007 | 0.0072 |  |  | 0.0031 |  | 0.0001 | 0.0023 | 0.335 | RHI DELTEK D99 |  | RHI JUSTAL DS1015
960 | 12005574 | 01.08.2020 | 165,67 | Арм500 | ГОСТ 34028-2016 | 7 | 180x180 | Открытая |  | 166,434 | 1,8 | 0,4 | 166.034 |  |  | 3 | 1564 | 2 | 9018 | 8801 | 3360 | 9294 | 3535 | 3855 | 200 | 7 | 2 | 2155 | 9 | 320 | 350 | 100 | [7 empty] | B 789/BC | 0,01 | 15:40:00 | 1541 | 15:40:00 | 1540 | 15:42:12 | 0.1917 | 0.1901 | 0.871 | 0.0083 | 0.0136 | 0.0757 | 0.0193 | 0.0397 | 0.0009 | 0.005 | 0.0004 |  | 0.001 | 0.0027 | 0.002 | 0.0007 | 0.0068 |  |  | 0.0034 |  | 0.0001 | 0.001 | 0.357 | RHI DELTEK D99 |  | RHI JUSTAL DS1015
961 | 12005575 | 01.08.2020 | 165,888 | Арм500 | ГОСТ 34028-2016 | 8 | 180x180 | Открытая |  | 166,653 | 1,8 | 0,4 | 166.253 |  |  | 1 | 1574 | 2 | 9043 | 8829 | 3388 | 9322 | 3563 | 3868 | 200 | 7 | 2 | 2155 | 9 | 320 | 350 | 110 | [7 empty] | B 789/BC | 0,01 | 16:25:00 | 1541 | 16:25:00 | 1540 | 16:26:12 | 0.1912 | 0.2012 | 0.9898 | 0.0086 | 0.0183 | 0.0637 | 0.0222 | 0.0417 | 0.001 | 0.0029 | 0.0004 |  | 0.0012 | 0.0033 | 0.0023 | 0.0015 | 0.006 |  |  | 0.0035 |  | 0.0002 | 0.0012 | 0.374 | RHI DELTEK D99 |  | RHI JUSTAL DS1015
962 | 12005576 | 01.08.2020 | 162,816 | Арм500 | ГОСТ 34028-2016 | 9 | 180x180 | Открытая |  | 163,575 | 1,8 | 0,4 | 163.175 |  |  | 12 | 1570 | 2 | 9070 | 8856 | 3412 | 9349 | 3594 | 3910 | 200 | 7 | 2 | 2155 | 9 | 320 | 350 | 110 | [7 empty] | B 789/BC | 0,01 | 17:05:00 | 1538 | 17:05:00 | 1536 | 17:08:00 | 0.1895 | 0.2166 | 1.0064 | 0.0076 | 0.0144 | 0.055 | 0.0196 | 0.0461 | 0.0009 | 0.0027 | 0.0004 |  | 0.0013 | 0.0031 | 0.0025 | 0.0014 | 0.0063 |  |  | 0.0035 |  | 0.0001 | 0.0007 | 0.374 | RHI DELTEK D99 |  | RHI JUSTAL DS1015
963 | 12005577 | 01.08.2020 | 165,888 | Арм500 | ГОСТ 34028-2016 | 10 | 180x180 | Открытая |  | 166,653 | 1,8 | 0,4 | 166.253 |  |  | 4 | 1564 | 2 | 9095 | 8884 | 3440 | 3621 | 9377 | 3941 | 200 | 7 | 2 | 2155 | 9 | 320 | 350 | 110 | [7 empty] | B 789/BC | 0,01 | 17:45:00 | 1538 | 17:45:00 | 1540 | 17:42:25 | 0.1952 | 0.2049 | 1.0012 | 0.0058 | 0.0156 | 0.0559 | 0.0184 | 0.0413 | 0.0012 | 0.0026 | 0.0004 |  | 0.0012 | 0.0031 | 0.0025 | 0.0011 | 0.0056 |  |  | 0.0036 |  | 0.0001 | 0.0011 | 0.378 | RHI DELTEK D99 |  | RHI JUSTAL DS1015
964 | 12005578 | 01.08.2020 | 162,816 | Арм500 | ГОСТ 34028-2016 | 11 | 180x180 | Открытая |  | 163,575 | 1,8 | 0,4 | 163.175 |  |  | 6 | 1565 | 2 | 9123 | 8912 | 3468 | 9402 | 3649 | 3969 | 200 | 7 | 2 | 2155 | 9 | 320 | 350 | 110 | [7 empty] | B 789/BC | 0,01 | 18:25:00 | 1537 | 18:25:00 | 1537 | 18:27:15 | 0.1925 | 0.1922 | 1.0005 | 0.0057 | 0.0158 | 0.0586 | 0.0241 | 0.0408 | 0.0011 | 0.0037 | 0.0004 |  | 0.001 | 0.003 | 0.0019 | 0.0008 | 0.0058 |  |  | 0.0035 |  | 0.0001 | 0.0015 | 0.377 | RHI DELTEK D99 |  | RHI JUSTAL DS1015
965 | 12005579 | 01.08.2020 | 159,744 | Арм500 | ГОСТ 34028-2016 | 12 | 180x180 | Открытая |  | 160,496 | 1,8 | 0,4 | 160.096 |  |  | 3 | 1563 | 2 | 9147 | 8939 | 3495 | 9429 | 3677 | 3993 | 200 | 7 | 2 | 2155 | 9 | 320 | 350 | 110 | [7 empty] | B 789/BC | 0,01 | 19:05:00 | 1540 | 19:05:00 | 1540 | 19:05:47 | 0.1877 | 0.1893 | 0.9994 | 0.0083 | 0.0148 | 0.0531 | 0.0205 | 0.0363 | 0.0009 | 0.003 | 0.0004 |  | 0.0009 | 0.003 | 0.002 | 0.0008 | 0.0057 |  |  | 0.0035 |  |  | 0.0023 | 0.37 | RHI DELTEK D99 |  | RHI JUSTAL DS1015
966 | 12005580 | 01.08.2020 | 165,888 | Арм500 | ГОСТ 34028-2016 | 13 | 180x180 | Открытая |  | 166,653 | 1,8 | 0,4 | 166.253 |  |  | 1 | 1569 | 2 | 9175 | 8964 | 3523 | 9457 | 3707 | 4021 | 200 | 7 | 2 | 2155 | 9 | 320 | 350 | 110 | [7 empty] | B 789/BC | 0,01 | 19:45:00 | 1543 | 19:45:00 | 1541 | 19:47:52 | 0.1894 | 0.1983 | 0.9985 | 0.0076 | 0.0159 | 0.0576 | 0.0199 | 0.0469 | 0.0012 | 0.0045 | 0.0004 |  | 0.001 | 0.0032 | 0.0021 | 0.0034 | 0.0051 |  |  | 0.0034 |  | 0.0003 | 0.0012 | 0.373 | RHI DELTEK D99 |  | RHI JUSTAL DS1015
967 | 12005581 | 01.08.2020 | 162,816 | Арм500 | ГОСТ 34028-2016 | 14 | 180x180 | Открытая |  | 163,575 | 1,8 | 0,4 | 163.175 |  |  | 9 | 1563 | 2 | 9202 | 8991 | 3547 | 9484 | 3735 | 4049 | 200 | 7 | 2 | 2155 | 9 | 320 | 350 | 110 | [7 empty] | B 789/BC | 0,02 | 20:26:00 | 1539 | 20:26:00 | 1541 | 20:45:08 | 0.1917 | 0.188 | 1.0047 | 0.0082 | 0.0158 | 0.0542 | 0.0192 | 0.0418 | 0.0011 | 0.0036 | 0.0004 |  | 0.001 | 0.0033 | 0.0024 | 0.0008 | 0.0062 |  |  | 0.0036 |  | 0.0001 | 0.0015 | 0.375 | RHI DELTEK D99 |  | RHI JUSTAL DS1015
968 | 12005582 | 01.08.2020 | 168,96 | Арм500 | ГОСТ 34028-2016 | 15 | 180x180 | Открытая |  | 169,731 | 1,8 | 0,4 | 169.331 |  |  | 4 | 1568 | 2 | 9227 | 9019 | 3578 | 9512 | 3762 | 4079 | 200 | 7 | 2 | 2155 | 9 | 320 | 350 | 110 | [7 empty] | B 789/BC | 0,02 | 21:06:00 | 1541 | 21:06:00 | 1539 | 21:25:25 | 0.1946 | 0.1808 | 0.9955 | 0.0049 | 0.0147 | 0.054 | 0.0176 | 0.0374 | 0.001 | 0.0049 | 0.0003 |  | 0.001 | 0.0031 | 0.002 | 0.0008 | 0.0068 |  |  | 0.0037 |  | 0.0001 | 0.002 | 0.377 | RHI DELTEK D99 |  | RHI JUSTAL DS1015
969 | 12005583 | 01.08.2020 | 156,672 | Арм500 | ГОСТ 34028-2016 | 16 | 180x180 | Открытая |  | 157,417 | 1,8 | 0,4 | 157.017 |  |  | 6 | 1562 | 2 | 9255 | 9047 | 3603 | 9537 | 3790 | 4104 | 200 | 7 | 2 | 2155 | 9 | 320 | 350 | 110 | [7 empty] | B 789/BC | 0,01 | 21:48:00 | 1538 | 21:48:00 | 1536 | 22:11:37 | 0.1989 | 0.187 | 1.0137 | 0.0065 | 0.0144 | 0.0549 | 0.0209 | 0.0444 | 0.001 | 0.0035 | 0.0004 |  | 0.001 | 0.0032 | 0.0021 | 0.0007 | 0.0061 |  |  | 0.0036 |  |  | 0.0015 | 0.385 | RHI DELTEK D99 |  | RHI JUSTAL DS1015
970 | 12005584 | 01.08.2020 | 159,744 | Арм500 | ГОСТ 34028-2016 | 17 | 180x180 | Открытая |  | 160,496 | 1,8 | 0,4 | 160.096 |  |  | 3 | 1560 | 2 | 9279 | 9071 | 3630 | 9564 | 3818 | 4131 | 200 | 7 | 2 | 2155 | 9 | 320 | 350 | 110 | [7 empty] | B 789/BC | 0,01 | 22:28:00 | 1540 | 22:28:00 | 1541 | 22:36:31 | 0.1995 | 0.1757 | 1.0121 | 0.0062 | 0.0139 | 0.0619 | 0.0214 | 0.0383 | 0.0013 | 0.0053 | 0.0004 |  | 0.0009 | 0.0031 | 0.002 | 0.0012 | 0.0059 |  |  | 0.0037 |  | 0.0001 | 0.0042 | 0.386 | RHI DELTEK D99 |  | RHI JUSTAL DS1015
971 | 12005585 | 01.08.2020 | 168,96 | Арм500 | ГОСТ 34028-2016 | 18 | 180x180 | Открытая |  | 169,731 | 1,8 | 0,4 | 169.331 |  |  | 1 | 1561 | 2 | 9307 | 9099 | 3658 | 9592 | 3845 | 4162 | 200 | 7 | 2 | 2155 | 9 | 320 | 350 | 110 | [7 empty] | B 789/BC | 0,01 | 23:05:00 | 1538 | 23:05:00 | 1538 | 23:21:30 | 0.1847 | 0.1946 | 1.0016 | 0.0064 | 0.0133 | 0.0578 | 0.0175 | 0.044 | 0.0011 | 0.0045 | 0.0004 |  | 0.0011 | 0.0031 | 0.0028 | 0.0008 | 0.0065 |  |  | 0.0036 |  | 0.0001 | 0.0016 | 0.369 | RHI DELTEK D99 |  | RHI JUSTAL DS1015
972 | 12005586 | 01.08.2020 | 162,816 | Арм500 | ГОСТ 34028-2016 | 19 | 180x180 | Открытая |  | 163,575 | 1,8 | 0,4 | 163.175 |  |  | 9 | 1560 | 2 | 9331 | 9123 | 3686 | 9619 | 3876 | 4190 | 200 | 7 | 2 | 2155 | 9 | 320 | 350 | 110 | [7 empty] | B 789/BC | 0,01 | 23:50:00 | 1539 | 23:50:00 | 1538 | 0:07:27 | 0.1872 | 0.1886 | 0.9985 | 0.0051 | 0.0108 | 0.06 | 0.0192 | 0.046 | 0.0008 | 0.0036 | 0.0003 |  | 0.001 | 0.0028 | 0.0023 | 0.0008 | 0.0069 |  |  | 0.0036 |  | 0.0001 |  | 0.371 | RHI DELTEK D99 |  | RHI JUSTAL DS1015
973 | 12005587 | 02.08.2020 | 165,888 | Арм500 | ГОСТ 34028-2016 | 20 | 180x180 | Открытая |  | 166,653 | 1,8 | 0,4 | 166.253 |  |  | 4 | 1560 | 2 | 9359 | 9151 | 3713 | 9647 | 3904 | 4217 | 200 | 7 | 2 | 2155 | 9 | 320 | 350 | 110 | [7 empty] | B 789/BC | 0,01 | 0:29:00 | 1536 | 0:29:00 | 1535 | 0:44:41 | 0.1907 | 0.1944 | 0.9949 | 0.0057 | 0.0122 | 0.0611 | 0.0213 | 0.0459 | 0.0008 | 0.0042 | 0.0004 |  | 0.0011 | 0.003 | 0.0035 | 0.0008 | 0.007 |  |  | 0.0036 |  | 0.0001 | 0.0017 | 0.375 | RHI DELTEK D99 |  | RHI JUSTAL DS1015
974 | 12005588 | 02.08.2020 | 156,672 | Арм500 | ГОСТ 34028-2016 | 21 | 180x180 | Открытая |  | 157,417 | 1,8 | 0,4 | 157.017 |  |  | 6 | 1561 | 2 | 9384 | 9179 | 3741 | 9672 | 3928 | 4245 | 200 | 7 | 2 | 2155 | 9 | 320 | 350 | 110 | [7 empty] | B 789/BC | 0,01 | 1:06:00 | 1538 | 1:06:00 | 1538 | 1:28:46 | 0.1988 | 0.193 | 1.0043 | 0.0083 | 0.0143 | 0.0604 | 0.0219 | 0.0467 | 0.0011 | 0.0037 | 0.0004 |  | 0.001 | 0.0033 | 0.0022 | 0.0007 | 0.0071 |  |  | 0.0036 |  | 0.0001 | 0.0007 | 0.384 | RHI DELTEK D99 |  | RHI JUSTAL DS1015
975 | 12005589 | 02.08.2020 | 156,672 | Арм500 | ГОСТ 34028-2016 | 22 | 180x180 | Открытая |  | 157,417 | 1,8 | 0,4 | 157.017 |  |  | 3 | 1560 | 2 | 9411 | 9203 | 3765 | 9699 | 3956 | 4270 | 200 | 7 | 2 | 2155 | 9 | 320 | 350 | 110 | [7 empty] | B 789/BC | 0,02 | 1:48:00 | 1542 | 1:48:00 | 1540 | 2:06:50 | 0.1981 | 0.1888 | 1.0168 | 0.009 | 0.0154 | 0.0579 | 0.0256 | 0.0506 | 0.001 | 0.0035 | 0.0004 |  | 0.001 | 0.0034 | 0.0025 | 0.0006 | 0.0062 |  |  | 0.0037 |  |  | 0.0012 | 0.386 | RHI DELTEK D99 |  | RHI JUSTAL DS1015
976 | 12005590 | 02.08.2020 | 159,744 | Арм500 | ГОСТ 34028-2016 | 23 | 180x180 | Открытая |  | 160,496 | 1,8 | 0,4 | 160.096 |  |  | 1 | 1561 | 2 | 9436 | 9231 | 3793 | 9724 | 3983 | 4297 | 200 | 7 | 2 | 2155 | 9 | 320 | 350 | 110 | [7 empty] | B 789/BC | 0,02 | 2:28:00 | 1542 | 2:28:00 | 1543 | 2:45:57 | 0.191 | 0.2004 | 1.015 | 0.0088 | 0.0181 | 0.0508 | 0.0172 | 0.0422 | 0.0009 | 0.0032 | 0.0004 |  | 0.001 | 0.0034 | 0.002 | 0.0005 | 0.0068 |  |  | 0.0037 |  |  | 0.0016 | 0.376 | RHI DELTEK D99 |  | RHI JUSTAL DS1015
977 | 12005591 | 02.08.2020 | 165,888 | Арм500 | ГОСТ 34028-2016 | 24 | 180x180 | Открытая |  | 166,653 | 1,8 | 0,4 | 166.253 |  |  | 12 | 1567 | 2 | 9463 | 9258 | 3821 | 9751 | 4011 | 4325 | 200 | 7 | 2 | 2155 | 9 | 320 | 350 | 110 | [7 empty] | B 789/BC | 0,02 | 3:05:00 | 1541 | 3:05:00 | 1538 | 3:26:48 | 0.1949 | 0.1879 | 1.0093 | 0.0088 | 0.0158 | 0.0548 | 0.0235 | 0.0594 | 0.001 | 0.0035 | 0.0004 |  | 0.001 | 0.0034 | 0.002 | 0.0009 | 0.0063 |  |  | 0.0037 |  | 0.0001 | 0.0018 | 0.381 | RHI DELTEK D99 |  | RHI JUSTAL DS1015
978 | 12005592 | 02.08.2020 | 153,6 | Арм500 | ГОСТ 34028-2016 | 25 | 180x180 | Открытая |  | 154,338 | 1,8 | 0,4 | 153.938 |  |  | 4 | 1561 | 2 | 9488 | 9283 | 3845 | 9776 | 4039 | 4352 | 200 | 7 | 2 | 2155 | 9 | 320 | 350 | 110 | [7 empty] | B 789/BC | 0,01 | 3:45:00 | 1541 | 3:45:00 | 1539 | 4:05:21 | 0.1851 | 0.2038 | 1.001 | 0.0069 | 0.0148 | 0.0561 | 0.0253 | 0.047 | 0.0012 | 0.0035 | 0.0005 |  | 0.0011 | 0.0034 | 0.0025 | 0.0009 | 0.0072 |  |  | 0.0037 |  | 0.0001 | 0.0078 | 0.369 | RHI DELTEK D99 |  | RHI JUSTAL DS1015
979 | 12005593 | 02.08.2020 | 165,888 | Арм500 | ГОСТ 34028-2016 | 26 | 180x180 | Открытая |  | 166,653 | 1,8 | 0,4 | 166.253 |  |  | 6 | 1558 | 2 | 9516 | 9311 | 3873 | 9804 | 4066 | 4380 | 200 | 7 | 2 | 2155 | 9 | 320 | 350 | 110 | [7 empty] | B 789/BC | 0,01 | 4:24:00 | 1536 | 4:24:00 | 1536 | 4:44:05 | 0.1847 | 0.1883 | 1.0069 | 0.0069 | 0.0143 | 0.057 | 0.0204 | 0.0426 | 0.001 | 0.0036 | 0.0004 |  | 0.001 | 0.0033 | 0.0019 | 0.0008 | 0.0058 |  |  | 0.0036 |  | 0.0001 | 0.0032 | 0.369 | RHI DELTEK D99 |  | RHI JUSTAL DS1015
980 | 12005594 | 02.08.2020 | 153,6 | Арм500 | ГОСТ 34028-2016 | 27 | 180x180 | Открытая |  | 154,338 | 1,8 | 0,4 | 153.938 |  |  | 3 | 1559 | 2 | 9540 | 9338 | 3897 | 9828 | 4091 | 4408 | 200 | 7 | 2 | 2155 | 9 | 320 | 350 | 110 | [7 empty] | B 789/BC | 0,01 | 5:04:00 | 1537 | 5:04:00 | 1536 | 5:19:38 | 0.1981 | 0.2013 | 1.004 | 0.0059 | 0.0143 | 0.0551 | 0.0168 | 0.0416 | 0.0009 | 0.0029 | 0.0003 |  | 0.0011 | 0.0032 | 0.0024 | 0.0011 | 0.0058 |  |  | 0.0036 |  | 0.0001 | 0.0018 | 0.382 | RHI DELTEK D99 |  | RHI JUSTAL DS1015
981 | 12005595 | 02.08.2020 | 162,816 | Арм500 | ГОСТ 34028-2016 | 28 | 180x180 | Открытая |  | 163,575 | 1,8 | 0,4 | 163.175 |  |  | 1 | 1562 | 2 | 9568 | 9363 | 3925 | 9856 | 4118 | 4435 | 200 | 7 | 2 | 2155 | 9 | 320 | 350 | 110 | [7 empty] | B 789/BC | 0,01 | 5:41:00 | 1539 | 5:41:00 | 1538 | 6:01:07 | 0.2036 | 0.2027 | 1.0243 | 0.0061 | 0.0169 | 0.0551 | 0.0184 | 0.0421 | 0.001 | 0.0028 | 0.0004 |  | 0.0012 | 0.0034 | 0.0023 | 0.0009 | 0.0068 |  |  | 0.0037 |  | 0.0001 | 0.0023 | 0.391 | RHI DELTEK D99 |  | RHI JUSTAL DS1015
982 | 12005596 | 02.08.2020 | 159,744 | Арм500 | ГОСТ 34028-2016 | 29 | 180x180 | Открытая |  | 160,496 | 1,8 | 0,4 | 160.096 |  |  | 12 | 1559 | 2 | 9592 | 9390 | 3953 | 9880 | 4146 | 4463 | 200 | 7 | 2 | 2155 | 9 | 320 | 350 | 110 | [7 empty] | B 789/BC | 0,01 | 6:23:00 | 1537 | 6:23:00 | 1536 | 6:45:40 | 0.2027 | 0.1927 | 1.0123 | 0.0073 | 0.0158 | 0.0636 | 0.024 | 0.0399 | 0.001 | 0.0042 | 0.0004 |  | 0.0011 | 0.0033 | 0.0022 | 0.0008 | 0.0058 |  |  | 0.0036 |  | 0.0001 | 0.0011 | 0.39 | RHI DELTEK D99 |  | RHI JUSTAL DS1015
983 | 12005597 | 02.08.2020 | 162,816 | Арм500 | ГОСТ 34028-2016 | 30 | 180x180 | Открытая |  | 163,575 | 1,8 | 0,4 | 163.175 |  |  | 4 | 1559 | 2 | 9620 | 9418 | 3977 | 9908 | 4174 | 4490 | 200 | 13 | 2 | 2155 | 9 | 320 | 350 | 110 | [7 empty] | B 789/BC | 0,01 | 7:03:00 | 1535 | 7:03:00 | 1537 | 7:19:21 | 0.2028 | 0.1899 | 1.0149 | 0.0098 | 0.0142 | 0.0566 | 0.0212 | 0.052 | 0.0009 | 0.0038 | 0.0004 |  | 0.001 | 0.0031 | 0.0024 | 0.0006 | 0.0071 |  |  | 0.0035 |  |  | 0.0026 | 0.39 | RHI DELTEK D99 |  | RHI JUSTAL DS1015
984 | 12005598 | 02.08.2020 | 159,744 | Арм500 | ГОСТ 34028-2016 | 31 | 180x180 | Открытая |  | 160,496 | 1,8 | 0,4 | 160.096 |  |  | 6 | 1560 | 2 | 9645 | 9443 | 4005 | 9936 | 4201 | 4518 | 200 | 13 | 2 | 2155 | 9 | 320 | 350 | 110 | [7 empty] | B 789/BC | 0,01 | 7:42:00 | 1540 | 7:42:00 | 1538 | 7:56:16 | 0.208 | 0.1879 | 1.0187 | 0.0087 | 0.0157 | 0.0509 | 0.0173 | 0.0382 | 0.0009 | 0.0028 | 0.0004 |  | 0.0011 | 0.0033 | 0.002 | 0.0009 | 0.0065 |  |  | 0.0038 |  |  | 0.0029 | 0.393 | RHI DELTEK D99 |  | RHI JUSTAL DS1015
985 | 12005599 | 02.08.2020 | 159,744 | Арм500 | ГОСТ 34028-2016 | 32 | 180x180 | Открытая |  | 160,496 | 1,8 | 0,4 | 160.096 |  |  | 3 | 1559 | 2 | 9672 | 9470 | 4029 | 9960 | 4229 | 4546 | 200 | 13 | 2 | 2155 | 9 | 320 | 350 | 110 | [7 empty] | B 789/BC | 0,03 | 8:21:00 | 1535 | 8:21:00 | 1534 | 8:31:58 | 0.1977 | 0.1927 | 1.0095 | 0.011 | 0.0193 | 0.0611 | 0.0185 | 0.0416 | 0.0009 | 0.0039 | 0.0005 |  | 0.001 | 0.0035 | 0.0019 | 0.0006 | 0.0057 |  |  | 0.0036 |  | 0.0001 | 0.0019 | 0.384 | RHI DELTEK D99 |  | RHI JUSTAL DS1015
986 | 12005600 | 02.08.2020 | 162,816 | Арм500 | ГОСТ 34028-2016 | 33 | 180x180 | Открытая |  | 163,575 | 1,8 | 0,4 | 163.175 |  |  | 1 | 1562 | 2 | 9697 | 9498 | 4057 | 9988 | 4256 | 4573 | 200 | 13 | 2 | 2155 | 9 | 320 | 350 | 110 | [7 empty] | B 789/BC | 0,01 | 9:01:00 | 1534 | 9:01:00 | 1536 | 9:09:33 | 0.1854 | 0.182 | 1.0096 | 0.0162 | 0.0277 | 0.0556 | 0.0207 | 0.0391 | 0.0009 | 0.0042 | 0.0004 |  | 0.0009 | 0.0036 | 0.002 | 0.0005 | 0.0074 |  |  | 0.0037 |  | 0.0001 | 0.0024 | 0.37 | RHI DELTEK D99 |  | RHI JUSTAL DS1015
987 | 12005601 | 02.08.2020 | 165,888 | Арм500 | ГОСТ 34028-2016 | 34 | 180x180 | Открытая |  | 166,653 | 1,8 | 0,4 | 166.253 |  |  | 12 | 1558 | 2 | 9724 | 9525 | 4085 | 10015 | 4284 | 4601 | 200 | 13 | 2 | 2155 | 9 | 320 | 350 | 110 | [7 empty] | B 789/BC | 0,03 | 9:42:00 | 1531 | 9:42:00 | 1531 | 9:53:04 | 0.1807 | 0.1931 | 1.0062 | 0.0115 | 0.022 | 0.0564 | 0.0184 | 0.0379 | 0.0009 | 0.0047 | 0.0004 |  | 0.001 | 0.0034 | 0.0026 | 0.0006 | 0.0075 |  |  | 0.0033 |  |  | 0.0007 | 0.365 | RHI DELTEK D99 |  | RHI JUSTAL DS1015 |  | Прожиг шибера.
988 | 12005602 | 02.08.2020 | 165,888 | Арм500 | ГОСТ 34028-2016 | 35 | 180x180 | Открытая |  | 166,653 | 1,8 | 0,4 | 166.253 |  |  | 4 | 1563 | 2 | 9752 | 9553 | 4112 | 10043 | 4312 | 4628 | 200 | 13 | 2 | 2155 | 9 | 320 | 350 | 110 | [7 empty] | B 789/BC | 0,01 | 10:24:00 | 1531 | 10:24:00 | 1531 | 10:33:28 | 0.2039 | 0.1909 | 1.012 | 0.0079 | 0.0127 | 0.0429 | 0.0064 | 0.0157 | 0.0004 | 0.0021 | 0.0003 |  | 0.0011 | 0.0026 | 0.0022 | 0.0007 | 0.0067 |  |  | 0.0035 |  |  | 0.0027 | 0.384 | RHI DELTEK D99 |  | RHI JUSTAL DS1015
989 | 12005603 | 02.08.2020 | 168,96 | Арм500 | ГОСТ 34028-2016 | 36 | 180x180 | Открытая |  | 169,731 | 1,8 | 0,4 | 169.331 |  |  | 3 | 1564 | 2 | 9780 | 9581 | 4140 | 10071 | 4339 | 4659 | 200 | 13 | 2 | 2155 | 9 | 320 | 350 | 110 | [7 empty] | B 789/BC | 0,03 | 11:06:00 | 1537 | 11:06:00 | 1543 | 11:13:39 | 0.1949 | 0.1866 | 1.0019 | 0.0058 | 0.0122 | 0.0381 | 0.0042 | 0.0115 | 0.0003 | 0.0012 | 0.0003 |  | 0.001 | 0.0024 | 0.0046 | 0.0007 | 0.0074 |  |  | 0.0034 |  | 0.0001 | 0.0013 | 0.371 | RHI DELTEK D99 |  | RHI JUSTAL DS1015
990 | 12005604 | 02.08.2020 | 165,888 | Арм500 | ГОСТ 34028-2016 | 37 | 180x180 | Открытая |  | 166,653 | 1,8 | 0,4 | 166.253 |  |  | 1 | 1566 | 2 | 9807 | 9608 | 4167 | 10098 | 4367 | 4687 | 200 | 13 | 2 | 2155 | 9 | 320 | 350 | 110 | [7 empty] | B 789/BC | 0,01 | 11:47:00 | 1539 | 11:47:00 | 1539 | 11:58:20 | 0.185 | 0.1848 | 0.7998 | 0.006 | 0.0143 | 0.0374 | 0.0054 | 0.0148 | 0.0003 | 0.0015 | 0.0003 |  | 0.001 | 0.0018 | 0.0022 | 0.001 | 0.007 |  |  | 0.0031 |  | 0.0001 | 0.0007 | 0.328 | RHI DELTEK D99 |  | RHI JUSTAL DS1015
991 | 12005605 | 02.08.2020 | 172,032 | Арм500 | ГОСТ 34028-2016 | 38 | 180x180 | Открытая |  | 172,81 | 1,8 | 0,4 | 172.41 |  |  | 12 | 1566 | 2 | 9835 | 9639 | 4195 | 10126 | 4394 | 4717 | 200 | 13 | 2 | 2155 | 9 | 320 | 350 | 110 | [7 empty] | B 789/BC | 0,01 | 12:30:00 | 1539 | 12:30:00 | 1539 | 12:40:25 | 0.1878 | 0.1849 | 0.703 | 0.0102 | 0.0196 | 0.0405 | 0.0113 | 0.03 | 0.0006 | 0.002 | 0.0003 |  | 0.0011 | 0.0022 | 0.0037 | 0.001 | 0.0061 |  |  | 0.0031 |  | 0.0001 | 0.0013 | 0.317 | RHI DELTEK D99 |  | RHI JUSTAL DS1015
992 | 12005606 | 02.08.2020 | 159,744 | Арм500 | ГОСТ 34028-2016 | 39 | 180x180 | Открытая |  | 160,496 | 1,8 | 0,4 | 160.096 |  |  | 4 | 1566 | 2 | 9862 | 9664 | 4220 | 10153 | 4422 | 4745 | 200 | 13 | 2 | 2155 | 9 | 320 | 350 | 110 | [7 empty] | B 789/BC | 0,01 | 13:13:00 | 1538 | 13:13:00 | 1539 | 13:20:12 | 0.1862 | 0.1965 | 0.7067 | 0.009 | 0.0162 | 0.0433 | 0.0144 | 0.0348 | 0.001 | 0.0021 | 0.0003 |  | 0.0011 | 0.0024 | 0.0024 | 0.0009 | 0.0069 |  |  | 0.003 |  | 0.0001 | 0.0016 | 0.317 | RHI DELTEK D99 |  | RHI JUSTAL DS1015
993 | 12005607 | 02.08.2020 | 165,581 | Арм500 | ГОСТ 34028-2016 | 40 | 180x180 | Открытая |  | 174,145 | 1,8 | 0,4 | 173.745 | 5 |  | 3 | 1569 | 2 | 9887 | 9691 | 4250 | 4450 | 10181 | 4773 | 200 | 13 | 2 | 2155 | 9 | 320 | 350 | 120 | [7 empty] | B 789/BC | 0,01 | 14:54:00 | 1544 | 14:54:00 | 1540 | 14:04:37 | 0.1968 | 0.1824 | 0.6975 | 0.0069 | 0.0164 | 0.0458 | 0.0186 | 0.0368 | 0.0009 | 0.0023 | 0.0003 |  | 0.0011 | 0.0025 | 0.0031 | 0.0013 | 0.0071 |  |  | 0.0031 |  | 0.0001 | 0.0011 | 0.327 | RHI DELTEK D99 |  | RHI JUSTAL DS1015 |  | Окончание серии
994 | 12005608 | 02.08.2020 | 153,6 | Арм500 | ГОСТ 34028-2016 | 1 | 180x180 | Открытая |  | 155,238 | 1,8 | 0,4 | 154.838 |  |  | 1 | 1580 | 3 | 9918 |  | 4281 | 10212 | 4480 | 4803 | 200 | 13 | 2 | 2155 | 9 | 320 | 350 | 110 | [7 empty] | B 789/BC | 0,09 | 15:44:00 | 1548 | 15:44:00 | 1549 | 15:52:14 | 0.1904 | 0.1846 | 0.7173 | 0.0068 | 0.0139 | 0.0401 | 0.007 | 0.0187 | 0.0004 | 0.0017 | 0.0004 |  | 0.001 | 0.0024 | 0.0023 | 0.001 | 0.0062 |  |  | 0.0031 |  | 0.0001 | 0.002 | 0.321 | RHI DELTEK D99 |  | RHI JUSTAL DS1015 |  | Запуск серии. Р№2 неисправность пульта на заведение затравки.
995 | 12005609 | 02.08.2020 | 165,888 | Арм500 | ГОСТ 34028-2016 | 2 | 180x180 | Открытая |  | 166,653 | 1,8 | 0,4 | 166.253 |  |  | 12 | 1571 | 3 | 9952 |  | 4315 | 10242 | 4514 | 4837 | 200 | 13 | 2 | 2155 | 9 | 320 | 350 | 110 | [7 empty] | B 789/BC | 0,01 | 16:30:00 | 1543 | 16:30:00 | 1543 | 16:38:45 | 0.1899 | 0.1818 | 0.7237 | 0.0055 | 0.0156 | 0.0536 | 0.0135 | 0.0377 | 0.0009 | 0.0027 | 0.0003 |  | 0.001 | 0.0021 | 0.0022 | 0.0008 | 0.006 |  |  | 0.0031 |  | 0.0001 | 0.0028 | 0.326 | RHI DELTEK D99 |  | RHI JUSTAL DS1015
996 | 12005610 | 02.08.2020 | 153,6 | Арм500 | ГОСТ 34028-2016 | 3 | 180x180 | Открытая |  | 154,488 | 1,8 | 0,4 | 154.088 |  |  | 4 | 1573 | 3 | 9982 | 9694 | 4342 | 10273 | 4545 | 4868 | 200 | 13 | 2 | 2155 | 9 | 320 | 350 | 110 | [7 empty] | B 789/BC | 0,01 | 17:20:00 | 1540 | 17:20:00 | 1539 | 17:30:34 | 0.1957 | 0.1825 | 0.7008 | 0.0043 | 0.0158 | 0.0596 | 0.025 | 0.0382 | 0.0011 | 0.0037 | 0.0002 |  | 0.0009 | 0.0017 | 0.0033 | 0.0008 | 0.0082 |  |  | 0.003 |  | 0.0002 | 0.0017 | 0.33 | RHI DELTEK D99 |  | RHI JUSTAL DS1015 |  | Р№2 запуск в17:50
997 | 12005611 | 02.08.2020 | 153,6 | Арм500 | ГОСТ 34028-2016 | 4 | 180x180 | Открытая |  | 154,338 | 1,8 | 0,4 | 153.938 |  |  | 3 | 1569 | 3 | 10007 | 9722 | 4370 | 10298 | 4569 | 4892 | 200 | 13 | 2 | 2155 | 9 | 320 | 350 | 110 | [7 empty] | B 789/BC | 0,03 | 18:07:00 | 1541 | 18:07:00 | 1543 | 18:14:18 | 0.2042 | 0.1905 | 0.7213 | 0.0094 | 0.0168 | 0.0497 | 0.0238 | 0.0436 | 0.001 | 0.0064 | 0.0004 |  | 0.0008 | 0.0022 | 0.0022 | 0.0005 | 0.0077 |  |  | 0.0031 |  | 0.0001 | 0.0009 | 0.341 | RHI DELTEK D99 |  | RHI JUSTAL DS1015
998 | 12005612 | 02.08.2020 | 165,888 | Арм500 | ГОСТ 34028-2016 | 5 | 180x180 | Открытая |  | 166,653 | 1,8 | 0,4 | 166.253 |  |  | 1 | 1569 | 3 | 10038 | 9749 | 4395 | 10325 | 4597 | 4920 | 200 | 13 | 2 | 2155 | 9 | 320 | 350 | 120 | [7 empty] | B 789/BC | 0,01 | 18:45:00 | 1544 | 18:45:00 | 1546 | 18:51:07 | 0.1934 | 0.1763 | 0.7032 | 0.0061 | 0.0114 | 0.05 | 0.0231 | 0.04 | 0.001 | 0.0054 | 0.0003 |  | 0.0008 | 0.0018 | 0.002 | 0.0008 | 0.007 |  |  | 0.003 |  |  | 0.0018 | 0.326 | RHI DELTEK D99 |  | RHI JUSTAL DS1015
999 | 12005613 | 02.08.2020 | 150,528 | Арм500 | ГОСТ 34028-2016 | 6 | 180x180 | Открытая |  | 151,259 | 1,8 | 0,4 | 150.859 |  |  | 9 | 1573 | 3 | 10062 | 9774 | 4422 | 10350 | 4621 | 4945 | 200 | 7 | 2 | 2155 | 9 | 320 | 350 | 110 | [7 empty] | B 789/BC | 0,01 | 19:25:00 | 1536 | 19:25:00 | 1536 | 19:34:30 | 0.2001 | 0.1899 | 0.7147 | 0.0066 | 0.0126 | 0.0485 | 0.0205 | 0.0449 | 0.0009 | 0.0036 | 0.0003 |  | 0.0009 | 0.0018 | 0.0028 | 0.0009 | 0.0078 |  |  | 0.0031 |  | 0.0001 | 0.0015 | 0.334 | RHI DELTEK D99 |  | RHI JUSTAL DS1015
1000 | 12005614 | 02.08.2020 | 147,456 | Арм500 | ГОСТ 34028-2016 | 7 | 180x180 | Открытая |  | 148,18 | 1,8 | 0,4 | 147.78 |  |  | 12 | 1568 | 3 | 10087 | 9799 | 4447 | 10375 | 4646 | 4969 | 200 | 7 | 2 | 2155 | 9 | 320 | 350 | 110 | [7 empty] | B 789/BC | 0,01 | 20:05:00 | 1538 | 20:05:00 | 1540 | 20:10:29 | 0.1911 | 0.1629 | 0.5275 | 0.0051 | 0.0107 | 0.0441 | 0.0174 | 0.0335 | 0.0008 | 0.0032 | 0.0002 |  | 0.0008 | 0.0012 | 0.002 | 0.0008 | 0.0067 |  |  | 0.0028 |  | 0.0001 | 0.0008 | 0.292 | RHI DELTEK D99 |  | RHI JUSTAL DS1015
1001 | 12005615 | 02.08.2020 | 156,672 | Арм500 | ГОСТ 34028-2016 | 8 | 180x180 | Открытая |  | 157,417 | 1,8 | 0,4 | 157.017 |  |  |  | 1567 | 3 | 10114 | 9823 | 4471 | 10402 | 4674 | 4994 | 200 | 7 | 2 | 2155 | 9 | 320 | 350 | 110 | [7 empty] | B 789/BC | 0,01 | 20:43:00 | 1539 | 20:43:00 | 1540 | 20:47:19 | 0.1945 | 0.1394 | 0.5056 | 0.0037 | 0.0074 | 0.0413 | 0.0171 | 0.0442 | 0.0009 | 0.0036 | 0.0002 |  | 0.0007 | 0.001 | 0.0019 | 0.0007 | 0.008 |  |  | 0.0026 |  |  | 0.0013 | 0.292 | RHI DELTEK D99 |  | RHI JUSTAL DS1015
1002 | 12005616 | 02.08.2020 | 153,6 | Арм500 | ГОСТ 34028-2016 | 9 | 180x180 | Открытая |  | 154,338 | 1,8 | 0,4 | 153.938 |  |  | 3 | 1567 | 3 | 10139 | 9848 | 4499 | 10427 | 4698 | 5021 | 200 | 7 | 2 | 2155 | 9 | 320 | 350 | 110 | [7 empty] | B 789/BC | 0,01 | 21:20:00 | 1541 | 21:20:00 | 1539 | 21:27:30 | 0.1891 | 0.1397 | 0.5278 | 0.0102 | 0.0103 | 0.0435 | 0.0195 | 0.0452 | 0.0009 | 0.0041 | 0.0002 |  | 0.0007 | 0.0014 | 0.002 | 0.0006 | 0.0075 |  |  | 0.0028 |  | 0.0001 | 0.0015 | 0.291 | RHI DELTEK D99 |  | RHI JUSTAL DS1015
1003 | 12005617 | 02.08.2020 | 156,672 | Арм500 | ГОСТ 34028-2016 | 10 | 180x180 | Открытая |  | 157,417 | 1,8 | 0,4 | 157.017 |  |  | 9 | 1569 | 3 | 10164 | 9875 | 4524 | 10451 | 4726 | 5049 | 200 | 7 | 2 | 2155 | 9 | 320 | 350 | 110 | [7 empty] | B 789/BC | 0,01 | 22:00:00 | 1541 | 22:00:00 | 1542 | 22:01:44 | 0.1872 | 0.1484 | 0.5082 | 0.0095 | 0.0102 | 0.0427 | 0.0158 | 0.0406 | 0.001 | 0.0027 | 0.0002 |  | 0.0007 | 0.0013 | 0.0023 | 0.0008 | 0.0069 |  |  | 0.0028 |  | 0.0001 | 0.0014 | 0.285 | RHI DELTEK D99 |  | RHI JUSTAL DS1015
1004 | 12005618 | 02.08.2020 | 153,6 | Арм500 | ГОСТ 34028-2016 | 11 | 180x180 | Открытая |  | 154,338 | 1,8 | 0,4 | 153.938 |  |  | 12 | 1567 | 3 | 10185 | 9900 | 4551 | 10479 | 4753 | 5074 | 200 | 7 | 2 | 2155 | 9 | 320 | 350 | 110 | [7 empty] | B 789/BC | 0,01 | 22:40:00 | 1542 | 22:40:00 | 1540 | 22:40:06 | 0.1947 | 0.1418 | 0.512 | 0.0108 | 0.0143 | 0.0585 | 0.0212 | 0.0449 | 0.0009 | 0.0046 | 0.0002 |  | 0.0007 | 0.0015 | 0.0024 | 0.0006 | 0.0061 |  |  | 0.0028 |  |  | 0.0015 | 0.297 | RHI DELTEK D99 |  | RHI JUSTAL DS1015
1005 | 12005619 | 02.08.2020 | 162,816 | Арм500 | ГОСТ 34028-2016 | 12 | 180x180 | Открытая |  | 164,035 | 1,8 | 0,4 | 163.635 |  |  | 1 | 1570 | 3 |  | 9934 | 4585 | 10510 | 4787 | 5104 | 200 | 7 | 2 | 2155 | 9 | 320 | 350 | 110 | [7 empty] | B 789/BC | 0,01 | 23:18:00 | 1545 | 23:18:00 | 1543 | 23:17:34 | 0.1907 | 0.1443 | 0.5 | 0.0064 | 0.0136 | 0.046 | 0.0172 | 0.0396 | 0.001 | 0.0027 | 0.0002 |  | 0.0008 | 0.0013 | 0.002 | 0.0008 | 0.0075 |  |  | 0.0026 |  | 0.0001 | 0.001 | 0.288 | RHI DELTEK D99 |  | RHI JUSTAL DS1015 |  | Закрыли ручей №1 заклинило ролик после ТПМа (задир).
1006 | 12005620 | 02.08.2020 | 153,6 | Арм500 | ГОСТ 34028-2016 | 13 | 180x180 | Открытая |  | 154,488 | 1,8 | 0,4 | 154.088 |  |  | 4 | 1571 | 3 | 10197 | 9961 | 4613 | 10537 | 4818 | 5132 | 200 | 7 | 2 | 2155 | 9 | 320 | 350 | 110 | [7 empty] | B 789/BC | 0,01 | 0:00:00 | 1540 | 0:00:00 | 1539 | 0:05:28 | 0.2006 | 0.1449 | 0.5077 | 0.0087 | 0.0116 | 0.0432 | 0.0184 | 0.0408 | 0.001 | 0.0028 | 0.0002 |  | 0.0007 | 0.0013 | 0.0019 | 0.0009 | 0.0079 |  |  | 0.0028 |  |  | 0.0012 | 0.299 | RHI DELTEK D99 |  | RHI JUSTAL DS1015 |  | Запустили ручей №1.
1007 | 12005621 | 03.08.2020 | 156,672 | Арм500 | ГОСТ 34028-2016 | 14 | 180x180 | Открытая |  | 157,417 | 1,8 | 0,4 | 157.017 |  |  | 3 | 1568 | 3 | 10222 | 9989 | 4637 | 10562 | 4846 | 5159 | 200 | 7 | 2 | 2155 | 9 | 320 | 350 | 110 | [7 empty] | B 789/BC | 0,01 | 0:45:00 | 1540 | 0:45:00 | 1538 | 0:50:10 | 0.2068 | 0.1441 | 0.5209 | 0.0057 | 0.0083 | 0.0315 | 0.0083 | 0.0219 | 0.0005 | 0.0018 | 0.0002 |  | 0.0007 | 0.0015 | 0.002 | 0.0005 | 0.0068 |  |  | 0.003 |  |  | 0.0009 | 0.303 | RHI DELTEK D99 |  | RHI JUSTAL DS1015
1008 | 12005622 | 03.08.2020 | 159,744 | Арм500 | ГОСТ 34028-2016 | 15 | 180x180 | Открытая |  | 160,496 | 1,8 | 0,4 | 160.096 |  |  | 9 | 1568 | 3 | 10247 | 10014 | 4665 | 10589 | 4873 | 5157 | 200 | 7 | 2 | 2155 | 9 | 320 | 350 | 110 | [7 empty] | B 789/BC | 0,01 | 1:25:00 | 1541 | 1:25:00 | 1539 | 1:28:10 | 0.1909 | 0.1622 | 0.5069 | 0.0043 | 0.0063 | 0.0306 | 0.0066 | 0.0191 | 0.0003 | 0.0013 | 0.0002 |  | 0.0007 | 0.0009 | 0.0021 | 0.0006 | 0.0068 |  |  | 0.0027 |  |  | 0.0014 | 0.284 | RHI DELTEK D99 |  | RHI JUSTAL DS1015
1009 | 12005623 | 03.08.2020 | 162,816 | Арм500 | ГОСТ 34028-2016 | 16 | 180x180 | Открытая |  | 163,575 | 1,8 | 0,4 | 163.175 |  |  | 12 | 1566 | 3 | 10274 | 10041 | 4689 | 10617 | 4901 | 5215 | 200 | 7 | 2 | 2155 | 9 | 320 | 350 | 110 | [7 empty] | B 789/BC | 0,01 | 2:03:00 | 1542 | 2:03:00 | 1540 | 2:54:23 | 0.1861 | 0.1666 | 0.517 | 0.0035 | 0.0101 | 0.0336 | 0.0062 | 0.0198 | 0.0003 | 0.0013 | 0.0001 |  | 0.0008 | 0.0009 | 0.0023 | 0.0009 | 0.0063 |  |  | 0.0027 |  | 0.0001 | 0.003 | 0.281 | RHI DELTEK D99 |  | RHI JUSTAL DS1015
1010 | 12005624 | 03.08.2020 | 163,84 | Ст3сп | ГОСТ 380-2005 | 17 | 180x180 | Открытая |  | 164,6 | 1,8 | 0,4 | 164.2 |  |  | 1 | 1571 | 3 | 10303 | 10068 | 4716 | 10642 | 4929 | 5243 | 200 | 7 | 2 | 2155 | 9 | 290 | 350 | 100 | [7 empty] | B 789/BC | 0,01 | 2:45:00 | 1544 | 2:45:00 | 1544 | 3:01:13 | 0.1826 | 0.1738 | 0.5226 | 0.004 | 0.0094 | 0.0338 | 0.0058 | 0.0171 | 0.0003 | 0.0013 | 0.0002 |  | 0.0008 | 0.0011 | 0.0021 | 0.0006 | 0.0066 |  |  | 0.0028 |  |  | 0.0009 |  | RHI DELTEK D99 |  | RHI JUSTAL DS1015
1011 | 12005625 | 03.08.2020 | 163,84 | Ст3сп | ГОСТ 380-2005 | 18 | 180x180 | Открытая |  | 164,6 | 1,8 | 0,4 | 164.2 |  |  | 4 | 1572 | 3 | 10332 | 10097 | 4743 | 10666 | 4958 | 5270 | 200 | 7 | 2 | 2155 | 9 | 290 | 350 | 100 | [7 empty] | B 789/BC | 0,01 | 3:25:00 | 1544 | 3:25:00 | 1543 | 3:26:48 | 0.174 | 0.175 | 0.5213 | 0.0025 | 0.0069 | 0.0346 | 0.0056 | 0.017 | 0.0002 | 0.0012 | 0.0001 |  | 0.0008 | 0.001 | 0.0025 | 0.0007 | 0.0074 |  |  | 0.0027 |  | 0.0001 | 0.0011 |  | RHI DELTEK D99 |  | RHI JUSTAL DS1015
1012 | 12005626 | 03.08.2020 | 159,744 | Ст3сп | ГОСТ 380-2005 | 19 | 180x180 | Открытая |  | 160,496 | 1,8 | 0,4 | 160.096 |  |  | 3 | 1571 | 3 | 10358 | 10128 | 4769 | 10693 | 4985 | 5297 | 200 | 7 | 2 | 2155 | 9 | 290 | 350 | 100 | [7 empty] | B 789/BC | 0,01 | 4:10:00 | 1543 | 4:10:00 | 1540 | 4:14:47 | 0.1755 | 0.1841 | 0.5228 | 0.0035 | 0.0087 | 0.0352 | 0.006 | 0.0182 | 0.0003 | 0.0013 | 0.0001 |  | 0.0008 | 0.001 | 0.0025 | 0.0006 | 0.0074 |  |  | 0.0028 |  | 0.0001 | 0.001 |  | RHI DELTEK D99 |  | RHI JUSTAL DS1015
1013 | 12005627 | 03.08.2020 | 159,744 | Ст3сп | ГОСТ 380-2005 | 20 | 180x180 | Открытая |  | 160,956 | 1,8 | 0,4 | 160.556 |  |  | 9 | 1575 | 3 | 10389 | 10152 | 4790 | 10717 | 5013 | 5325 | 200 | 7 | 2 | 2155 | 9 | 290 | 350 | 100 | [7 empty] | B 789/BC | 0,01 | 4:55:00 | 1542 | 4:55:00 | 1544 | 5:03:29 | 0.1754 | 0.1764 | 0.5239 | 0.0036 | 0.007 | 0.0334 | 0.0068 | 0.0191 | 0.0003 | 0.0014 | 0.0002 |  | 0.0008 | 0.0012 | 0.0023 | 0.0008 | 0.0063 |  |  | 0.0028 |  | 0.0001 | 0.0006 |  | RHI DELTEK D99 |  | RHI JUSTAL DS1015 |  | Закрыли ручей №3 (задир).
1014 | 12005628 | 03.08.2020 | 159,744 | Ст3сп | ГОСТ 380-2005 | 21 | 180x180 | Открытая |  | 160,496 | 1,8 | 0,4 | 160.096 |  |  | 12 | 1575 | 3 | 10420 | 10187 |  | 10742 | 5048 | 5358 | 200 | 7 | 2 | 2155 | 9 | 320 | 350 | 110 | [7 empty] | B 789/BC | 0,01 | 5:43:00 | 1542 | 5:43:00 | 1541 | 5:48:37 | 0.1733 | 0.1661 | 0.5272 | 0.0068 | 0.0107 | 0.0293 | 0.0057 | 0.0165 | 0.0003 | 0.0013 | 0.0002 |  | 0.0008 | 0.0013 | 0.0022 | 0.0009 | 0.0066 |  |  | 0.0027 |  | 0.0001 | 0.0004 |  | RHI DELTEK D99 |  | RHI JUSTAL DS1015
1015 | 12005629 | 03.08.2020 | 157,696 | Ст3сп | ГОСТ 380-2005 | 22 | 180x180 | Открытая |  | 158,443 | 1,8 | 0,4 | 158.043 |  |  | 6 | 1588 | 3 | 10452 | 10219 |  | 10767 | 5083 | 5391 | 200 | 7 | 2 | 2155 | 9 | 320 | 350 | 110 | [7 empty] | B 789/BC | 0,01 | 6:32:00 | 1548 | 6:32:00 | 1546 | 6:33:06 | 0.1755 | 0.1795 | 0.5213 | 0.0052 | 0.0123 | 0.0364 | 0.0144 | 0.036 | 0.0007 | 0.0025 | 0.0002 |  | 0.0008 | 0.0012 | 0.0024 | 0.001 | 0.0057 |  |  | 0.0027 |  | 0.0001 | 0.0008 |  | RHI DELTEK D99 |  | RHI JUSTAL DS1015
1016 | 12005630 | 03.08.2020 | 157,696 | УП | ТУ 24.10.61-022-24688283-2020 | 23 | 180x180 | Открытая |  | 158,593 | 1,8 | 0,4 | 158.193 |  |  | 4 | 1593 | 3 | 10479 | 10248 | 4812 | 10789 | 5112 | 5419 | 200 | 7 | 2 | 2155 | 9 | 290 | 350 | 100 | [7 empty] | B 789/BC | 0,01 | 7:20:00 | 1564 | 7:20:00 | 1560 | 7:26:13 | 0.0713 | 0.1579 | 0.4593 | 0.0048 | 0.014 | 0.0355 | 0.0213 | 0.0445 | 0.0009 | 0.0034 | 0.0002 |  | 0.0007 | 0.0014 | 0.0023 | 0.001 | 0.0065 |  |  | 0.0027 |  | 0.0001 | 0.0032 |  | RHI DELTEK D99 |  | RHI JUSTAL DS1015 |  | 7:12 запуск 3 ручья
1017 | 12005631 | 03.08.2020 | 153,6 | УП | ТУ 24.10.61-022-24688283-2020 | 24 | 180x180 | Открытая |  | 154,338 | 1,8 | 0,4 | 153.938 |  |  | 3 | 1590 | 3 | 10506 | 10277 | 4833 | 10812 | 5140 | 5446 | 200 | 7 | 2 | 2155 | 9 | 290 | 350 | 100 | [7 empty] | B 789/BC | 0,01 | 8:05:00 | 1561 | 8:05:00 | 1566 | 8:14:42 | 0.0656 | 0.1472 | 0.449 | 0.0049 | 0.0087 | 0.037 | 0.0166 | 0.0381 | 0.0009 | 0.0047 | 0.0002 |  | 0.0007 | 0.0013 | 0.003 | 0.001 | 0.0062 |  |  | 0.0027 |  | 0.0001 | 0.003 |  | RHI DELTEK D99 |  | RHI JUSTAL DS1015
1018 | 12005632 | 03.08.2020 | 161,792 | УП | ТУ 24.10.61-022-24688283-2020 | 25 | 180x180 | Открытая |  | 162,548 | 1,8 | 0,4 | 162.148 |  |  | 1 | 1591 | 3 | 10534 | 10308 | 4853 | 10836 | 5169 | 5475 | 200 | 7 | 2 | 2155 | 9 | 290 | 350 | 100 | [7 empty] | B 789/BC | 0,01 | 8:45:00 | 1562 | 8:45:00 | 1563 | 8:53:35 | 0.0713 | 0.1428 | 0.4527 | 0.0056 | 0.0104 | 0.0408 | 0.0249 | 0.0429 | 0.0009 | 0.0033 | 0.0003 |  | 0.0008 | 0.0014 | 0.0025 | 0.0009 | 0.0056 |  |  | 0.0027 |  | 0.0001 | 0.002 |  | RHI DELTEK D99 |  | RHI JUSTAL DS1015
1019 | 12005633 | 03.08.2020 | 163,84 | УП | ТУ 24.10.61-022-24688283-2020 | 26 | 180x180 | Открытая |  | 164,6 | 1,8 | 0,4 | 164.2 |  |  | 12 | 1588 | 3 | 10563 | 10338 | 4876 | 10861 | 5198 | 5503 | 200 | 7 | 2 | 2155 | 9 | 290 | 350 | 100 | [7 empty] | B 789/BC | 0,01 | 9:25:00 | 1561 | 9:25:00 | 1560 | 9:43:27 | 0.058 | 0.1503 | 0.4507 | 0.0052 | 0.0098 | 0.0358 | 0.0171 | 0.0394 | 0.0009 | 0.0025 | 0.0003 |  | 0.0008 | 0.0018 | 0.0026 | 0.0012 | 0.0048 |  |  | 0.0027 |  | 0.0001 | 0.0019 |  | RHI DELTEK D99 |  | RHI JUSTAL DS1015
1020 | 12005634 | 03.08.2020 | 165,888 | УП | ТУ 24.10.61-022-24688283-2020 | 27 | 180x180 | Открытая |  | 166,653 | 1,8 | 0,4 | 166.253 |  |  | 6 | 1588 | 3 | 10590 | 10367 | 4898 | 10885 | 5224 | 5530 | 200 | 7 | 2 | 2155 | 9 | 290 | 350 | 100 | [7 empty] | B 789/BC | 0,01 | 10:10:00 | 1560 | 10:10:00 | 1557 | 10:22:47 | 0.0579 | 0.1528 | 0.4468 | 0.0064 | 0.0086 | 0.0358 | 0.0182 | 0.0423 | 0.0009 | 0.0022 | 0.0003 |  | 0.0007 | 0.0011 | 0.0029 | 0.0007 | 0.0056 |  |  | 0.0026 |  | 0.0001 | 0.0026 |  | RHI DELTEK D99 |  | RHI JUSTAL DS1015
1021 | 12005635 | 03.08.2020 | 159,744 | Арм500 | ГОСТ 34028-2016 | 28 | 180x180 | Открытая |  | 160,496 | 1,8 | 0,4 | 160.096 |  |  | 4 | 1569 | 3 | 10620 | 10401 | 4923 | 10910 | 5255 | 5558 | 200 | 7 | 2 | 2155 | 9 | 290 | 350 | 100 | [7 empty] | B 789/BC | 0,01 | 10:50:00 | 1548 | 10:50:00 | 1545 | 11:01:52 | 0.1834 | 0.1374 | 0.5132 | 0.0112 | 0.0117 | 0.0496 | 0.0236 | 0.0489 | 0.0011 | 0.0047 | 0.0004 |  | 0.0007 | 0.0016 | 0.0028 | 0.0009 | 0.0085 |  |  | 0.0027 |  | 0.0001 | 0.0026 | 0.285 | RHI DELTEK D99 |  | RHI JUSTAL DS1015
1022 | 12005636 | 03.08.2020 | 159,744 | Арм500 | ГОСТ 34028-2016 | 29 | 180x180 | Открытая |  | 160,496 | 1,8 | 0,4 | 160.096 |  |  | 3 | 1565 | 3 | 10648 | 10428 | 4950 | 10932 | 5283 | 5585 | 200 | 7 | 2 | 2155 | 9 | 290 | 350 | 100 | [7 empty] | B 789/BC | 0,01 | 11:35:00 | 1543 | 11:35:00 | 1544 | 11:50:32 | 0.1884 | 0.1478 | 0.5249 | 0.014 | 0.0103 | 0.0418 | 0.0203 | 0.0514 | 0.0014 | 0.0028 | 0.0003 |  | 0.0008 | 0.0016 | 0.0026 | 0.0012 | 0.0087 |  |  | 0.0027 |  | 0.0001 | 0.001 | 0.29 | RHI DELTEK D99 |  | RHI JUSTAL DS1015
1023 | 12005637 | 03.08.2020 | 159,744 | Арм500 | ГОСТ 34028-2016 | 30 | 180x180 | Открытая |  | 160,496 | 1,8 | 0,4 | 160.096 |  |  | 3 | 1566 | 3 | 10675 | 10456 | 4975 | 10956 | 5310 | 5613 | 200 | 7 | 2 | 2155 | 9 | 290 | 350 | 100 | [7 empty] | B 789/BC | 0,01 | 12:15:00 | 1543 | 12:15:00 | 1544 | 12:23:41 | 0.1917 | 0.1419 | 0.5329 | 0.0137 | 0.011 | 0.041 | 0.0164 | 0.048 | 0.0011 | 0.0021 | 0.0003 |  | 0.0007 | 0.0016 | 0.0027 | 0.0008 | 0.0078 |  |  | 0.0025 |  | 0.0001 | 0.004 | 0.294 | RHI DELTEK D99 |  | RHI JUSTAL DS1015
1024 | 12005638 | 03.08.2020 | 159,744 | Арм500 | ГОСТ 34028-2016 | 31 | 180x180 | Открытая |  | 160,496 | 1,8 | 0,4 | 160.096 |  |  | 12 | 1563 | 3 | 10703 | 10484 | 5003 | 10978 | 5338 | 5640 | 200 | 7 | 2 | 2155 | 9 | 290 | 350 | 100 | [7 empty] | B 789/BC | 0,01 | 12:55:00 | 1541 | 12:55:00 | 1540 | 13:09:26 | 0.1931 | 0.1359 | 0.5176 | 0.0124 | 0.0111 | 0.0434 | 0.0176 | 0.0436 | 0.001 | 0.0024 | 0.0004 |  | 0.0007 | 0.0016 | 0.003 | 0.0012 | 0.008 |  |  | 0.0027 |  | 0.0001 | 0.0008 | 0.293 | RHI DELTEK D99 |  | RHI JUSTAL DS1015
1025 | 12005639 | 03.08.2020 | 153,6 | Арм500 | ГОСТ 34028-2016 | 32 | 180x180 | Открытая |  | 154,338 | 1,8 | 0,4 | 153.938 |  |  | 6 | 1564 | 3 | 17731 | 10511 | 5030 | 10999 | 5366 | 5665 | 200 | 7 | 2 | 2155 | 9 | 290 | 350 | 100 | [7 empty] | B 789/BC | 0,01 | 13:35:00 | 1539 | 13:35:00 | 1540 | 13:44:56 | 0.19 | 0.1364 | 0.5347 | 0.0081 | 0.0086 | 0.0393 | 0.019 | 0.0463 | 0.0016 | 0.0026 | 0.0004 |  | 0.0007 | 0.0016 | 0.0025 | 0.0008 | 0.0085 |  |  | 0.0026 |  | 0.0001 | 0.0012 | 0.292 | RHI DELTEK D99 |  | RHI JUSTAL DS1015
1026 | 12005640 | 03.08.2020 | 159,744 | Арм500 | ГОСТ 34028-2016 | 33 | 180x180 | Открытая |  | 160,496 | 1,8 | 0,4 | 160.096 |  |  | 4 | 1562 | 3 | 10758 | 10539 | 5055 | 11024 | 5393 | 5693 | 200 | 7 | 2 | 2155 | 9 | 290 | 350 | 100 | [7 empty] | B 789/BC | 0,01 | 14:15:00 | 1535 | 14:15:00 | 1533 | 14:24:01 | 0.1943 | 0.1409 | 0.5262 | 0.0145 | 0.014 | 0.0467 | 0.0205 | 0.0601 | 0.0014 | 0.0027 | 0.0004 |  | 0.0007 | 0.0015 | 0.0025 | 0.0012 | 0.0093 |  |  | 0.0025 |  | 0.0002 | 0.0019 | 0.298 | RHI DELTEK D99 |  | RHI JUSTAL DS1015
1027 | 12005641 | 03.08.2020 | 162,816 | Арм500 | ГОСТ 34028-2016 | 34 | 180x180 | Открытая |  | 163,575 | 1,8 | 0,4 | 163.175 |  |  | 3 | 1564 | 3 | 10786 | 10569 | 5082 | 11045 | 5421 | 5720 | 200 | 7 | 2 | 2155 | 9 | 290 | 350 | 100 | [7 empty] | B 789/BC | 0,01 | 14:55:00 | 1536 | 14:55:00 | 1537 | 15:06:54 | 0.1849 | 0.1346 | 0.5283 | 0.0142 | 0.0085 | 0.0421 | 0.0189 | 0.0495 | 0.001 | 0.0022 | 0.0003 |  | 0.0007 | 0.0012 | 0.0026 | 0.0006 | 0.0092 |  |  | 0.0026 |  | 0.0001 | 0.0016 | 0.287 | RHI DELTEK D99 |  | RHI JUSTAL DS1015
1028 | 12005642 | 03.08.2020 | 165,888 | Арм500 | ГОСТ 34028-2016 | 35 | 180x180 | Открытая |  | 167,113 | 1,8 | 0,4 | 166.713 |  |  | 9 | 1570 | 3 | 10813 | 10600 | 5107 | 11070 | 5451 | 5748 | 200 | 7 | 2 | 2155 | 9 | 290 | 350 | 100 | [7 empty] | B 789/BC | 0,01 | 15:35:00 | 1537 | 15:35:00 | 1538 | 15:46:00 | 0.1924 | 0.1352 | 0.5239 | 0.0228 | 0.0108 | 0.0412 | 0.0159 | 0.0468 | 0.0008 | 0.0022 | 0.0003 |  | 0.0008 | 0.0015 | 0.0021 | 0.0006 | 0.0081 |  |  | 0.0027 |  | 0.0001 | 0.0008 | 0.293 | RHI DELTEK D99 |  | RHI JUSTAL DS1015 |  | 16:04 закрыли 3 ручей (задир)
1029 | 12005643 | 03.08.2020 | 156,672 | Арм500 | ГОСТ 34028-2016 | 36 | 180x180 | Открытая |  | 157,567 | 1,8 | 0,4 | 157.167 |  |  | 12 | 1563 | 3 | 10841 | 10631 | 5116 | 11097 | 5482 | 5779 | 200 | 7 | 2 | 2155 | 9 | 290 | 350 | 100 | [7 empty] | B 789/BC | 0,01 | 16:15:00 | 1538 | 16:15:00 | 1535 | 16:31:13 | 0.1968 | 0.1451 | 0.5262 | 0.0219 | 0.0162 | 0.0402 | 0.0158 | 0.0512 | 0.0008 | 0.0021 | 0.0003 |  | 0.0007 | 0.0017 | 0.0023 | 0.0009 | 0.0068 |  |  | 0.0027 |  | 0.0001 | 0.0015 | 0.298 | RHI DELTEK D99 |  | RHI JUSTAL DS1015 |  | 16:40 запуск 3 ручья
1030 | 12005644 | 03.08.2020 | 159,744 | Арм500 | ГОСТ 34028-2016 | 37 | 180x180 | Открытая |  | 160,496 | 1,8 | 0,4 | 160.096 |  |  | 6 | 1565 | 3 | 10869 | 10662 | 5141 | 11119 | 5510 | 5806 | 200 | 7 | 2 | 2155 | 9 | 290 | 350 | 100 | [7 empty] | B 789/BC | 0,01 | 17:00:00 | 1534 | 17:00:00 | 1543 | 17:19:05 | 0.1984 | 0.146 | 0.5295 | 0.0157 | 0.0184 | 0.0427 | 0.0189 | 0.0463 | 0.001 | 0.0028 | 0.0003 |  | 0.0008 | 0.0018 | 0.0027 | 0.0014 | 0.0066 |  |  | 0.0027 |  | 0.0001 | 0.0024 | 0.3 | RHI DELTEK D99 |  | RHI JUSTAL DS1015
1031 | 12005645 | 03.08.2020 | 162,79 | Арм500 | ГОСТ 34028-2016 | 38 | 180x180 | Открытая |  | 164,008 | 1,8 | 0,4 | 163.608 |  |  | 4 | 1564 | 3 | 10887 | 10692 | 5165 | 11147 | 5540 | 5837 | 200 | 7 | 2 | 2155 | 9 | 290 | 350 | 100 | [7 empty] | B 789/BC | 0,01 | 17:45:00 | 1535 | 17:45:00 | 1532 | 17:56:06 | 0.1912 | 0.136 | 0.5173 | 0.0116 | 0.0134 | 0.0475 | 0.0224 | 0.0453 | 0.0009 | 0.0051 | 0.0003 |  | 0.0008 | 0.002 | 0.0022 | 0.0009 | 0.0071 |  |  | 0.0027 |  | 0.0001 | 0.0028 | 0.293 | RHI DELTEK D99 |  | RHI JUSTAL DS1015 |  | 18:09 закрыли 1 ручей (задир)
1032 | 12005646 | 03.08.2020 | 153,6 | Арм500 | ГОСТ 34028-2016 | 39 | 180x180 | Открытая |  | 154,488 | 1,8 | 0,4 | 154.088 |  |  | 3 | 1569 | 3 | 10902 | 10723 | 5190 | 11168 | 5571 | 5868 | 200 | 7 | 2 | 2155 | 9 | 290 | 350 | 100 | [7 empty] | B 789/BC | 0,01 | 18:30:00 | 1536 | 18:30:00 | 1541 | 18:44:56 | 0.1987 | 0.1405 | 0.5032 | 0.01 | 0.0133 | 0.0431 | 0.0155 | 0.0361 | 0.0008 | 0.0032 | 0.0003 |  | 0.0008 | 0.0018 | 0.0024 | 0.001 | 0.0075 |  |  | 0.0027 |  | 0.0001 | 0.0015 | 0.296 | RHI DELTEK D99 |  | RHI JUSTAL DS1015 |  | 18:41 запуск 1 ручья
1033 | 12005647 | 03.08.2020 | 165,888 | Арм500 | ГОСТ 34028-2016 | 40 | 180x180 | Открытая |  | 166,653 | 1,8 | 0,4 | 166.253 |  |  | 9 | 1569 | 3 | 10930 | 10754 | 5215 | 11196 | 5599 | 5895 | 200 | 13 | 2 | 2155 | 9 | 320 | 350 | 110 | [7 empty] | B 789/BC | 0,01 | 19:17:00 | 1542 | 19:17:00 | 1541 | 19:27:09 | 0.1835 | 0.1452 | 0.5347 | 0.0151 | 0.0179 | 0.046 | 0.0186 | 0.0403 | 0.0007 | 0.0026 | 0.0003 |  | 0.0009 | 0.002 | 0.0027 | 0.001 | 0.0057 |  |  | 0.0028 |  | 0.0001 | 0.0023 | 0.287 | RHI DELTEK D99 |  | RHI JUSTAL DS1015
1034 | 12005648 | 03.08.2020 | 156,672 | Арм500 | ГОСТ 34028-2016 | 41 | 180x180 | Открытая |  | 157,417 | 1,8 | 0,4 | 157.017 |  |  | 12 | 1568 | 3 | 10958 | 10781 | 5236 | 11220 | 5626 | 5923 | 200 | 13 | 2 | 2155 | 9 | 320 | 350 | 110 | [7 empty] | B 789/BC | 0,01 | 19:59:00 | 1542 | 19:59:00 | 1540 | 20:03:02 | 0.1895 | 0.145 | 0.5086 | 0.011 | 0.0121 | 0.0492 | 0.0184 | 0.0357 | 0.0008 | 0.0032 | 0.0003 |  | 0.0009 | 0.0016 | 0.0026 | 0.001 | 0.0067 |  |  | 0.0027 |  | 0.0001 | 0.0017 | 0.289 | RHI DELTEK D99 |  | RHI JUSTAL DS1015
1035 | 12005649 | 03.08.2020 | 159,744 | Арм500 | ГОСТ 34028-2016 | 42 | 180x180 | Открытая |  | 160,496 | 1,8 | 0,4 | 160.096 |  |  | 6 | 1567 | 3 | 10985 | 10809 | 5261 | 11245 | 5654 | 5950 | 200 | 13 | 2 | 2155 | 9 | 320 | 350 | 110 | [7 empty] | B 789/BC | 0,03 | 20:40:00 | 1538 | 20:40:00 | 1537 | 20:47:04 | 0.1901 | 0.14 | 0.5022 | 0.0102 | 0.0106 | 0.0494 | 0.0177 | 0.0385 | 0.0009 | 0.0025 | 0.0003 |  | 0.0008 | 0.0016 | 0.0025 | 0.001 | 0.0061 |  |  | 0.0028 |  | 0.0001 | 0.0026 | 0.288 | RHI DELTEK D99 |  | RHI JUSTAL DS1015
1036 | 12005650 | 03.08.2020 | 162,816 | Арм500 | ГОСТ 34028-2016 | 43 | 180x180 | Открытая |  | 163,575 | 1,8 | 0,4 | 163.175 |  |  | 4 | 1570 | 3 | 11013 | 10840 | 5285 | 11269 | 5682 | 5978 | 200 | 13 | 2 | 2155 | 9 | 320 | 350 | 120 | [7 empty] | B 789/BC | 0,01 | 21:21:00 | 1539 | 21:21:00 | 1539 | 21:28:57 | 0.1956 | 0.1518 | 0.5114 | 0.0049 | 0.0084 | 0.0422 | 0.0122 | 0.0242 | 0.0004 | 0.0017 | 0.0003 |  | 0.0008 | 0.0015 | 0.003 | 0.0011 | 0.0071 |  |  | 0.0027 |  | 0.0001 | 0.0009 | 0.292 | RHI DELTEK D99 |  | RHI JUSTAL DS1015
1037 | 12005651 | 03.08.2020 | 153,6 | Арм500 | ГОСТ 34028-2016 | 44 | 180x180 | Открытая |  | 154,338 | 1,8 | 0,4 | 153.938 |  |  | 3 | 1570 | 3 | 11037 | 10867 | 5307 | 11294 | 5709 | 6006 | 200 | 13 | 2 | 2155 | 9 | 320 | 350 | 120 | [7 empty] | B 789/BC | 0,01 | 22:03:00 | 1540 | 22:03:00 | 1540 | 22:08:58 | 0.1853 | 0.1529 | 0.5091 | 0.0061 | 0.0068 | 0.0348 | 0.0085 | 0.0187 | 0.0003 | 0.0016 | 0.0003 |  | 0.0009 | 0.0013 | 0.0025 | 0.001 | 0.0084 |  |  | 0.0027 |  | 0.0001 | 0.0012 | 0.28 | RHI DELTEK D99 |  | RHI JUSTAL DS1015
1038 | 12005652 | 03.08.2020 | 165,888 | Арм500 | ГОСТ 34028-2016 | 45 | 180x180 | Открытая |  | 166,653 | 1,8 | 0,4 | 166.253 |  |  | 2 | 1580 | 3 | 11065 | 10898 | 5331 | 11322 | 5737 | 6033 | 200 | 13 | 2 | 2155 | 9 | 320 | 350 | 110 | [7 empty] | B 789/BC | 0,01 | 22:42:00 | 1542 | 22:42:00 | 1544 | 22:46:38 | 0.1898 | 0.1554 | 0.5066 | 0.0064 | 0.0073 | 0.0332 | 0.0069 | 0.0179 | 0.0003 | 0.0015 | 0.0003 |  | 0.0008 | 0.0014 | 0.0024 | 0.0012 | 0.0077 |  |  | 0.0027 |  | 0.0001 | 0.002 | 0.283 | RHI DELTEK D99 |  | RHI JUSTAL DS1015
1039 | 12005653 | 03.08.2020 | 162,739 | Арм500 | ГОСТ 34028-2016 | 46 | 180x180 | Открытая |  | 163,497 | 1,8 | 0,4 | 163.097 |  |  | 12 | 1571 | 3 | 11093 | 10925 | 5359 | 11346 | 5764 | 6061 | 200 | 13 | 2 | 2155 | 9 | 320 | 350 | 120 | [7 empty] | B 789/BC | 0,01 | 23:25:00 | 1538 | 23:25:00 | 1538 | 23:32:35 | 0.193 | 0.1547 | 0.5152 | 0.0065 | 0.0078 | 0.0342 | 0.0068 | 0.0189 | 0.0004 | 0.0017 | 0.0003 |  | 0.0009 | 0.0014 | 0.0024 | 0.001 | 0.0075 |  |  | 0.0028 |  | 0.0001 | 0.0018 | 0.288 | RHI DELTEK D99 |  | RHI JUSTAL DS1015 |  | Неисправность МГРа №3, порезка НЛЗ ручным резаком
1040 | 12005654 | 03.08.2020 | 156,672 | Арм500 | ГОСТ 34028-2016 | 47 | 180x180 | Открытая |  | 157,417 | 1,8 | 0,4 | 157.017 |  |  | 6 | 1570 | 3 | 11120 | 10953 | 5380 | 11371 | 5792 | 6088 | 200 | 13 | 2 | 2155 | 9 | 320 | 350 | 110 | [7 empty] | B 789/BC | 0,01 | 0:06:00 | 1540 | 0:06:00 | 1539 | 0:11:48 | 0.1983 | 0.1581 | 0.5166 | 0.0075 | 0.0095 | 0.0337 | 0.0062 | 0.018 | 0.0004 | 0.0015 | 0.0003 |  | 0.0008 | 0.0015 | 0.0024 | 0.0012 | 0.0075 |  |  | 0.0028 |  | 0.0001 | 0.0014 | 0.293 | RHI DELTEK D99 |  | RHI JUSTAL DS1015
1041 | 12005655 | 04.08.2020 | 165,888 | Арм500 | ГОСТ 34028-2016 | 48 | 180x180 | Открытая |  | 166,653 | 1,8 | 0,4 | 166.253 |  |  | 3 | 1570 | 3 | 11145 | 10984 | 5405 | 11398 | 5820 | 6119 | 200 | 13 | 2 | 2155 | 9 | 320 | 350 | 110 | [7 empty] | B 789/BC | 0,03 | 0:47:00 | 1541 | 0:47:00 | 1543 | 0:53:21 | 0.1988 | 0.155 | 0.5097 | 0.0091 | 0.0114 | 0.0346 | 0.0062 | 0.0175 | 0.0003 | 0.0014 | 0.0003 |  | 0.0008 | 0.0017 | 0.0023 | 0.0009 | 0.0076 |  |  | 0.0027 |  | 0.0001 | 0.0015 | 0.293 | RHI DELTEK D99 |  | RHI JUSTAL DS1015
1042 | 12005656 | 04.08.2020 | 156,672 | Арм500 | ГОСТ 34028-2016 | 49 | 180x180 | Открытая |  | 157,417 | 1,8 | 0,4 | 157.017 |  |  | 9 | 1575 | 3 | 11172 | 11011 | 5427 | 11423 | 5847 | 6147 | 200 | 13 | 2 | 2155 | 9 | 320 | 350 | 110 | [7 empty] | B 789/BC | 0,03 | 1:29:00 | 1548 | 1:29:00 | 1548 | 1:37:01 | 0.1996 | 0.1726 | 0.5178 | 0.0071 | 0.0107 | 0.048 | 0.0188 | 0.0301 | 0.0011 | 0.0027 | 0.0003 |  | 0.0008 | 0.0016 | 0.0032 | 0.0009 | 0.0076 |  |  | 0.0028 |  | 0.0001 | 0.0026 | 0.3 | RHI DELTEK D99 |  | RHI JUSTAL DS1015
1043 | 12005657 | 04.08.2020 | 159,744 | Арм500 | ГОСТ 34028-2016 | 50 | 180x180 | Открытая |  | 160,496 | 1,8 | 0,4 | 160.096 |  |  | 2 | 1573 | 3 | 11200 | 11039 | 5451 | 11448 | 5875 | 6174 | 200 | 13 | 2 | 2155 | 9 | 320 | 350 | 120 | [7 empty] | B 789/BC | 0,03 | 2:10:00 | 1543 | 2:10:00 | 1544 | 2:16:52 | 0.2024 | 0.1609 | 0.5181 | 0.0058 | 0.0106 | 0.0409 | 0.0189 | 0.0327 | 0.001 | 0.0029 | 0.0003 |  | 0.0008 | 0.0019 | 0.0022 | 0.0007 | 0.0085 |  |  | 0.0028 |  | 0.0001 | 0.0017 | 0.301 | RHI DELTEK D99 |  | RHI JUSTAL DS1015
1044 | 12005658 | 04.08.2020 | 156,672 | Арм500 | ГОСТ 34028-2016 | 51 | 180x180 | Открытая |  | 157,417 | 1,8 | 0,4 | 157.017 |  |  | 12 | 1571 | 3 | 11225 | 11067 | 5476 | 11472 | 5902 | 6202 | 200 | 13 | 2 | 2155 | 9 | 320 | 350 | 120 | [7 empty] | B 789/BC | 0,01 | 2:50:00 | 1540 | 2:50:00 | 1537 | 2:59:24 | 0.1962 | 0.1533 | 0.5085 | 0.0081 | 0.0109 | 0.0398 | 0.0162 | 0.084 | 0.0007 | 0.0022 | 0.0003 |  | 0.0008 | 0.0018 | 0.0021 | 0.0008 | 0.0088 |  |  | 0.0027 |  | 0.0001 | 0.0016 | 0.296 | RHI DELTEK D99 |  | RHI JUSTAL DS1015
1045 | 12005659 | 04.08.2020 | 156,672 | Арм500 | ГОСТ 34028-2016 | 52 | 180x180 | Открытая |  | 157,417 | 1,8 | 0,4 | 157.017 |  |  | 6 | 1572 | 3 | 11252 | 11094 | 5497 | 11497 | 5930 | 6229 | 200 | 13 | 2 | 2155 | 9 | 320 | 350 | 110 | [7 empty] | B 789/BC | 0,01 | 3:30:00 | 1537 | 3:30:00 | 1542 | 3:40:02 | 0.1973 | 0.1511 | 0.5074 | 0.0058 | 0.0087 | 0.0369 | 0.0142 | 0.044 | 0.0007 | 0.0021 | 0.0003 |  | 0.0008 | 0.0017 | 0.0023 | 0.001 | 0.0077 |  |  | 0.0027 |  | 0.0001 | 0.0024 | 0.294 | RHI DELTEK D99 |  | RHI JUSTAL DS1015
1046 | 12005660 | 04.08.2020 | 159,744 | Арм500 | ГОСТ 34028-2016 | 53 | 180x180 | Открытая |  | 160,496 | 1,8 | 0,4 | 160.096 |  |  | 9 | 1570 | 3 | 11277 | 11125 | 5522 | 11521 | 5958 | 6257 | 200 | 13 | 2 | 2155 | 9 | 320 | 350 | 120 | [7 empty] | B 789/BC | 0,01 | 4:11:00 | 1547 | 4:11:00 | 1542 | 4:17:50 | 0.1884 | 0.1525 | 0.5136 | 0.0106 | 0.0149 | 0.0433 | 0.0175 | 0.0383 | 0.0008 | 0.0021 | 0.0003 |  | 0.0008 | 0.0019 | 0.0023 | 0.001 | 0.0068 |  |  | 0.0027 |  | 0.0001 | 0.002 | 0.287 | RHI DELTEK D99 |  | RHI JUSTAL DS1015
1047 | 12005661 | 04.08.2020 | 159,744 | Арм500 | ГОСТ 34028-2016 | 54 | 180x180 | Открытая |  | 160,496 | 1,8 | 0,4 | 160.096 |  |  | 2 | 1566 | 3 | 11304 | 11152 | 5543 | 11549 | 5985 | 6285 | 200 | 13 | 2 | 2155 | 9 | 320 | 350 | 110 | [7 empty] | B 789/BC | 0,01 | 4:51:00 | 1544 | 4:51:00 | 1545 | 4:58:09 | 0.1814 | 0.1506 | 0.5056 | 0.0077 | 0.0127 | 0.0467 | 0.0185 | 0.044 | 0.0009 | 0.0024 | 0.0003 |  | 0.0007 | 0.0018 | 0.0022 | 0.0011 | 0.0085 |  |  | 0.0027 |  | 0.0001 | 0.0019 | 0.28 | RHI DELTEK D99 |  | RHI JUSTAL DS1015
1048 | 12005662 | 04.08.2020 | 153,6 | Арм500 | ГОСТ 34028-2016 | 55 | 180x180 | Открытая |  | 154,338 | 1,8 | 0,4 | 153.938 |  |  | 12 | 1571 | 3 | 11329 | 11177 | 5568 | 11574 | 6013 | 6312 | 200 | 13 | 2 | 2155 | 9 | 320 | 350 | 110 | [7 empty] | B 789/BC | 0,01 | 5:29:00 | 1543 | 5:29:00 | 1543 | 5:37:33 | 0.1843 | 0.1546 | 0.5108 | 0.0135 | 0.0144 | 0.047 | 0.0187 | 0.0417 | 0.0011 | 0.0026 | 0.0003 |  | 0.0007 | 0.0018 | 0.0021 | 0.001 | 0.008 |  |  | 0.0027 |  | 0.0001 | 0.001 | 0.284 | RHI DELTEK D99 |  | RHI JUSTAL DS1015
1049 | 12005663 | 04.08.2020 | 159,744 | Арм500 | ГОСТ 34028-2016 | 56 | 180x180 | Открытая |  | 160,496 | 1,8 | 0,4 | 160.096 |  |  | 6 | 1572 | 3 | 11357 | 11208 | 5589 | 11598 | 6040 | 6340 | 200 | 13 | 2 | 2150 | 9 | 320 | 350 | 120 | [7 empty] | B 789/BC | 0,02 | 6:07:00 | 1540 | 6:07:00 | 1539 | 6:20:04 | 0.1935 | 0.1673 | 0.5206 | 0.0183 | 0.0177 | 0.0493 | 0.0155 | 0.0339 | 0.0008 | 0.0033 | 0.0003 |  | 0.0007 | 0.002 | 0.0017 | 0.0007 | 0.0081 |  |  | 0.0028 |  |  | 0.0015 | 0.294 | RHI DELTEK D99 |  | RHI JUSTAL DS1015
1050 | 12005664 | 04.08.2020 | 159,744 | Арм500 | ГОСТ 34028-2016 | 57 | 180x180 | Открытая |  | 160,496 | 1,8 | 0,4 | 160.096 |  |  | 9 | 1572 | 3 | 11381 | 11235 | 5614 | 11626 | 6068 | 6367 | 200 | 7 | 2 | 2155 | 9 | 320 | 350 | 110 | [7 empty] | B 789/BC | 0,01 | 6:49:00 | 1541 | 6:49:00 | 1541 | 6:56:47 | 0.1889 | 0.1489 | 0.5095 | 0.0155 | 0.012 | 0.0465 | 0.0186 | 0.0365 | 0.0009 | 0.0028 | 0.0003 |  | 0.0007 | 0.0018 | 0.0021 | 0.0008 | 0.0071 |  |  | 0.0028 |  | 0.0001 | 0.0034 | 0.288 | RHI DELTEK D99 |  | RHI JUSTAL DS1015
1051 | 12005665 | 04.08.2020 | 168,626 | Арм500 | ГОСТ 34028-2016 | 58 | 180x180 | Открытая |  | 172,197 | 1,8 | 0,4 | 171.797 | 4,5 |  | 2 | 1572 | 3 | 11409 | 11266 | 5639 | 11653 | 6096 | 6398 | 200 | 7 | 2 | 2155 | 9 | 320 | 350 | 110 | [7 empty] | B 789/BC | 0,01 | 7:30:00 | 1537 | 7:30:00 | 1536 | 7:36:51 | 0.1872 | 0.1486 | 0.5103 | 0.0131 | 0.0105 | 0.0529 | 0.0169 | 0.0383 | 0.0009 | 0.0029 | 0.0003 |  | 0.0007 | 0.0018 | 0.0021 | 0.0009 | 0.0074 |  |  | 0.0029 |  | 0.0001 | 0.0018 |  | RHI DELTEK D99 |  | RHI JUSTAL DS1015
1052 | 12005666 | 04.08.2020 | 147,456 | Арм500 | ГОСТ 34028-2016 | 1 | 180x180 | Открытая |  | 149,1 | 1,8 | 0,4 | 148.7 |  |  | 2 | 1586 | 6 | 25 | 10018 | 5664 | 25 | 25 | 25 | 195 | 7 | 2 | 2155 | 9 | 290 | 320 | 90 | [7 empty] | B 789/BC | 0,7 | 17:15:00 | 1544 | 17:15:00 | 1547 | 17:27:21 | 0.1949 | 0.1447 | 0.5171 | 0.0094 | 0.0109 | 0.0424 | 0.0141 | 0.04 | 0.0008 | 0.0028 | 0.0003 |  | 0.0007 | 0.0014 | 0.0019 | 0.001 | 0.0091 |  |  | 0.0028 |  | 0.0001 | 0.0019 |  | RHI DELTEK D99 |  | RHI JUSTAL DS1015
1053 | 12005667 | 04.08.2020 | 162,816 | Арм500 | ГОСТ 34028-2016 | 2 | 180x180 | Открытая |  | 163,575 | 1,8 | 0,4 | 163.175 |  |  | 9 | 1572 | 6 | 49 | 10045 | 5691 | 52 | 52 | 52 | 200 | 7 | 2 | 2155 | 9 | 320 | 350 | 110 | [7 empty] | B 789/BC | 0,02 | 17:55:00 | 1540 | 17:55:00 | 1539 | 18:42:27 | 0.1928 | 0.1453 | 0.5319 | 0.0067 | 0.0129 | 0.042 | 0.0183 | 0.0453 | 0.0008 | 0.0026 | 0.0003 |  | 0.0007 | 0.0015 | 0.002 | 0.0009 | 0.0086 |  |  | 0.0027 |  | 0.0001 | 0.0022 |  | RHI DELTEK D99 |  | RHI JUSTAL DS1015
1054 | 12005668 | 04.08.2020 | 153,6 | Арм500 | ГОСТ 34028-2016 | 3 | 180x180 | Открытая |  | 154,338 | 1,8 | 0,4 | 153.938 |  |  | 4 | 1573 | 6 | 77 | 10070 | 5716 | 77 | 80 | 77 | 200 | 7 | 2 | 2155 | 9 | 320 | 350 | 110 | [7 empty] | B 789/BC | 0,02 | 18:37:00 | 1539 | 18:37:00 | 1537 | 18:53:22 | 0.1752 | 0.1729 | 0.5568 | 0.012 | 0.013 | 0.0395 | 0.0196 | 0.0433 | 0.0009 | 0.004 | 0.0003 |  | 0.0007 | 0.002 | 0.002 | 0.0004 | 0.009 |  |  | 0.0028 |  |  | 0.0027 |  | RHI DELTEK D99 |  | RHI JUSTAL DS1015
1055 | 12005669 | 04.08.2020 | 159,718 | Арм500 | ГОСТ 34028-2016 | 4 | 180x180 | Открытая |  | 160,47 | 1,8 | 0,4 | 160.07 |  |  | 12 | 1572 | 6 | 101 | 100097 | 5740 | 104 | 107 | 104 | 200 | 7 | 2 | 2155 | 9 | 320 | 350 | 100 | [7 empty] | B 789/BC | 0,01 | 19:15:00 | 1542 | 19:15:00 | 1542 | 19:31:39 | 0.1836 | 0.1514 | 0.5341 | 0.0093 | 0.0129 | 0.045 | 0.0178 | 0.0411 | 0.0008 | 0.0034 | 0.0003 |  | 0.0007 | 0.0017 | 0.0021 | 0.0009 | 0.0079 |  |  | 0.0028 |  | 0.0001 | 0.0012 |  | RHI DELTEK D99 |  | RHI JUSTAL DS1015 |  | Затягивание металлопровода пром.ковша на 0,2м/мин.
1056 | 12005670 | 04.08.2020 | 159,744 | Арм500 | ГОСТ 34028-2016 | 5 | 180x180 | Открытая |  | 160,496 | 1,8 | 0,4 | 160.096 |  |  | 7 | 1580 | 6 | 126 | 10125 | 5768 | 129 | 135 | 132 | 200 | 7 | 2 | 2155 | 9 | 320 | 350 | 100 | [7 empty] | B 789/BC | 0,01 | 19:55:00 | 1548 | 19:55:00 | 1547 | 20:06:31 | 0.1832 | 0.1402 | 0.5127 | 0.0052 | 0.0271 | 0.0519 | 0.0174 | 0.0436 | 0.0009 | 0.0031 | 0.0003 |  | 0.0007 | 0.0019 | 0.0029 | 0.0016 | 0.0076 |  |  | 0.0027 |  | 0.0001 | 0.0019 |  | RHI DELTEK D99 |  | RHI JUSTAL DS1015
1057 | 12005671 | 04.08.2020 | 159,744 | Арм500 | ГОСТ 34028-2016 | 6 | 180x180 | Открытая |  | 160,496 | 1,8 | 0,4 | 160.096 |  |  | 2 | 1569 | 6 | 154 | 10150 | 5793 | 157 | 163 | 160 | 200 | 7 | 2 | 2155 | 9 | 315 | 350 | 100 | [7 empty] | B 789/BC | 0,01 | 20:35:00 | 1547 | 20:35:00 | 1545 | 20:46:10 | 0.1934 | 0.1532 | 0.5356 | 0.0125 | 0.0185 | 0.0438 | 0.0171 | 0.0422 | 0.0008 | 0.0029 | 0.0004 |  | 0.0007 | 0.0025 | 0.002 | 0.0009 | 0.0078 |  |  | 0.0028 |  | 0.0001 | 0.0033 |  | RHI DELTEK D99 |  | RHI JUSTAL DS1015
1058 | 12005672 | 04.08.2020 | 159,744 | Арм500 | ГОСТ 34028-2016 | 7 | 180x180 | Открытая |  | 160,496 | 1,8 | 0,4 | 160.096 |  |  | 9 | 1566 | 6 | 178 | 10174 | 5820 | 184 | 190 | 187 | 200 | 7 | 2 | 2155 | 9 | 320 | 350 | 100 | [7 empty] | B 789/BC | 0,01 | 21:15:00 | 1542 | 21:15:00 | 1539 | 21:25:14 | 0.1846 | 0.1477 | 0.517 | 0.0135 | 0.0114 | 0.041 | 0.0162 | 0.0435 | 0.0009 | 0.0024 | 0.0003 |  | 0.0009 | 0.0018 | 0.0025 | 0.0016 | 0.0075 |  |  | 0.0028 |  | 0.0001 | 0.0012 |  | RHI DELTEK D99 |  | RHI JUSTAL DS1015
1059 | 12005673 | 04.08.2020 | 162,648 | Арм500 | ГОСТ 34028-2016 | 8 | 180x180 | Открытая |  | 163,406 | 1,8 | 0,4 | 163.006 |  |  | 4 | 1567 | 6 | 203 | 10202 | 5848 | 210 | 218 | 215 | 200 | 7 | 2 | 2155 | 9 | 320 | 350 | 100 | [7 empty] | B 789/BC | 0,01 | 22:00:00 | 1540 | 22:00:00 | 1539 | 22:07:40 | 0.1898 | 0.1398 | 0.5177 | 0.009 | 0.0228 | 0.0615 | 0.0548 | 0.0493 | 0.0008 | 0.0178 | 0.0003 |  | 0.0008 | 0.0023 | 0.003 | 0.0009 | 0.0074 |  |  | 0.0027 |  |  | 0.0017 |  | RHI DELTEK D99 |  | RHI JUSTAL DS1015 |  | Неисправность МГРа №4, порезка НЛЗ ручным резаком
1060 | 12005674 | 04.08.2020 | 162,816 | Арм500 | ГОСТ 34028-2016 | 9 | 180x180 | Открытая |  | 163,575 | 1,8 | 0,4 | 163.175 |  |  | 12 | 1567 | 6 | 230 | 10229 | 5875 | 239 | 242 | 242 | 200 | 7 | 2 | 2155 | 9 | 320 | 350 | 100 | [7 empty] | B 789/BC | 0,01 | 22:40:00 | 1537 | 22:40:00 | 1538 | 22:48:07 | 0.2039 | 0.137 | 0.5121 | 0.0093 | 0.0133 | 0.0522 | 0.0221 | 0.0405 | 0.0009 | 0.0043 | 0.0003 |  | 0.0008 | 0.0018 | 0.0025 | 0.0009 | 0.0081 |  |  | 0.0027 |  | 0.0001 | 0.0018 |  | RHI DELTEK D99 |  | RHI JUSTAL DS1015 |  | Неисправность МГРа №4, порезка НЛЗ ручным резаком
1061 | 12005675 | 04.08.2020 | 162,816 | Арм500 | ГОСТ 34028-2016 | 10 | 180x180 | Открытая |  | 163,575 | 1,8 | 0,4 | 163.175 |  |  | 7 | 1576 | 6 | 255 | 10257 | 5903 | 267 | 270 | 270 | 200 | 7 | 2 | 2155 | 9 | 320 | 350 | 100 | [7 empty] | B 789/BC | 0,01 | 23:15:00 | 1543 | 23:15:00 | 1547 | 23:28:38 | 0.1886 | 0.1564 | 0.502 | 0.007 | 0.0132 | 0.064 | 0.0172 | 0.0373 | 0.0008 | 0.0039 | 0.0004 |  | 0.0007 | 0.0016 | 0.0029 | 0.0018 | 0.0073 |  |  | 0.0026 |  | 0.0001 | 0.002 |  | RHI DELTEK D99 |  | RHI JUSTAL DS1015
1062 | 12005676 | 04.08.2020 | 159,744 | Арм500 | ГОСТ 34028-2016 | 11 | 180x180 | Открытая |  | 160,496 | 1,8 | 0,4 | 160.096 |  |  | 2 | 1566 | 6 | 283 | 10282 | 5931 | 295 | 295 | 298 | 200 | 7 | 2 | 2155 | 9 | 320 | 350 | 100 | [7 empty] | B 789/BC | 0,01 | 0:00:01 | 1539 | 0:00:01 | 1537 | 0:06:29 | 0.1905 | 0.1402 | 0.5077 | 0.0049 | 0.0136 | 0.0561 | 0.0195 | 0.041 | 0.0008 | 0.0039 | 0.0004 |  | 0.0007 | 0.0017 | 0.0023 | 0.0009 | 0.0077 |  |  | 0.0027 |  | 0.0001 | 0.002 |  | RHI DELTEK D99 |  | RHI JUSTAL DS1015
1063 | 12005677 | 05.08.2020 | 162,816 | Арм500 | ГОСТ 34028-2016 | 12 | 180x180 | Открытая |  | 163,575 | 1,8 | 0,4 | 163.175 |  |  | 9 | 1568 | 6 | 307 | 10309 | 5958 | 322 | 322 | 325 | 200 | 7 | 2 | 2155 | 9 | 320 | 350 | 100 | [7 empty] | B 789/BC | 0,01 | 0:40:00 | 1540 | 0:40:00 | 1541 | 0:49:28 | 0.1958 | 0.1423 | 0.513 | 0.0066 | 0.011 | 0.0401 | 0.0156 | 0.0365 | 0.0008 | 0.0027 | 0.0004 |  | 0.0008 | 0.0017 | 0.003 | 0.0012 | 0.0083 |  |  | 0.0026 |  | 0.0001 | 0.0016 |  | RHI DELTEK D99 |  | RHI JUSTAL DS1015
1064 | 12005678 | 05.08.2020 | 165,888 | Арм500 | ГОСТ 34028-2016 | 13 | 180x180 | Открытая |  | 166,653 | 1,8 | 0,4 | 166.253 |  |  | 4 | 1568 | 6 | 335 | 10337 | 5986 | 350 | 350 | 353 | 200 | 7 | 2 | 2155 | 9 | 320 | 350 | 100 | [7 empty] | B 789/BC | 0,01 | 1:20:00 | 1539 | 1:20:00 | 1537 | 1:32:55 | 0.1973 | 0.1447 | 0.509 | 0.0126 | 0.0116 | 0.0397 | 0.0179 | 0.0397 | 0.0011 | 0.0025 | 0.0004 |  | 0.0008 | 0.0019 | 0.0031 | 0.0012 | 0.0076 |  |  | 0.0027 |  | 0.0001 | 0.0011 |  | RHI DELTEK D99 |  | RHI JUSTAL DS1015
1065 | 12005679 | 05.08.2020 | 159,744 | Арм500 | ГОСТ 34028-2016 | 14 | 180x180 | Открытая |  | 160,496 | 1,8 | 0,4 | 160.096 |  |  | 12 | 1568 | 6 | 359 | 10364 | 6010 | 377 | 377 | 380 | 200 | 7 | 2 | 2155 | 9 | 320 | 350 | 100 | [7 empty] | B 789/BC | 0,01 | 2:00:00 | 1540 | 2:00:00 | 1538 | 2:13:22 | 0.1995 | 0.1584 | 0.5018 | 0.0061 | 0.013 | 0.0473 | 0.0197 | 0.0407 | 0.0008 | 0.003 | 0.0004 |  | 0.0009 | 0.0017 | 0.0025 | 0.001 | 0.0069 |  |  | 0.0024 |  | 0.0001 | 0.0019 |  | RHI DELTEK D99 |  | RHI JUSTAL DS1015
1066 | 12005680 | 05.08.2020 | 162,816 | Арм500 | ГОСТ 34028-2016 | 15 | 180x180 | Открытая |  | 163,575 | 1,8 | 0,4 | 163.175 |  |  | 7 | 1577 | 6 | 387 | 10392 | 6038 | 405 | 402 | 408 | 200 | 7 | 2 | 2155 | 9 | 315 | 350 | 100 | [7 empty] | B 789/BC | 0,01 | 2:40:00 | 1542 | 2:40:00 | 1541 | 2:53:24 | 0.2015 | 0.1488 | 0.5245 | 0.0139 | 0.0232 | 0.0482 | 0.0191 | 0.0421 | 0.0008 | 0.0026 | 0.0004 |  | 0.0007 | 0.0018 | 0.0026 | 0.0009 | 0.0072 |  |  | 0.0026 |  | 0.0001 | 0.0018 |  | RHI DELTEK D99 |  | RHI JUSTAL DS1015
1067 | 12005681 | 05.08.2020 | 156,672 | Арм500 | ГОСТ 34028-2016 | 16 | 180x180 | Открытая |  | 157,417 | 1,8 | 0,4 | 157.017 |  |  | 2 | 1568 | 6 | 415 | 10417 | 6066 | 430 | 430 | 433 | 200 | 7 | 2 | 2155 | 9 | 320 | 350 | 100 | [7 empty] | B 789/BC | 0,01 | 3:20:00 | 1542 | 3:20:00 | 1541 | 3:31:55 | 0.1999 | 0.1395 | 0.518 | 0.0088 | 0.0178 | 0.0504 | 0.0164 | 0.0381 | 0.0009 | 0.0029 | 0.0004 |  | 0.0007 | 0.002 | 0.0031 | 0.0012 | 0.0079 |  |  | 0.0027 |  | 0.0001 | 0.0035 |  | RHI DELTEK D99 |  | RHI JUSTAL DS1015
1068 | 12005682 | 05.08.2020 | 165,888 | Арм500 | ГОСТ 34028-2016 | 17 | 180x180 | Открытая |  | 166,653 | 1,8 | 0,4 | 166.253 |  |  | 9 | 1567 | 6 | 439 | 10444 | 6093 | 460 | 457 | 433 | 200 | 7 | 2 | 2155 | 9 | 320 | 350 | 100 | [7 empty] | B 789/BC | 0,01 | 4:05:00 | 1543 | 4:05:00 | 1540 | 4:14:18 | 0.197 | 0.1368 | 0.5154 | 0.0146 | 0.022 | 0.0503 | 0.0189 | 0.0372 | 0.0009 | 0.0026 | 0.0003 |  | 0.0007 | 0.002 | 0.0025 | 0.0011 | 0.0079 |  |  | 0.0027 |  | 0.0001 | 0.0018 |  | RHI DELTEK D99 |  | RHI JUSTAL DS1015
1069 | 12005683 | 05.08.2020 | 162,816 | Арм500 | ГОСТ 34028-2016 | 18 | 180x180 | Открытая |  | 163,575 | 1,8 | 0,4 | 163.175 |  |  | 12 | 1568 | 6 | 467 | 10469 | 6121 | 488 | 485 | 488 | 200 | 7 | 2 | 2155 | 9 | 320 | 350 | 100 | [7 empty] | B 789/BC | 0,01 | 4:45:00 | 1541 | 4:45:00 | 1542 | 4:55:41 | 0.1964 | 0.153 | 0.5427 | 0.0155 | 0.0213 | 0.0459 | 0.0191 | 0.0414 | 0.0009 | 0.0027 | 0.0004 |  | 0.0009 | 0.0025 | 0.0026 | 0.0014 | 0.0069 |  |  | 0.0027 |  | 0.0001 | 0.0027 |  | RHI DELTEK D99 |  | RHI JUSTAL DS1015
1070 | 12005684 | 05.08.2020 | 162,816 | Арм500 | ГОСТ 34028-2016 | 19 | 180x180 | Открытая |  | 163,575 | 1,8 | 0,4 | 163.175 |  |  | 4 | 1566 | 6 | 494 | 10493 | 6145 | 516 | 512 | 519 | 200 | 7 | 2 | 2155 | 9 | 320 | 350 | 100 | [7 empty] | B 789/BC | 0,01 | 5:25:00 | 1535 | 5:25:00 | 1534 | 5:34:42 | 0.1893 | 0.1487 | 0.5358 | 0.0138 | 0.0185 | 0.0468 | 0.0165 | 0.0392 | 0.0008 | 0.0025 | 0.0003 |  | 0.0008 | 0.0021 | 0.0028 | 0.0012 | 0.0078 |  |  | 0.0026 |  | 0.0001 | 0.001 |  | RHI DELTEK D99 |  | RHI JUSTAL DS1015
1071 | 12005685 | 05.08.2020 | 162,816 | Арм500 | ГОСТ 34028-2016 | 20 | 180x180 | Открытая |  | 163,575 | 1,8 | 0,4 | 163.175 |  |  | 7 | 1568 | 6 | 522 | 10518 | 6173 | 543 | 540 | 546 | 200 | 7 | 2 | 2155 | 9 | 320 | 350 | 100 | [7 empty] | B 789/BC | 0,01 | 5:05:00 | 1537 | 5:05:00 | 1538 | 6:55:52 | 0.2114 | 0.1527 | 0.5518 | 0.0098 | 0.0211 | 0.0471 | 0.0188 | 0.0414 | 0.0009 | 0.0028 | 0.0003 |  | 0.001 | 0.0024 | 0.0024 | 0.0012 | 0.0065 |  |  | 0.0028 |  | 0.0001 | 0.0019 |  | RHI DELTEK D99 |  | RHI JUSTAL DS1015 |  | Неисправность МГРа №5, порезка НЛЗ ручным резаком
1072 | 12005686 | 05.08.2020 | 159,744 | Арм500 | ГОСТ 34028-2016 | 21 | 180x180 | Открытая |  | 160,496 | 1,8 | 0,4 | 160.096 |  |  | 2 | 1568 | 6 | 547 | 10543 | 6201 | 571 | 568 | 574 | 200 | 7 | 2 | 2155 | 9 | 320 | 350 | 110 | [7 empty] | B 789/BC | 0,01 | 6:50:00 | 1538 | 6:50:00 | 1539 | 6:59:06 | 0.1981 | 0.1459 | 0.5232 | 0.0083 | 0.0279 | 0.0611 | 0.0459 | 0.0526 | 0.0007 | 0.0141 | 0.0004 |  | 0.0008 | 0.0026 | 0.0022 | 0.0008 | 0.0071 |  |  | 0.0028 |  | 0.0001 | 0.0008 |  | RHI DELTEK D99 |  | RHI JUSTAL DS1015 |  | МГР ручей №5 ручной рез.
1073 | 12005687 | 05.08.2020 | 156,672 | Арм500 | ГОСТ 34028-2016 | 22 | 180x180 | Открытая |  | 157,417 | 1,8 | 0,4 | 157.017 |  |  | 9 | 1568 | 6 | 571 | 10567 | 6228 | 598 | 595 | 598 | 200 | 7 | 2 | 2155 | 9 | 320 | 350 | 110 | [7 empty] | B 789/BC | 0,01 | 7:30:00 | 1538 | 7:30:00 | 1538 | 7:35:03 | 0.2014 | 0.1419 | 0.5405 | 0.0121 | 0.0195 | 0.0561 | 0.0245 | 0.0437 | 0.0008 | 0.0059 | 0.0003 |  | 0.0009 | 0.0026 | 0.0024 | 0.0011 | 0.006 |  |  | 0.0029 |  | 0.0001 | 0.0014 |  | RHI DELTEK D99 |  | RHI JUSTAL DS1015 |  | МГР ручей №5 ручной рез.
1074 | 12005688 | 05.08.2020 | 165,888 | Арм500 | ГОСТ 34028-2016 | 23 | 180x180 | Открытая |  | 166,653 | 1,8 | 0,4 | 166.253 |  |  | 12 | 1567 | 6 | 599 | 10592 | 6256 | 626 | 626 | 626 | 200 | 7 | 2 | 2155 | 9 | 290 | 350 | 100 | [7 empty] | B 789/BC | 0,01 | 8:13:00 | 1534 | 8:13:00 | 1533 | 8:22:13 | 0.203 | 0.1509 | 0.5382 | 0.0154 | 0.0183 | 0.0504 | 0.0181 | 0.0445 | 0.0009 | 0.0032 | 0.0004 |  | 0.001 | 0.0027 | 0.0027 | 0.0013 | 0.006 |  |  | 0.0028 |  | 0.0001 | 0.002 |  | RHI DELTEK D99 |  | RHI JUSTAL DS1015 |  | МГР ручей №5 ручной рез.
1075 | 12005689 | 05.08.2020 | 156,672 | Арм500 | ГОСТ 34028-2016 | 24 | 180x180 | Открытая |  | 157,417 | 1,8 | 0,4 | 157.017 |  |  | 4 | 1573 | 6 | 623 | 10616 | 6283 | 654 | 651 | 654 | 200 | 7 | 2 | 2155 | 9 | 320 | 350 | 100 | [7 empty] | B 789/BC | 0,01 | 8:55:00 | 1540 | 8:55:00 | 1540 | 8:54:58 | 0.2006 | 0.1412 | 0.5331 | 0.0116 | 0.0203 | 0.0642 | 0.0274 | 0.0424 | 0.0009 | 0.0037 | 0.0003 |  | 0.0009 | 0.0024 | 0.0029 | 0.0007 | 0.0061 |  |  | 0.0029 |  |  | 0.0032 |  | RHI DELTEK D99 |  | RHI JUSTAL DS1015 |  | МГР ручей №5 ручной рез.
1076 | 12005690 | 05.08.2020 | 168,934 | Арм500 | ГОСТ 34028-2016 | 25 | 180x180 | Открытая |  | 169,705 | 1,8 | 0,4 | 169.305 |  |  | 7 | 1578 | 6 | 651 | 10644 | 6311 | 684 | 687 | 681 | 200 | 7 | 2 | 2155 | 9 | 320 | 350 | 110 | [7 empty] | B 789/BC | 0,01 | 9:38:00 | 1545 | 9:38:00 | 1541 | 10:12:32 | 0.1873 | 0.1376 | 0.5148 | 0.006 | 0.018 | 0.0488 | 0.0196 | 0.0385 | 0.0007 | 0.0027 | 0.0003 |  | 0.0009 | 0.0021 | 0.0021 | 0.001 | 0.0056 |  |  | 0.0028 |  | 0.0001 | 0.0026 |  | RHI DELTEK D99 |  | RHI JUSTAL DS1015 |  | МГР ручей №5 ручной рез.
1077 | 12005691 | 05.08.2020 | 159,744 | Арм500 | ГОСТ 34028-2016 | 26 | 180x180 | Открытая |  | 160,956 | 1,8 | 0,4 | 160.556 |  |  | 2 | 1574 | 6 | 685 | 10672 | 6320 | 715 | 709 | 712 | 200 | 7 | 2 | 2155 | 9 | 320 | 350 | 100 | [9 empty] | 0:00:00 |  | 0:00:00 |  | 10:26:47 | 0.1777 | 0.1367 | 0.5113 | 0.0066 | 0.0146 | 0.0514 | 0.0298 | 0.0447 | 0.0007 | 0.0082 | 0.0003 |  | 0.0008 | 0.0021 | 0.002 | 0.0011 | 0.0063 |  |  | 0.0028 |  | 0.0001 | 0.0008 |  | RHI DELTEK D99 |  | RHI JUSTAL DS1015 |  | МГР ручей №5 ручной рез. Закрыли ручей №3 (отсутствие металла).
1078 | 12005692 | 05.08.2020 | 159,744 | Арм500 | ГОСТ 34028-2016 | 27 | 180x180 | Открытая |  | 160,649 | 1,8 | 0,4 | 160.249 |  |  | 12 | 1574 | 6 | 716 | 10699 | 6326 | 746 | 740 | 743 | 200 | 7 | 2 | 2155 | 9 | 290 | 350 | 100 | [7 empty] | B 789/BC | 0,01 | 11:12:00 | 1543 | 11:12:00 | 1540 | 11:16:39 | 0.1945 | 0.1469 | 0.5021 | 0.0089 | 0.022 | 0.0516 | 0.0245 | 0.0438 | 0.0008 | 0.0042 | 0.0003 |  | 0.0009 | 0.0022 | 0.0029 | 0.0011 | 0.0062 |  |  | 0.0028 |  |  | 0.0014 |  | RHI DELTEK D99 |  | RHI JUSTAL DS1015 |  | Запустили ручей №3.
1079 | 12005693 | 05.08.2020 | 162,816 | Арм500 | ГОСТ 34028-2016 | 28 | 180x180 | Открытая |  | 163,575 | 1,8 | 0,4 | 163.175 |  |  | 4 | 1569 | 6 | 740 | 10721 | 6354 | 773 | 770 | 773 | 200 | 7 | 2 | 2155 | 9 | 320 | 350 | 110 | [7 empty] | B 789/BC | 0,01 | 12:00:00 | 1540 | 12:00:00 | 1540 | 12:04:28 | 0.1937 | 0.1488 | 0.4994 | 0.0065 | 0.023 | 0.0665 | 0.0281 | 0.0431 | 0.0008 | 0.0049 | 0.0004 |  | 0.0008 | 0.0023 | 0.0023 | 0.0011 | 0.0086 |  |  | 0.0028 |  | 0.0001 | 0.0009 |  | RHI DELTEK D99 |  | RHI JUSTAL DS1015
1080 | 12005694 | 05.08.2020 | 159,744 | Арм500 | ГОСТ 34028-2016 | 29 | 180x180 | Открытая |  | 160,496 | 1,8 | 0,4 | 160.096 |  |  | 7 | 1568 | 6 | 765 | 10745 | 6382 | 801 | 798 | 801 | 200 | 7 | 2 | 2155 | 9 | 320 | 350 | 110 | [7 empty] | B 789/BC | 0,01 | 12:43:00 | 1540 | 12:43:00 | 1543 | 12:49:15 | 0.1901 | 0.1511 | 0.5046 | 0.0059 | 0.0159 | 0.052 | 0.0218 | 0.0402 | 0.0009 | 0.0038 | 0.0003 |  | 0.0008 | 0.0017 | 0.0026 | 0.0012 | 0.0059 |  |  | 0.0027 |  | 0.0001 | 0.0013 |  | RHI DELTEK D99 |  | RHI JUSTAL DS1015
1081 | 12005695 | 05.08.2020 | 156,672 | Арм500 | ГОСТ 34028-2016 | 30 | 180x180 | Открытая |  | 157,417 | 1,8 | 0,4 | 157.017 |  |  | 2 | 1566 | 6 | 789 | 10770 | 6409 | 825 | 825 | 828 | 200 | 7 | 2 | 2155 | 9 | 290 | 350 | 110 | [7 empty] | B 789/BC | 0,01 | 13:25:00 | 1543 | 13:25:00 | 1541 | 13:25:34 | 0.1986 | 0.1583 | 0.5073 | 0.0111 | 0.0165 | 0.0478 | 0.0195 | 0.047 | 0.0009 | 0.0033 | 0.0004 |  | 0.0009 | 0.0021 | 0.0083 | 0.001 | 0.0058 |  |  | 0.0027 |  | 0.0001 | 0.0016 |  | RHI DELTEK D99 |  | RHI JUSTAL DS1015
1082 | 12005696 | 05.08.2020 | 165,888 | Арм500 | ГОСТ 34028-2016 | 31 | 180x180 | Открытая |  | 166,653 | 1,8 | 0,4 | 166.253 |  |  | 9 | 1570 | 6 | 817 | 10795 | 6437 | 853 | 856 | 856 | 200 | 7 | 2 | 2155 | 9 | 320 | 350 | 110 | [7 empty] | B 789/BC | 0,01 | 14:05:00 | 1543 | 14:05:00 | 1542 | 14:09:13 | 0.191 | 0.1432 | 0.5168 | 0.0184 | 0.019 | 0.049 | 0.0195 | 0.0446 | 0.0012 | 0.0034 | 0.0003 |  | 0.0008 | 0.002 | 0.0022 | 0.0008 | 0.0068 |  |  | 0.0028 |  | 0.0001 | 0.0025 |  | RHI DELTEK D99 |  | RHI JUSTAL DS1015
1083 | 12005697 | 05.08.2020 | 165,888 | Арм500 | ГОСТ 34028-2016 | 32 | 180x180 | Открытая |  | 166,653 | 1,8 | 0,4 | 166.253 |  |  | 12 | 1565 | 6 | 842 | 10819 | 6467 | 880 | 884 | 887 | 200 | 7 | 2 | 2155 | 9 | 320 | 350 | 100 | [7 empty] | B 789/BC | 0,01 | 14:48:00 | 1542 | 14:48:00 | 1540 | 14:52:02 | 0.1894 | 0.1415 | 0.5079 | 0.0143 | 0.0197 | 0.0562 | 0.0208 | 0.0395 | 0.001 | 0.0046 | 0.0003 | 0.0018 | 0.0008 | 0.0021 | 0.0022 | 0.0013 | 0.0057 |  |  | 0.0027 |  | 0.0001 | 0.0016 |  | RHI DELTEK D99 |  | RHI JUSTAL DS1015
1084 | 12005698 | 05.08.2020 | 162,816 | Арм500 | ГОСТ 34028-2016 | 33 | 180x180 | Открытая |  | 163,575 | 1,8 | 0,4 | 163.175 |  |  | 4 | 1565 | 6 | 869 | 10841 | 6495 | 908 | 911 | 917 | 200 | 7 | 2 | 2155 | 9 | 290 | 350 | 100 | [7 empty] | B 789/BC | 0,01 | 15:30:00 | 1536 | 15:30:00 | 1537 | 15:35:10 | 0.1844 | 0.1356 | 0.504 | 0.0112 | 0.0214 | 0.0512 | 0.0228 | 0.0446 | 0.0008 | 0.0035 | 0.0003 |  | 0.0008 | 0.0018 | 0.0022 | 0.0011 | 0.0069 |  |  | 0.0027 |  | 0.0001 | 0.0007 |  | RHI DELTEK D99 |  | RHI JUSTAL DS1015
1085 | 12005699 | 05.08.2020 | 165,888 | Арм500 | ГОСТ 34028-2016 | 34 | 180x180 | Открытая |  | 166,653 | 1,8 | 0,4 | 166.253 |  |  | 7 | 1567 | 6 | 897 | 10865 | 6523 | 936 | 942 | 945 | 200 | 7 | 2 | 2155 | 9 | 320 | 350 | 100 | [7 empty] | B 789/BC | 0,01 | 16:15:00 | 1540 | 16:15:00 | 1538 | 16:19:24 | 0.1846 | 0.1481 | 0.5007 | 0.011 | 0.0238 | 0.0507 | 0.021 | 0.0414 | 0.0008 | 0.0031 | 0.0003 |  | 0.0008 | 0.002 | 0.0021 | 0.0011 | 0.0063 |  |  | 0.0026 |  | 0.0001 | 0.0013 |  | RHI DELTEK D99 |  | RHI JUSTAL DS1015
1086 | 12005700 | 05.08.2020 | 159,744 | Арм500 | ГОСТ 34028-2016 | 35 | 180x180 | Открытая |  | 160,496 | 1,8 | 0,4 | 160.096 |  |  | 2 | 1569 | 6 | 921 | 10890 | 6550 | 963 | 970 | 973 | 200 | 7 | 2 | 2155 | 9 | 320 | 350 | 100 | [7 empty] | B 789/BC | 0,01 | 16:56:00 | 1546 | 16:56:00 | 1541 | 16:59:42 | 0.1904 | 0.143 | 0.5145 | 0.0129 | 0.0219 | 0.0466 | 0.0193 | 0.045 | 0.0008 | 0.0028 | 0.0004 |  | 0.0008 | 0.0023 | 0.002 | 0.0008 | 0.0061 |  |  | 0.0029 |  | 0.0001 | 0.0008 |  | RHI DELTEK D99 |  | RHI JUSTAL DS1015
1087 | 12005701 | 05.08.2020 | 162,816 | Арм500 | ГОСТ 34028-2016 | 36 | 180x180 | Открытая |  | 163,575 | 1,8 | 0,4 | 163.175 |  |  | 9 | 1566 | 6 | 949 | 10911 | 6578 | 991 | 997 | 1003 | 200 | 7 | 2 | 2155 | 9 | 320 | 350 | 110 | [7 empty] | B 789/BC | 0,01 | 17:38:00 | 1543 | 17:38:00 | 1541 | 17:42:20 | 0.1898 | 0.1473 | 0.5152 | 0.0145 | 0.0227 | 0.0482 | 0.0168 | 0.043 | 0.0008 | 0.0024 | 0.0004 |  | 0.0009 | 0.0025 | 0.0022 | 0.001 | 0.0067 |  |  | 0.0028 |  | 0.0001 | 0.001 |  | RHI DELTEK D99 |  | RHI JUSTAL DS1015
1088 | 12005702 | 05.08.2020 | 165,888 | Арм500 | ГОСТ 34028-2016 | 37 | 180x180 | Открытая |  | 166,653 | 1,8 | 0,4 | 166.253 |  |  | 12 | 1562 | 6 | 977 | 10936 | 6605 | 1018 | 1028 | 1031 | 200 | 7 | 2 | 2155 | 9 | 320 | 350 | 110 | [7 empty] | B 789/BC | 0,01 | 18:20:00 | 1539 | 18:20:00 | 1538 | 18:24:52 | 0.1914 | 0.1836 | 0.9096 | 0.0059 | 0.0193 | 0.063 | 0.0153 | 0.0441 | 0.0009 | 0.0037 | 0.0005 |  | 0.0011 | 0.0032 | 0.0028 | 0.0013 | 0.0064 |  |  | 0.0033 |  | 0.0001 | 0.0006 |  | RHI DELTEK D99 |  | RHI JUSTAL DS1015
1089 | 12005703 | 05.08.2020 | 168,96 | Арм500 | ГОСТ 34028-2016 | 38 | 180x180 | Открытая |  | 169,731 | 1,8 | 0,4 | 169.331 |  |  | 4 | 1550 | 6 | 1004 | 10961 | 6636 | 1049 | 1056 | 1059 | 200 | 7 | 2 | 2155 | 9 | 320 | 350 | 110 | [7 empty] | B 789/BC | 0,01 | 19:00:00 | 1535 | 19:00:00 | 1534 | 19:09:20 | 0.1911 | 0.2139 | 1.0267 | 0.0064 | 0.0094 | 0.0491 | 0.006 | 0.0179 | 0.0004 | 0.0019 | 0.0005 |  | 0.001 | 0.0032 | 0.003 | 0.0026 | 0.0076 |  |  | 0.0036 |  | 0.0002 | 0.0011 |  | RHI DELTEK D99 |  | RHI JUSTAL DS1015
1090 | 12005704 | 05.08.2020 | 165,888 | Арм500 | ГОСТ 34028-2016 | 39 | 180x180 | Открытая |  | 166,653 | 1,8 | 0,4 | 166.253 |  |  | 7 | 1563 | 6 | 1029 | 10985 | 6664 | 1077 | 1086 | 1089 | 200 | 7 | 2 | 2155 | 9 | 320 | 350 | 110 | [7 empty] | B 789/BC | 0,01 | 19:45:00 | 1541 | 19:45:00 | 1540 | 19:48:35 | 0.1852 | 0.1982 | 1.0066 | 0.0082 | 0.0165 | 0.0659 | 0.0164 | 0.0384 | 0.0008 | 0.0023 | 0.0005 |  | 0.0011 | 0.0032 | 0.0025 | 0.0014 | 0.0073 |  |  | 0.0036 |  | 0.0001 | 0.001 |  | RHI DELTEK D99 |  | RHI JUSTAL DS1015
1091 | 12005705 | 05.08.2020 | 165,888 | Арм500 | ГОСТ 34028-2016 | 40 | 180x180 | Открытая |  | 166,653 | 1,8 | 0,4 | 166.253 |  |  | 2 | 1563 | 6 | [6 empty] | 200 | 7 | 2 | 2155 | 9 | 320 | 350 | 110 | [7 empty] | B 789/BC | 0,01 | 20:26:00 | 1541 | 20:26:00 | 1540 | 20:46:00 | 0.1901 | 0.2158 | 1.005 | 0.0064 | 0.0214 | 0.0696 | 0.0231 | 0.0511 | 0.0011 | 0.0029 | 0.0004 |  | 0.0014 | 0.0036 | 0.0037 | 0.0016 | 0.0054 |  |  | 0.0036 |  | 0.0001 | 0.0017 |  | RHI DELTEK D99 |  | RHI JUSTAL DS1015
1092 | 12005706 | 05.08.2020 | 165,888 | Арм500 | ГОСТ 34028-2016 | 41 | 180x180 | Открытая |  | 166,653 | 1,8 | 0,4 | 166.253 |  |  | 9 | 1560 | 6 | 1084 | 11034 | 6719 | 1135 | 1141 | 1148 | 200 | 7 | 2 | 2155 | 9 | 320 | 350 | 110 | [7 empty] | B 789/BC | 0,01 | 21:09:00 | 1541 | 21:09:00 | 1542 | 21:30:56 | 0.1842 | 0.1994 | 1.017 | 0.0053 | 0.0206 | 0.0745 | 0.0253 | 0.0402 | 0.001 | 0.0039 | 0.0005 |  | 0.0012 | 0.0037 | 0.0028 | 0.0017 | 0.0079 |  |  | 0.0037 |  | 0.0003 | 0.003 |  | RHI DELTEK D99 |  | RHI JUSTAL DS1015
1093 | 12005707 | 05.08.2020 | 165,888 | Арм500 | ГОСТ 34028-2016 | 42 | 180x180 | Открытая |  | 166,653 | 1,8 | 0,4 | 166.253 |  |  | 10 | 1569 | 6 | 1112 | 11059 | 6747 | 1166 | 1169 | 1175 | 200 | 7 | 2 | 2155 | 9 | 320 | 350 | 110 | [7 empty] | B 789/BC | 0,01 | 21:50:00 | 1541 | 21:50:00 | 1540 | 22:07:20 | 0.1865 | 0.1929 | 0.9941 | 0.0032 | 0.0187 | 0.0813 | 0.0183 | 0.0372 | 0.0011 | 0.0041 | 0.0004 |  | 0.0011 | 0.0033 | 0.0027 | 0.0012 | 0.0076 |  |  | 0.0037 |  | 0.0002 | 0.0028 |  | RHI DELTEK D99 |  | RHI JUSTAL DS1015
1094 | 12005708 | 05.08.2020 | 172,032 | Арм500 | ГОСТ 34028-2016 | 43 | 180x180 | Открытая |  | 172,81 | 1,8 | 0,4 | 172.41 |  |  | 4 | 1559 | 6 | 1139 | 11084 | 6777 | 1193 | 1200 | 1206 | 200 | 7 | 2 | 2155 | 9 | 320 | 350 | 110 | [7 empty] | B 789/BC | 0,01 | 22:34:00 | 1536 | 22:34:00 | 1537 | 23:01:44 | 0.1875 | 0.188 | 1.0173 | 0.0074 | 0.0196 | 0.0767 | 0.0272 | 0.0406 | 0.0009 | 0.0065 | 0.0005 |  | 0.0009 | 0.0037 | 0.0026 | 0.0009 | 0.0079 |  |  | 0.0037 |  | 0.0001 | 0.0013 |  | RHI DELTEK D99 |  | RHI JUSTAL DS1015
1095 | 12005709 | 05.08.2020 | 174,591 | Арм500 | ГОСТ 34028-2016 | 44 | 180x180 | Открытая |  | 181,675 | 1,8 | 0,4 | 181.275 | 3,5 |  | 7 | 1562 | 6 | 1167 | 11111 | 6808 | 1224 | 1227 | 1237 | 200 | 7 | 2 | 2155 | 9 | 320 | 350 | 110 | [7 empty] | B 789/BC | 0,01 | 23:15:00 | 1542 | 23:15:00 | 1541 | 23:36:32 | 0.1739 | 0.195 | 1.0173 | 0.0052 | 0.0147 | 0.0719 | 0.0216 | 0.047 | 0.0009 | 0.0038 | 0.0005 |  | 0.001 | 0.0038 | 0.0024 | 0.0013 | 0.0051 |  |  | 0.0036 |  | 0.0001 | 0.0011 |  | RHI DELTEK D99 |  | RHI JUSTAL DS1015
1096 | 12005710 | 06.08.2020 | 153,6 | Арм500 | ГОСТ 34028-2016 | 1 | 180x180 | Открытая |  | 155,258 | 1,8 | 0,4 | 154.858 |  |  | 2 | 1575 | 4 | 1192 | 6423 | 28 | 1252 | 1252 | 1262 | 200 | 7 | 2 | 2155 | 9 | 320 | 350 | 110 | [7 empty] | B 789/BC | 0,8 | 1:05:00 | 1544 | 1:05:00 | 1547 | 1:20:19 | 0.1899 | 0.2016 | 0.9968 | 0.0048 | 0.0237 | 0.072 | 0.0185 | 0.0419 | 0.001 | 0.0036 | 0.0005 |  | 0.0012 | 0.004 | 0.0027 | 0.0015 | 0.0055 |  |  | 0.0037 |  | 0.0001 | 0.002 |  | RHI DELTEK D99 |  | RHI JUSTAL DS1015
1097 | 12005711 | 06.08.2020 | 172,032 | Арм500 | ГОСТ 34028-2016 | 2 | 180x180 | Открытая |  | 172,81 | 1,8 | 0,4 | 172.41 |  |  | 9 | 1563 | 4 | 1219 | 6450 | 55 | 1279 | 1282 | 1292 | 200 | 7 | 2 | 2155 | 9 | 320 | 350 | 110 | [7 empty] | B 789/BC | 0,02 | 1:49:00 | 1542 | 1:49:00 | 1539 | 2:09:03 | 0.1939 | 0.1854 | 0.9978 | 0.0069 | 0.0164 | 0.0752 | 0.0248 | 0.0424 | 0.0009 | 0.0034 | 0.0004 |  | 0.001 | 0.0035 | 0.0024 | 0.0009 | 0.0078 |  |  | 0.0036 |  |  | 0.0021 |  | RHI DELTEK D99 |  | RHI JUSTAL DS1015
1098 | 12005712 | 06.08.2020 | 159,744 | Арм500 | ГОСТ 34028-2016 | 3 | 180x180 | Открытая |  | 160,496 | 1,8 | 0,4 | 160.096 |  |  | 10 | 1560 | 4 | 1244 | 6478 | 80 | 1307 | 1310 | 1320 | 200 | 7 | 2 | 2155 | 9 | 320 | 350 | 110 | [7 empty] | B 789/BC | 0,02 | 2:30:00 | 1535 | 2:30:00 | 1536 | 2:51:25 | 0.192 | 0.189 | 1.0052 | 0.0047 | 0.0131 | 0.0566 | 0.0182 | 0.0491 | 0.0012 | 0.0032 | 0.0004 |  | 0.0011 | 0.0033 | 0.0038 | 0.0012 | 0.0086 |  |  | 0.0036 |  | 0.0001 | 0.0037 |  | RHI DELTEK D99 |  | RHI JUSTAL DS1015
1099 | 12005713 | 06.08.2020 | 162,816 | Арм500 | ГОСТ 34028-2016 | 4 | 180x180 | Открытая |  | 163,575 | 1,8 | 0,4 | 163.175 |  |  | 7 | 1560 | 4 | 1268 | 6505 | 107 | 1334 | 1338 | 1348 | 200 | 7 | 2 | 2155 | 9 | 320 | 350 | 110 | [7 empty] | B 789/BC | 0,02 | 3:07:00 | 1536 | 3:07:00 | 1538 | 3:29:36 | 0.1885 | 0.1915 | 1.001 | 0.0077 | 0.0145 | 0.0643 | 0.0194 | 0.0507 | 0.001 | 0.0033 | 0.0004 |  | 0.001 | 0.0032 | 0.0023 | 0.0012 | 0.0072 |  |  | 0.0036 |  | 0.0001 | 0.0016 |  | RHI DELTEK D99 |  | RHI JUSTAL DS1015
1100 | 12005714 | 06.08.2020 | 159,744 | Арм500 | ГОСТ 34028-2016 | 5 | 180x180 | Открытая |  | 160,496 | 1,8 | 0,4 | 160.096 |  |  | 4 | 1561 | 4 | 1296 | 6533 | 135 | 1359 | 1365 | 1372 | 200 | 7 | 2 | 2155 | 9 | 320 | 350 | 110 | [7 empty] | B 789/BC | 0,02 | 3:48:00 | 1536 | 3:48:00 | 1535 | 4:08:26 | 0.198 | 0.1872 | 0.998 | 0.0065 | 0.0145 | 0.067 | 0.0183 | 0.0479 | 0.0008 | 0.0034 | 0.0004 |  | 0.001 | 0.0035 | 0.0026 | 0.0011 | 0.0085 |  |  | 0.0036 |  |  | 0.0032 |  | RHI DELTEK D99 |  | RHI JUSTAL DS1015
1101 | 12005715 | 06.08.2020 | 162,816 | Арм500 | ГОСТ 34028-2016 | 6 | 180x180 | Открытая |  | 163,575 | 1,8 | 0,4 | 163.175 |  |  | 2 | 1560 | 4 | 1321 | 6561 | 163 | 1387 | 1393 | 1400 | 200 | 7 | 2 | 2155 | 9 | 320 | 350 | 110 | [7 empty] | B 789/BC | 0,01 | 4:28:00 | 1542 | 4:28:00 | 1543 | 4:46:30 | 0.2059 | 0.198 | 1.0055 | 0.0086 | 0.014 | 0.066 | 0.017 | 0.0448 | 0.0009 | 0.0031 | 0.0004 |  | 0.001 | 0.0034 | 0.0025 | 0.0017 | 0.0063 |  |  | 0.0037 |  | 0.0002 | 0.0012 |  | RHI DELTEK D99 |  | RHI JUSTAL DS1015
1102 | 12005716 | 06.08.2020 | 159,744 | Арм500 | ГОСТ 34028-2016 | 7 | 180x180 | Открытая |  | 160,496 | 1,8 | 0,4 | 160.096 |  |  | 9 | 1559 | 4 | 1348 | 6588 | 187 | 1414 | 1420 | 1424 | 200 | 7 | 2 | 2155 | 9 | 320 | 350 | 110 | [7 empty] | B 789/BC | 0,01 | 5:07:00 | 1540 | 5:07:00 | 1541 | 5:20:46 | 0.2075 | 0.2064 | 1.02 | 0.0066 | 0.01 | 0.0478 | 0.0105 | 0.0286 | 0.0005 | 0.0026 | 0.0004 |  | 0.0012 | 0.0033 | 0.0038 | 0.0013 | 0.008 |  |  | 0.0038 |  | 0.0001 | 0.0017 |  | RHI DELTEK D99 |  | RHI JUSTAL DS1015
1103 | 12005717 | 06.08.2020 | 159,744 | Арм500 | ГОСТ 34028-2016 | 8 | 180x180 | Открытая |  | 160,496 | 1,8 | 0,4 | 160.096 |  |  | 10 | 1560 | 4 | 1373 | 6616 | 215 | 1439 | 1448 | 1452 | 200 | 7 | 2 | 2155 | 9 | 320 | 350 | 110 | [7 empty] | B 789/BC | 0,01 | 5:45:00 | 1535 | 5:45:00 | 1536 | 6:02:35 | 0.1986 | 0.2243 | 1.0059 | 0.0026 | 0.0087 | 0.0467 | 0.0077 | 0.0245 | 0.0005 | 0.0024 | 0.0003 |  | 0.0012 | 0.0029 | 0.0031 | 0.0011 | 0.0083 |  |  | 0.0038 |  | 0.0001 | 0.0014 |  | RHI DELTEK D99 |  | RHI JUSTAL DS1015
1104 | 12005718 | 06.08.2020 | 159,744 | Арм500 | ГОСТ 34028-2016 | 9 | 180x180 | Открытая |  | 160,496 | 1,8 | 0,4 | 160.096 |  |  | 7 | 1559 | 4 | 1397 | 6643 | 242 | 1466 | 1476 | 1477 | 200 | 7 | 2 | 2155 | 9 | 320 | 350 | 110 | [7 empty] | B 789/BC | 0,01 | 6:25:00 | 1538 | 6:25:00 | 1539 | 6:37:52 | 0.1954 | 0.1945 | 1.0097 | 0.0065 | 0.0103 | 0.0414 | 0.0066 | 0.0237 | 0.0005 | 0.0018 | 0.0003 |  | 0.0011 | 0.003 | 0.0027 | 0.0011 | 0.0078 |  |  | 0.0037 |  | 0.0001 | 0.0029 |  | RHI DELTEK D99 |  | RHI JUSTAL DS1015
1105 | 12005719 | 06.08.2020 | 162,816 | Арм500 | ГОСТ 34028-2016 | 10 | 180x180 | Открытая |  | 163,575 | 1,8 | 0,4 | 163.175 |  |  | 4 | 1559 | 4 | 1422 | 6671 | 270 | 1494 | 1503 | 1504 | 200 | 7 | 2 | 2155 | 9 | 320 | 350 | 110 | [7 empty] | B 789/BC | 0,01 | 7:05:00 | 1538 | 7:05:00 | 1538 | 7:19:55 | 0.1961 | 0.1867 | 1.0114 | 0.0058 | 0.0105 | 0.0453 | 0.0082 | 0.0226 | 0.0004 | 0.002 | 0.0004 |  | 0.0011 | 0.0032 | 0.0024 | 0.0008 | 0.0085 |  |  | 0.0038 |  | 0.0001 | 0.0012 |  | RHI DELTEK D99 |  | RHI JUSTAL DS1015
1106 | 12005720 | 06.08.2020 | 156,672 | Арм500 | ГОСТ 34028-2016 | 11 | 180x180 | Открытая |  | 157,417 | 1,8 | 0,4 | 157.017 |  |  | 2 | 1559 | 4 | 1447 | 6699 | 295 | 1519 | 1531 | 1532 | 200 | 13 | 2 | 2155 | 9 | 320 | 350 | 120 | [7 empty] | B 789/BC | 0,01 | 7:44:00 | 1543 | 7:44:00 | 1544 | 7:59:38 | 0.1876 | 0.1793 | 1.0013 | 0.0033 | 0.0096 | 0.0421 | 0.0081 | 0.0251 | 0.0005 | 0.0024 | 0.0004 |  | 0.0011 | 0.0032 | 0.0032 | 0.0012 | 0.0073 |  |  | 0.004 |  | 0.0001 | 0.0026 |  | RHI DELTEK D99 |  | RHI JUSTAL DS1015
1107 | 12005721 | 06.08.2020 | 165,888 | Арм500 | ГОСТ 34028-2016 | 12 | 180x180 | Открытая |  | 166,653 | 1,8 | 0,4 | 166.253 |  |  | 9 | 1560 | 4 | 1474 | 6726 | 322 | 1546 | 1558 | 1559 | 200 | 13 | 2 | 2155 | 9 | 320 | 350 | 120 | [7 empty] | B 789/BC | 0,02 | 8:23:00 | 1539 | 8:23:00 | 1538 | 8:30:24 | 0.1968 | 0.2146 | 1.0122 | 0.0076 | 0.0116 | 0.0501 | 0.0096 | 0.0292 | 0.0006 | 0.0026 | 0.0004 |  | 0.001 | 0.0028 | 0.0027 | 0.0008 | 0.0065 |  |  | 0.0039 |  |  | 0.0019 |  | RHI DELTEK D99 |  | RHI JUSTAL DS1015
1108 | 12005722 | 06.08.2020 | 156,672 | Арм500 | ГОСТ 34028-2016 | 13 | 180x180 | Открытая |  | 157,417 | 1,8 | 0,4 | 157.017 |  |  | 10 | 1559 | 4 | 1499 | 6754 | 350 | 1574 | 1583 | 1584 | 200 | 13 | 2 | 2155 | 9 | 320 | 350 | 120 | [7 empty] | B 789/BC | 0,01 | 9:04:00 | 1535 | 9:04:00 | 1537 | 9:10:38 | 0.194 | 0.1967 | 1.0076 | 0.0061 | 0.0107 | 0.0469 | 0.0078 | 0.0243 | 0.0005 | 0.0024 | 0.0004 |  | 0.001 | 0.0031 | 0.0023 | 0.0006 | 0.008 |  |  | 0.0038 |  | 0.0001 | 0.002 |  | RHI DELTEK D99 |  | RHI JUSTAL DS1015
1109 | 12005723 | 06.08.2020 | 153,6 | Арм500 | ГОСТ 34028-2016 | 14 | 180x180 | Открытая |  | 154,338 | 1,8 | 0,4 | 153.938 |  |  | 7 | 1563 | 4 | 1523 | 6781 | 374 | 1598 | 1608 | 1612 | 200 | 13 | 2 | 2150 | 9 | 320 | 350 | 120 | [7 empty] | B 789/BC | 0,01 | 9:43:00 | 1541 | 9:43:00 | 1541 | 9:50:23 | 0.195 | 0.191 | 1.0119 | 0.0096 | 0.0091 | 0.0445 | 0.007 | 0.0205 | 0.0004 | 0.0023 | 0.0004 |  | 0.0009 | 0.0032 | 0.0023 | 0.0009 | 0.0092 |  |  | 0.0038 |  | 0.0001 | 0.0026 |  | RHI DELTEK D99 |  | RHI JUSTAL DS1015
1110 | 12005724 | 06.08.2020 | 168,96 | Арм500 | ГОСТ 34028-2016 | 15 | 180x180 | Открытая |  | 169,731 | 1,8 | 0,4 | 169.331 |  |  | 4 | 1565 | 4 | 1551 | 6809 | 402 | 1629 | 1635 | 1639 | 200 | 13 | 2 | 2150 | 9 | 320 | 350 | 120 | [7 empty] | B 789/BC | 0,01 | 10:25:00 | 1536 | 10:25:00 | 1537 | 10:34:25 | 0.1893 | 0.1931 | 0.9906 | 0.0075 | 0.0111 | 0.0435 | 0.0132 | 0.019 | 0.0004 | 0.0019 | 0.0004 |  | 0.001 | 0.0029 | 0.0026 | 0.0015 | 0.0082 |  |  | 0.0036 |  | 0.0001 | 0.0013 |  | RHI DELTEK D99 |  | RHI JUSTAL DS1015
1111 | 12005725 | 06.08.2020 | 153,6 | Арм500 | ГОСТ 34028-2016 | 16 | 180x180 | Открытая |  | 154,338 | 1,8 | 0,4 | 153.938 |  |  | 2 | 1561 | 4 | 1576 | 6837 | 427 | 1654 | 1660 | 1667 | 200 | 13 | 2 | 2150 | 9 | 320 | 350 | 120 | [7 empty] | B 789/BC | 0,01 | 11:05:00 | 1541 | 11:05:00 | 1538 | 11:10:09 | 0.2047 | 0.185 | 1.0073 | 0.0131 | 0.0139 | 0.0468 | 0.0094 | 0.0222 | 0.0006 | 0.0019 | 0.0004 |  | 0.0009 | 0.0031 | 0.0028 | 0.0009 | 0.0078 |  |  | 0.0037 |  | 0.0001 | 0.0026 |  | RHI DELTEK D99 |  | RHI JUSTAL DS1015
1112 | 12005726 | 06.08.2020 | 168,96 | Арм500 | ГОСТ 34028-2016 | 17 | 180x180 | Открытая |  | 170,931 | 1,8 | 0,4 | 170.531 |  |  | 5 | 1567 | 4 | 1603 | 6867 | 454 | 1681 | 1687 | 1694 | 200 | 13 | 2 | 2155 | 9 | 320 | 350 | 120 | [7 empty] | B 789/BC | 0,01 | 11:45:00 | 1541 | 11:45:00 | 1541 | 11:51:34 | 0.1959 | 0.1868 | 1.0095 | 0.0065 | 0.011 | 0.0437 | 0.0081 | 0.0213 | 0.0005 | 0.0021 | 0.0004 |  | 0.001 | 0.003 | 0.0025 | 0.001 | 0.0077 |  |  | 0.0037 |  | 0.0001 | 0.0023 |  | RHI DELTEK D99 |  | RHI JUSTAL DS1015 |  | Сбой мерного реза ручей №1
1113 | 12005727 | 06.08.2020 | 162,816 | Арм500 | ГОСТ 34028-2016 | 18 | 180x180 | Открытая |  | 164,175 | 1,8 | 0,4 | 163.775 |  |  | 10 | 1558 | 4 | 1628 | 6895 | 482 | 1709 | 1715 | 1722 | 200 | 13 | 2 | 2155 | 9 | 320 | 350 | 120 | [7 empty] | B 789/BC | 0,01 | 12:27:00 | 1532 | 12:27:00 | 1532 | 12:34:46 | 0.1964 | 0.2021 | 1.0566 | 0.0058 | 0.0076 | 0.0411 | 0.0078 | 0.0233 | 0.0005 | 0.0019 | 0.0004 |  | 0.0011 | 0.0032 | 0.0028 | 0.0009 | 0.0083 |  |  | 0.0039 |  | 0.0001 | 0.0024 |  | RHI DELTEK D99 |  | RHI JUSTAL DS1015 |  | Сбой мерного реза ручей №1.
1114 | 12005728 | 06.08.2020 | 153,6 | Арм500 | ГОСТ 34028-2016 | 19 | 180x180 | Открытая |  | 154,338 | 1,8 | 0,4 | 153.938 |  |  | 7 | 1569 | 4 | 1655 | 6923 | 506 | 1734 | 1740 | 1747 | 200 | 13 | 2 | 2155 | 9 | 320 | 350 | 120 | [7 empty] | B 789/BC | 0,02 | 13:07:00 | 1539 | 13:07:00 | 1544 | 13:12:45 | 0.2025 | 0.2121 | 1.0773 | 0.0111 | 0.0078 | 0.0497 | 0.0158 | 0.0363 | 0.0009 | 0.0047 | 0.0005 |  | 0.001 | 0.0036 | 0.0026 | 0.001 | 0.008 |  |  | 0.0038 |  |  | 0.0023 |  | RHI DELTEK D99 |  | RHI JUSTAL DS1015
1115 | 12005729 | 06.08.2020 | 162,816 | Арм500 | ГОСТ 34028-2016 | 20 | 180x180 | Открытая |  | 163,575 | 1,8 | 0,4 | 163.175 |  |  | 2 | 1564 | 4 | 1680 | 6950 | 534 | 1761 | 1767 | 1774 | 200 | 13 | 2 | 2155 | 9 | 320 | 350 | 120 | [7 empty] | B 789/BC | 0,01 | 13:45:00 | 1544 | 13:45:00 | 1541 | 13:53:51 | 0.1901 | 0.1852 | 1.0329 | 0.0135 | 0.0178 | 0.0545 | 0.0156 | 0.0417 | 0.0009 | 0.0034 | 0.0005 |  | 0.0009 | 0.0035 | 0.0025 | 0.0011 | 0.0077 |  |  | 0.0037 |  | 0.0001 | 0.0026 |  | RHI DELTEK D99 |  | RHI JUSTAL DS1015
1116 | 12005730 | 06.08.2020 | 159,744 | Арм500 | ГОСТ 34028-2016 | 21 | 180x180 | Открытая |  | 160,496 | 1,8 | 0,4 | 160.096 |  |  | 5 | 1566 | 4 | 1705 | 6978 | 562 | 1789 | 1792 | 1802 | 200 | 13 | 2 | 2155 | 9 | 320 | 350 | 110 | [7 empty] | B 789/BC | 0,01 | 14:26:00 | 1542 | 14:26:00 | 1542 | 14:34:53 | 0.19 | 0.1915 | 1.007 | 0.0111 | 0.0201 | 0.0805 | 0.0178 | 0.051 | 0.0008 | 0.0059 | 0.0005 |  | 0.001 | 0.0034 | 0.0036 | 0.0009 | 0.0079 |  |  | 0.0036 |  | 0.0001 | 0.0013 |  | RHI DELTEK D99 |  | RHI JUSTAL DS1015
1117 | 12005731 | 06.08.2020 | 159,744 | Арм500 | ГОСТ 34028-2016 | 22 | 180x180 | Открытая |  | 160,496 | 1,8 | 0,4 | 160.096 |  |  | 10 | 1558 | 4 | 1732 | 7005 | 586 | 1813 | 1813 | 1829 | 200 | 13 | 2 | 2155 | 9 | 320 | 350 | 120 | [7 empty] | B 789/BC | 0,01 | 15:08:00 | 1533 | 15:08:00 | 1533 | 15:14:05 | 0.1974 | 0.187 | 1.0033 | 0.0099 | 0.0183 | 0.0669 | 0.0167 | 0.0407 | 0.0008 | 0.0041 | 0.0005 |  | 0.0009 | 0.0034 | 0.0047 | 0.004 | 0.0085 |  |  | 0.0035 |  | 0.0004 | 0.0015 |  | RHI DELTEK D99 |  | RHI JUSTAL DS1015
1118 | 12005732 | 06.08.2020 | 162,816 | Арм500 | ГОСТ 34028-2016 | 23 | 180x180 | Открытая |  | 163,575 | 1,8 | 0,4 | 163.175 |  |  | 7 | 1560 | 4 | 1757 | 7033 | 614 | 1841 | 1847 | 1857 | 200 | 13 | 2 | 2150 | 9 | 320 | 350 | 120 | [7 empty] | B 789/BC | 0,01 | 15:40:00 | 1540 | 15:40:00 | 1541 | 15:52:53 | 0.1952 | 0.1816 | 0.9967 | 0.0132 | 0.022 | 0.0676 | 0.0225 | 0.0372 | 0.0009 | 0.0048 | 0.0005 |  | 0.0009 | 0.0037 | 0.0022 | 0.0006 | 0.0082 |  |  | 0.0036 |  |  | 0.0004 |  | RHI DELTEK D99 |  | RHI JUSTAL DS1015
1119 | 12005733 | 06.08.2020 | 162,816 | Арм500 | ГОСТ 34028-2016 | 24 | 180x180 | Открытая |  | 163,575 | 1,8 | 0,4 | 163.175 |  |  | 2 | 1557 | 4 | 1781 | 7061 | 641 | 1869 | 1875 | 1885 | 200 | 13 | 2 | 2155 | 9 | 320 | 350 | 120 | [7 empty] | B 789/BC | 0,01 | 16:27:00 | 1537 | 16:27:00 | 1536 | 16:36:41 | 0.1847 | 0.1959 | 1.0152 | 0.0138 | 0.0221 | 0.0619 | 0.0216 | 0.0438 | 0.0009 | 0.0041 | 0.0006 |  | 0.001 | 0.0039 | 0.0023 | 0.0006 | 0.0081 |  |  | 0.0037 |  |  | 0.0018 |  | RHI DELTEK D99 |  | RHI JUSTAL DS1015
1120 | 12005734 | 06.08.2020 | 165,888 | Арм500 | ГОСТ 34028-2016 | 25 | 180x180 | Открытая |  | 166,653 | 1,8 | 0,4 | 166.253 |  |  | 5 | 1557 | 4 | 1809 | 7088 | 666 | 1896 | 1902 | 1915 | 200 | 13 | 2 | 2150 | 9 | 320 | 350 | 120 | [7 empty] | B 789/BC | 0,01 | 17:10:00 | 1536 | 17:10:00 | 1537 | 17:16:23 | 0.1826 | 0.1994 | 1.0061 | 0.0092 | 0.0235 | 0.0632 | 0.0175 | 0.0481 | 0.0009 | 0.0035 | 0.0005 |  | 0.0009 | 0.0036 | 0.002 | 0.001 | 0.0077 |  |  | 0.0036 |  | 0.0001 | 0.002 |  | RHI DELTEK D99 |  | RHI JUSTAL DS1015
1121 | 12005735 | 06.08.2020 | 162,816 | Арм500 | ГОСТ 34028-2016 | 26 | 180x180 | Открытая |  | 163,575 | 1,8 | 0,4 | 163.175 |  |  | 10 | 1563 | 4 | 1834 | 7116 | 694 | 1924 | 1930 | 1943 | 200 | 13 | 2 | 2155 | 9 | 320 | 350 | 120 | [7 empty] | B 789/BC | 0,02 | 17:48:00 | 1539 | 17:48:00 | 1537 | 17:54:27 | 0.1884 | 0.1778 | 0.9986 | 0.0091 | 0.0177 | 0.0592 | 0.0188 | 0.0488 | 0.0009 | 0.0031 | 0.0005 |  | 0.0009 | 0.0033 | 0.0043 | 0.0008 | 0.0086 |  |  | 0.0036 |  | 0.0001 | 0.0032 |  | RHI DELTEK D99 |  | RHI JUSTAL DS1015
1122 | 12005736 | 06.08.2020 | 165,85 | Арм500 | ГОСТ 34028-2016 | 27 | 180x180 | Открытая |  | 166,697 | 1,8 | 0,4 | 166.297 |  |  | 7 | 1560 | 4 | 1861 | 7143 | 721 | 1951 | 1957 | 1967 | 200 | 13 | 2 | 2155 | 9 | 320 | 350 | 110 | [7 empty] | B 789/BC | 0,01 | 18:28:00 | 1538 | 18:28:00 | 1538 | 18:44:00 | 0.1895 | 0.1753 | 0.9972 | 0.014 | 0.019 | 0.0652 | 0.0216 | 0.0484 | 0.0011 | 0.0041 | 0.0005 |  | 0.0008 | 0.0033 | 0.0024 | 0.0006 | 0.0083 |  |  | 0.0036 |  |  | 0.0032 |  | RHI DELTEK D99 |  | RHI JUSTAL DS1015 |  | Неисправность МГРа №6, порезка НЛЗ ручным резаком
1123 | 12005737 | 06.08.2020 | 159,744 | Арм500 | ГОСТ 34028-2016 | 28 | 180x180 | Открытая |  | 160,496 | 1,8 | 0,4 | 160.096 |  |  | 2 | 1557 | 4 | 1886 | 7171 | 749 | 1976 | 1985 | 1995 | 200 | 7 | 2 | 2155 | 9 | 320 | 350 | 110 | [7 empty] | B 789/BC | 0,01 | 19:10:00 | 1540 | 19:10:00 | 1538 | 19:19:45 | 0.1864 | 0.1841 | 0.9901 | 0.0099 | 0.0167 | 0.062 | 0.0231 | 0.0486 | 0.0013 | 0.0043 | 0.0004 |  | 0.0008 | 0.003 | 0.003 | 0.0008 | 0.0083 |  |  | 0.0035 |  | 0.0001 | 0.0042 |  | RHI DELTEK D99 |  | RHI JUSTAL DS1015
1124 | 12005738 | 06.08.2020 | 165,366 | Арм500 | ГОСТ 34028-2016 | 29 | 180x180 | Открытая |  | 174,06 | 1,8 | 0,4 | 173.66 | 5 |  | 5 | 1558 | 4 | 1910 | 7199 | 776 | 2007 | 2013 | 2023 | 200 | 7 | 2 | 2155 | 9 | 320 | 350 | 110 | [7 empty] | B 789/BC | 0,01 | 19:50:00 | 1538 | 19:50:00 | 1540 | 20:13:51 | 0.1889 | 0.1924 | 1.0072 | 0.0079 | 0.0151 | 0.0589 | 0.0218 | 0.0452 | 0.0013 | 0.0047 | 0.0005 |  | 0.0009 | 0.0033 | 0.0024 | 0.0008 | 0.0084 |  |  | 0.0037 |  | 0.0001 | 0.0014 |  | RHI DELTEK D99 |  | RHI JUSTAL DS1015
1125 | 12005739 | 06.08.2020 | 156,608 | Арм500 | ГОСТ 34028-2016 | 1 | 180x180 | Открытая |  | 158,301 | 1,8 | 0,4 | 157.901 |  | 0.95 | 10 | 1575 | 7 | 1935 | 7227 | 801 | 28 | 6121 | 2051 | 200 | 7 | 2 | 2155 | 9 | 320 | 350 | 110 | [7 empty] | B 789/BC | 0,07 | 21:50:00 | 1540 | 21:50:00 | 1538 | 22:05:25 | 0.1882 | 0.1815 | 0.9837 | 0.006 | 0.0148 | 0.0826 | 0.0198 | 0.0501 | 0.001 | 0.0047 | 0.0005 |  | 0.0009 | 0.0031 | 0.0031 | 0.0009 | 0.0085 |  |  | 0.0036 |  | 0.0001 | 0.0008 |  | RHI DELTEK D99 |  | RHI JUSTAL DS1015 |  | Сбой в работе МГР 1 ручья.
1126 | 12005740 | 06.08.2020 | 165,888 | Арм500 | ГОСТ 34028-2016 | 2 | 180x180 | Открытая |  | 166,783 | 1,8 | 0,4 | 166.383 |  |  | 7 | 1564 | 7 | 1962 | 7254 | 828 | 55 | 6148 | 2078 | 200 | 7 | 2 | 2155 | 9 | 320 | 350 | 110 | [7 empty] | B 789/BC | 0,02 | 22:34:00 | 1542 | 22:34:00 | 1539 | 22:39:02 | 0.1907 | 0.1987 | 0.9961 | 0.0069 | 0.0157 | 0.0963 | 0.0188 | 0.0431 | 0.0008 | 0.0074 | 0.0005 |  | 0.0011 | 0.0035 | 0.0033 | 0.0013 | 0.0079 |  |  | 0.0036 |  | 0.0001 | 0.0026 |  | RHI DELTEK D99 |  | RHI JUSTAL DS1015
1127 | 12005741 | 06.08.2020 | 165,888 | Арм500 | ГОСТ 34028-2016 | 3 | 180x180 | Открытая |  | 166,714 | 1,8 | 0,4 | 166.314 |  |  | 4 | 1572 | 7 | 1990 | 7282 | 856 | 83 | 6176 | 2106 | 200 | 7 | 2 | 2155 | 9 | 320 | 350 | 110 | [7 empty] | B 789/BC | 0,01 | 23:14:00 | 1540 | 23:14:00 | 1538 | 23:17:26 | 0.1928 | 0.1924 | 1.0077 | 0.0071 | 0.0138 | 0.0605 | 0.0168 | 0.0394 | 0.0009 | 0.0051 | 0.0005 |  | 0.001 | 0.0032 | 0.0034 | 0.001 | 0.0079 |  |  | 0.0037 |  | 0.0001 | 0.0014 |  | RHI DELTEK D99 |  | RHI JUSTAL DS1015
1128 | 12005742 | 06.08.2020 | 168,96 | Арм500 | ГОСТ 34028-2016 | 4 | 180x180 | Открытая |  | 169,731 | 1,8 | 0,4 | 169.331 |  |  | 2 | 1561 | 7 | 2014 | 7309 | 883 | 110 | 6207 | 2137 | 200 | 7 | 2 | 2155 | 9 | 320 | 350 | 110 | [7 empty] | B 789/BC | 0,01 | 23:54:00 | 1542 | 23:54:00 | 1541 | 23:56:11 | 0.1951 | 0.1967 | 1.0367 | 0.0076 | 0.0138 | 0.0618 | 0.0196 | 0.0535 | 0.0007 | 0.0059 | 0.0005 |  | 0.0012 | 0.0036 | 0.0048 | 0.0011 | 0.0065 |  |  | 0.0033 |  | 0.0001 | 0.0014 |  | RHI DELTEK D99 |  | RHI JUSTAL DS1015
1129 | 12005743 | 07.08.2020 | 162,816 | Арм500 | ГОСТ 34028-2016 | 5 | 180x180 | Открытая |  | 163,575 | 1,8 | 0,4 | 163.175 |  |  | 5 | 1562 | 7 | 2039 | 7337 | 911 | 138 | 6234 | 2164 | 200 | 7 | 2 | 2155 | 9 | 320 | 350 | 110 | [7 empty] | B 789/BC | 0,01 | 0:35:00 | 1536 | 0:35:00 | 1535 | 0:53:31 | 0.1994 | 0.1812 | 1.0171 | 0.0086 | 0.0202 | 0.0659 | 0.0232 | 0.0399 | 0.001 | 0.007 | 0.0006 |  | 0.001 | 0.004 | 0.0028 | 0.0011 | 0.0068 |  |  | 0.0038 |  | 0.0001 | 0.0016 |  | RHI DELTEK D99 |  | RHI JUSTAL DS1015
1130 | 12005744 | 07.08.2020 | 168,96 | Арм500 | ГОСТ 34028-2016 | 6 | 180x180 | Открытая |  | 169,731 | 1,8 | 0,4 | 169.331 |  |  | 10 | 1561 | 7 | 2067 | 7365 | 939 | 166 | 6265 | 2192 | 200 | 7 | 2 | 2155 | 9 | 320 | 350 | 110 | [7 empty] | B 789/BC | 0,01 | 10:16:00 | 1540 | 10:16:00 | 1540 | 1:17:49 | 0.1919 | 0.187 | 0.998 | 0.0089 | 0.0193 | 0.0785 | 0.0394 | 0.0403 | 0.0011 | 0.0091 | 0.0006 |  | 0.001 | 0.0036 | 0.0024 | 0.0011 | 0.0063 |  |  | 0.0036 |  | 0.0001 | 0.0012 |  | RHI DELTEK D99 |  | RHI JUSTAL DS1015
1131 | 12005745 | 07.08.2020 | 168,96 | Арм500 | ГОСТ 34028-2016 | 7 | 180x180 | Открытая |  | 169,731 | 1,8 | 0,4 | 169.331 |  |  | 7 | 1559 | 7 | 2091 | 7395 | 966 | 193 | 6292 | 2222 | 200 | 7 | 2 | 2155 | 9 | 320 | 350 | 110 | [7 empty] | B 789/BC | 0,01 | 1:58:00 | 1537 | 1:58:00 | 1537 | 2:03:24 | 0.1943 | 0.1864 | 1.0063 | 0.0071 | 0.015 | 0.0726 | 0.03 | 0.0421 | 0.0011 | 0.0078 | 0.0005 |  | 0.001 | 0.0034 | 0.0027 | 0.0011 | 0.0072 |  |  | 0.0037 |  | 0.0001 | 0.0018 |  | RHI DELTEK D99 |  | RHI JUSTAL DS1015
1132 | 12005746 | 07.08.2020 | 162,816 | Арм500 | ГОСТ 34028-2016 | 8 | 180x180 | Открытая |  | 163,575 | 1,8 | 0,4 | 163.175 |  |  | 4 | 1568 | 7 | 2119 | 7420 | 994 | 221 | 6323 | 2247 | 200 | 7 | 2 | 2155 | 9 | 320 | 350 | 110 | [7 empty] | B 789/BC | 0,04 | 2:40:00 | 1539 | 2:40:00 | 1539 | 2:40:46 | 0.1931 | 0.1881 | 0.9952 | 0.0085 | 0.0162 | 0.062 | 0.024 | 0.0408 | 0.0011 | 0.0047 | 0.0005 |  | 0.001 | 0.0033 | 0.0029 | 0.0009 | 0.0073 |  |  | 0.0037 |  | 0.0001 | 0.0008 |  | RHI DELTEK D99 |  | RHI JUSTAL DS1015
1133 | 12005747 | 07.08.2020 | 162,816 | Арм500 | ГОСТ 34028-2016 | 9 | 180x180 | Открытая |  | 163,575 | 1,8 | 0,4 | 163.175 |  |  | 2 | 1561 | 7 | 2143 | 7448 | 1021 | 248 | 6351 | 2275 | 200 | 7 | 2 | 2155 | 9 | 320 | 350 | 110 | [7 empty] | B 789/BC | 0,01 | 3:20:00 | 1538 | 3:20:00 | 1539 | 3:25:24 | 0.1908 | 0.1889 | 1.0146 | 0.0115 | 0.0153 | 0.0613 | 0.0199 | 0.0373 | 0.001 | 0.0059 | 0.0005 |  | 0.001 | 0.0035 | 0.0024 | 0.0011 | 0.0068 |  |  | 0.0038 |  | 0.0001 | 0.0008 |  | RHI DELTEK D99 |  | RHI JUSTAL DS1015
1134 | 12005748 | 07.08.2020 | 159,744 | Арм500 | ГОСТ 34028-2016 | 10 | 180x180 | Открытая |  | 160,496 | 1,8 | 0,4 | 160.096 |  |  | 5 | 1559 | 7 | 2168 | 7475 | 1049 | 273 | 6378 | 2302 | 200 | 7 | 2 | 2155 | 9 | 320 | 350 | 110 | [7 empty] | B 789/BC | 0,01 | 4:00:00 | 1540 | 4:00:00 | 1539 | 4:05:59 | 0.1924 | 0.1868 | 1.0138 | 0.0082 | 0.0168 | 0.0634 | 0.0201 | 0.0421 | 0.0009 | 0.005 | 0.0005 |  | 0.001 | 0.0035 | 0.0026 | 0.0009 | 0.0065 |  |  | 0.0037 |  | 0.0001 | 0.0005 |  | RHI DELTEK D99 |  | RHI JUSTAL DS1015
1135 | 12005749 | 07.08.2020 | 159,744 | Арм500 | ГОСТ 34028-2016 | 11 | 180x180 | Открытая |  | 160,496 | 1,8 | 0,4 | 160.096 |  |  | 10 | 1560 | 7 | 2193 | 7503 | 1074 | 301 | 6406 | 2330 | 200 | 7 | 2 | 2155 | 9 | 320 | 350 | 110 | [7 empty] | B 789/BC | 0,01 | 4:40:00 | 1536 | 4:40:00 | 1538 | 4:45:55 | 0.1917 | 0.186 | 1.0164 | 0.0086 | 0.0137 | 0.0669 | 0.0339 | 0.042 | 0.001 | 0.0057 | 0.0006 |  | 0.001 | 0.0033 | 0.0025 | 0.001 | 0.0082 |  |  | 0.0038 |  | 0.0001 | 0.0014 |  | RHI DELTEK D99 |  | RHI JUSTAL DS1015
1136 | 12005750 | 07.08.2020 | 165,888 | Арм500 | ГОСТ 34028-2016 | 12 | 180x180 | Открытая |  | 166,653 | 1,8 | 0,4 | 166.253 |  |  | 7 | 1561 | 7 | 2220 | 7530 | 1101 | 328 | 6434 | 2357 | 200 | 7 | 2 | 2155 | 9 | 320 | 350 | 110 | [7 empty] | B 789/BC | 0,01 | 5:10:00 | 1538 | 5:10:00 | 1541 | 5:25:32 | 0.1871 | 0.1831 | 1.0035 | 0.0128 | 0.0158 | 0.0624 | 0.0246 | 0.0395 | 0.001 | 0.006 | 0.0005 |  | 0.001 | 0.0036 | 0.0025 | 0.0011 | 0.0073 |  |  | 0.0038 |  | 0.0001 | 0.0008 |  | RHI DELTEK D99 |  | RHI JUSTAL DS1015
1137 | 12005751 | 07.08.2020 | 162,816 | Арм500 | ГОСТ 34028-2016 | 13 | 180x180 | Открытая |  | 163,575 | 1,8 | 0,4 | 163.175 |  |  | 4 | 1560 | 7 | 2245 | 7558 | 1129 | 356 | 6461 | 2385 | 200 | 7 | 2 | 2155 | 9 | 320 | 350 | 110 | [9 empty] | 0:00:00 |  | 0:00:00 |  | 6:03:47 | 0.1862 | 0.1913 | 0.9831 | 0.0103 | 0.0164 | 0.0658 | 0.0197 | 0.0413 | 0.0009 | 0.0053 | 0.0006 |  | 0.001 | 0.0038 | 0.0024 | 0.001 | 0.0072 |  |  | 0.0038 |  | 0.0001 | 0.0011 |  | RHI DELTEK D99 |  | RHI JUSTAL DS1015
1138 | 12005752 | 07.08.2020 | 175,104 | Арм500 | ГОСТ 34028-2016 | 14 | 180x180 | Открытая |  | 175,889 | 1,8 | 0,4 | 175.489 |  |  | 2 | 1559 | 7 | 2272 | 7589 | 1156 | 383 | 6492 | 2416 | 200 | 7 | 2 | 2155 | 9 | 320 | 350 | 110 | [7 empty] | B 789/BC | 0,01 | 6:40:00 | 1539 | 6:40:00 | 1540 | 6:43:16 | 0.1927 | 0.1981 | 1.0073 | 0.0101 | 0.0182 | 0.0766 | 0.0217 | 0.0418 | 0.001 | 0.0063 | 0.0005 |  | 0.0011 | 0.0039 | 0.0041 | 0.0009 | 0.0076 |  |  | 0.0037 |  | 0.0001 | 0.0018 |  | RHI DELTEK D99 |  | RHI JUSTAL DS1015
1139 | 12005753 | 07.08.2020 | 165,888 | Арм500 | ГОСТ 34028-2016 | 15 | 180x180 | Открытая |  | 166,653 | 1,8 | 0,4 | 166.253 |  |  | 5 | 1565 | 7 | 2300 | 7616 | 1184 | 411 | 6519 | 2443 | 200 | 7 | 2 | 2155 | 9 | 290 | 350 | 100 | [7 empty] | B 789/BC | 0,01 | 7:40:00 | 1536 | 7:40:00 | 1537 | 7:26:11 | 0.1837 | 0.1942 | 1.005 | 0.0094 | 0.0157 | 0.0689 | 0.0185 | 0.0388 | 0.0009 | 0.0046 | 0.0006 |  | 0.0011 | 0.004 | 0.0027 | 0.0009 | 0.0068 |  |  | 0.0038 |  | 0.0001 | 0.0008 |  | RHI DELTEK D99 |  | RHI JUSTAL DS1015
1140 | 12005754 | 07.08.2020 | 165,888 | Арм500 | ГОСТ 34028-2016 | 16 | 180x180 | Открытая |  | 166,653 | 1,8 | 0,4 | 166.253 |  |  | 10 | 1566 | 7 | 2325 | 7644 | 1212 | 439 | 6550 | 2471 | 200 | 7 | 2 | 2155 | 9 | 320 | 350 | 100 | [7 empty] | B 789/BC | 0,01 | 8:03:00 | 1540 | 8:03:00 | 1539 | 8:13:31 | 0.1953 | 0.1907 | 1.0128 | 0.0096 | 0.015 | 0.0699 | 0.0186 | 0.0394 | 0.0009 | 0.0045 | 0.0006 |  | 0.0011 | 0.004 | 0.0028 | 0.0006 | 0.0064 |  |  | 0.0038 |  |  | 0.0022 |  | RHI DELTEK D99 |  | RHI JUSTAL DS1015
1141 | 12005755 | 07.08.2020 | 159,744 | Арм500 | ГОСТ 34028-2016 | 17 | 180x180 | Открытая |  | 160,496 | 1,8 | 0,4 | 160.096 |  |  | 7 | 1561 | 7 | 2349 | 7671 | 1236 | 466 | 6578 | 2499 | 200 | 7 | 2 | 2155 | 9 | 320 | 350 | 100 | [7 empty] | B 789/BC | 0,01 | 8:45:00 | 1538 | 8:45:00 | 1539 | 8:48:53 | 0.1882 | 0.1828 | 1.0078 | 0.0082 | 0.014 | 0.0761 | 0.024 | 0.0403 | 0.0009 | 0.0049 | 0.0006 |  | 0.0011 | 0.0039 | 0.0032 | 0.001 | 0.0067 |  |  | 0.0039 |  | 0.0001 | 0.0005 |  | RHI DELTEK D99 |  | RHI JUSTAL DS1015
1142 | 12005756 | 07.08.2020 | 165,888 | Арм500 | ГОСТ 34028-2016 | 18 | 180x180 | Открытая |  | 166,653 | 1,8 | 0,4 | 166.253 |  |  | 4 | 1561 | 7 | 2377 | 7699 | 1264 | 491 | 6605 | 2529 | 200 | 7 | 2 | 2155 | 9 | 320 | 350 | 100 | [7 empty] | B 789/BC | 0,02 | 9:20:00 | 1533 | 9:20:00 | 1540 | 9:35:06 | 0.1924 | 0.1828 | 1.0087 | 0.0116 | 0.0151 | 0.0713 | 0.0175 | 0.0407 | 0.0007 | 0.0039 | 0.0007 |  | 0.0011 | 0.0044 | 0.003 | 0.0006 | 0.0074 |  |  | 0.0035 |  |  | 0.0009 |  | RHI DELTEK D99 |  | RHI JUSTAL DS1015
1143 | 12005757 | 07.08.2020 | 162,816 | Арм500 | ГОСТ 34028-2016 | 19 | 180x180 | Открытая |  | 163,575 | 1,8 | 0,4 | 163.175 |  |  | 2 | 1560 | 7 | 2401 | 7727 | 1291 | 518 | 6633 | 2557 | 200 | 7 | 2 | 2155 | 9 | 320 | 350 | 100 | [7 empty] | B 789/BC | 0,01 | 10:05:00 | 1539 | 10:05:00 | 1541 | 10:14:09 | 0.1937 | 0.1752 | 1.0121 | 0.0129 | 0.0165 | 0.0706 | 0.0183 | 0.0445 | 0.0009 | 0.0041 | 0.0007 |  | 0.0011 | 0.0042 | 0.003 | 0.0009 | 0.0069 |  |  | 0.0037 |  |  | 0.0012 |  | RHI DELTEK D99 |  | RHI JUSTAL DS1015
1144 | 12005758 | 07.08.2020 | 159,744 | Арм500 | ГОСТ 34028-2016 | 20 | 180x180 | Открытая |  | 160,496 | 1,8 | 0,4 | 160.096 |  |  | 5 | 1561 | 7 | 2429 | 7754 | 1316 | 546 | 6661 | 2584 | 200 | 7 | 2 | 2155 | 9 | 320 | 350 | 100 | [7 empty] | B 789/BC | 0,01 | 10:40:00 | 1537 | 10:40:00 | 1538 | 10:51:16 | 0.1954 | 0.1624 | 1.0204 | 0.0096 | 0.0139 | 0.0722 | 0.0208 | 0.0429 | 0.001 | 0.004 | 0.0006 |  | 0.0009 | 0.0037 | 0.0021 | 0.0011 | 0.0075 |  |  | 0.0037 |  | 0.0001 | 0.0013 |  | RHI DELTEK D99 |  | RHI JUSTAL DS1015
1145 | 12005759 | 07.08.2020 | 162,816 | Арм500 | ГОСТ 34028-2016 | 21 | 180x180 | Открытая |  | 163,575 | 1,8 | 0,4 | 163.175 |  |  | 10 | 1559 | 7 | 2457 | 7782 | 1344 | 571 | 6688 | 2612 | 200 | 7 | 2 | 2155 | 9 | 320 | 350 | 100 | [7 empty] | B 789/BC | 0,01 | 11:25:00 | 1535 | 11:25:00 | 1536 | 11:35:58 | 0.2001 | 0.1719 | 1.0148 | 0.012 | 0.0158 | 0.0773 | 0.0205 | 0.0422 | 0.001 | 0.0049 | 0.0006 |  | 0.001 | 0.0047 | 0.003 | 0.0007 | 0.0078 |  |  | 0.0037 |  | 0.0001 | 0.0009 |  | RHI DELTEK D99 |  | RHI JUSTAL DS1015
1146 | 12005760 | 07.08.2020 | 162,816 | Арм500 | ГОСТ 34028-2016 | 22 | 180x180 | Открытая |  | 163,575 | 1,8 | 0,4 | 163.175 |  |  | 7 | 1560 | 7 | 2481 | 7809 | 1371 | 598 | 6716 | 2640 | 200 | 7 | 2 | 2155 | 9 | 320 | 350 | 100 | [7 empty] | B 789/BC | 0,01 | 12:05:00 | 1540 | 12:05:00 | 1541 | 12:14:37 | 0.1969 | 0.1828 | 0.9981 | 0.0067 | 0.014 | 0.078 | 0.0206 | 0.0507 | 0.001 | 0.0051 | 0.0007 |  | 0.0011 | 0.0038 | 0.0032 | 0.0013 | 0.0077 |  |  | 0.0035 |  | 0.0001 | 0.0021 |  | RHI DELTEK D99 |  | RHI JUSTAL DS1015
1147 | 12005761 | 07.08.2020 | 165,888 | Арм500 | ГОСТ 34028-2016 | 23 | 180x180 | Открытая |  | 166,653 | 1,8 | 0,4 | 166.253 |  |  | 4 | 1561 | 7 | 2509 | 7837 | 1399 | 626 | 6743 | 2667 | 200 | 7 | 2 | 2155 | 9 | 320 | 350 | 100 | [7 empty] | B 789/BC | 0,01 | 12:40:00 | 1537 | 12:40:00 | 1537 | 12:56:50 | 0.1974 | 0.1996 | 1.0082 | 0.0071 | 0.0148 | 0.0741 | 0.0194 | 0.0393 | 0.0009 | 0.0046 | 0.0007 |  | 0.0013 | 0.0041 | 0.0033 | 0.0013 | 0.0073 |  |  | 0.0038 |  | 0.0001 | 0.0014 |  | RHI DELTEK D99 |  | RHI JUSTAL DS1015
1148 | 12005762 | 07.08.2020 | 162,816 | Арм500 | ГОСТ 34028-2016 | 24 | 180x180 | Открытая |  | 163,575 | 1,8 | 0,4 | 163.175 |  |  | 2 | 1561 | 7 | 2533 | 7865 | 1426 | 653 | 6771 | 2695 | 200 | 7 | 2 | 2155 | 9 | 320 | 350 | 100 | [7 empty] | B 789/BC | 0,01 | 13:25:00 | 1537 | 13:25:00 | 1539 | 13:37:30 | 0.1962 | 0.174 | 1.0114 | 0.0043 | 0.0126 | 0.076 | 0.0211 | 0.0404 | 0.0009 | 0.0045 | 0.0007 |  | 0.0011 | 0.0038 | 0.0025 | 0.0008 | 0.0065 |  |  | 0.0036 |  | 0.0001 | 0.001 |  | RHI DELTEK D99 |  | RHI JUSTAL DS1015
1149 | 12005763 | 07.08.2020 | 162,816 | Арм500 | ГОСТ 34028-2016 | 25 | 180x180 | Открытая |  | 163,675 | 1,8 | 0,4 | 163.275 |  |  | 5 | 1561 | 7 | 2561 | 7892 | 1451 | 681 | 6799 | 2722 | 200 | 7 | 2 | 2155 | 9 | 320 | 350 | 100 | [7 empty] | B 789/BC | 0,01 | 14:05:00 | 1539 | 14:05:00 | 1538 | 14:21:56 | 0.1876 | 0.1658 | 1.0132 | 0.0073 | 0.0128 | 0.0751 | 0.0181 | 0.0452 | 0.0009 | 0.0035 | 0.0006 |  | 0.001 | 0.0034 | 0.0023 | 0.0008 | 0.0061 |  |  | 0.0037 |  | 0.0001 | 0.0014 |  | RHI DELTEK D99 |  | RHI JUSTAL DS1015
1150 | 12005764 | 07.08.2020 | 165,888 | Арм500 | ГОСТ 34028-2016 | 26 | 180x180 | Открытая |  | 166,653 | 1,8 | 0,4 | 166.253 |  |  | 10 | 1557 | 7 | 2586 | 7920 | 1479 | 709 | 6829 | 2750 | 200 | 7 | 2 | 2155 | 9 | 320 | 350 | 100 | [7 empty] | B 789/BC | 0,01 | 14:45:00 | 1537 | 14:45:00 | 1538 | 14:56:02 | 0.1963 | 0.1699 | 1.0064 | 0.0079 | 0.0121 | 0.0703 | 0.0181 | 0.0408 | 0.001 | 0.0041 | 0.0006 |  | 0.001 | 0.0035 | 0.0029 | 0.0009 | 0.0065 |  |  | 0.0036 |  | 0.0001 | 0.0012 |  | RHI DELTEK D99 |  | RHI JUSTAL DS1015
1151 | 12005765 | 07.08.2020 | 168,96 | Арм500 | ГОСТ 34028-2016 | 27 | 180x180 | Открытая |  | 169,731 | 1,8 | 0,4 | 169.331 |  |  | 7 | 1559 | 7 | 2613 | 7947 | 1506 | 736 | 6857 | 2781 | 200 | 7 | 2 | 2155 | 9 | 320 | 350 | 100 | [7 empty] | B 789/BC | 0,01 | 15:25:00 | 1541 | 15:25:00 | 1537 | 15:39:59 | 0.1962 | 0.1944 | 1.0044 | 0.0061 | 0.0137 | 0.074 | 0.0183 | 0.0423 | 0.001 | 0.004 | 0.0006 |  | 0.0012 | 0.0034 | 0.0039 | 0.0012 | 0.0072 |  |  | 0.0035 |  | 0.0001 | 0.0014 |  | RHI DELTEK D99 |  | RHI JUSTAL DS1015
1152 | 12005766 | 07.08.2020 | 162,816 | Арм500 | ГОСТ 34028-2016 | 28 | 180x180 | Открытая |  | 163,575 | 1,8 | 0,4 | 163.175 |  |  | 4 | 1558 | 7 | 2638 | 7975 | 1534 | 764 | 6884 | 2808 | 200 | 7 | 2 | 2155 | 9 | 320 | 350 | 100 | [7 empty] | B 789/BC | 0,01 | 16:05:00 | 1537 | 16:05:00 | 1536 | 16:17:46 | 0.2029 | 0.1939 | 1.0288 | 0.0074 | 0.0168 | 0.0758 | 0.0176 | 0.0482 | 0.0009 | 0.0044 | 0.0008 |  | 0.0012 | 0.0039 | 0.003 | 0.0009 | 0.0078 |  |  | 0.0038 |  | 0.0001 | 0.0007 |  | RHI DELTEK D99 |  | RHI JUSTAL DS1015
1153 | 12005767 | 07.08.2020 | 162,816 | Арм500 | ГОСТ 34028-2016 | 29 | 180x180 | Открытая |  | 163,575 | 1,8 | 0,4 | 163.175 |  |  | 2 | 1556 | 7 | 2665 | 8003 | 1561 | 788 | 6912 | 2836 | 200 | 7 | 2 | 2155 | 9 | 320 | 350 | 100 | [7 empty] | B 789/BC | 0,01 | 16:50:00 | 1533 | 16:50:00 | 1535 | 17:00:31 | 0.1949 | 0.1833 | 0.9963 | 0.0035 | 0.0128 | 0.0806 | 0.0224 | 0.0477 | 0.001 | 0.0047 | 0.0007 |  | 0.0011 | 0.0033 | 0.0035 | 0.0008 | 0.0079 |  |  | 0.0035 |  | 0.0001 | 0.0014 |  | RHI DELTEK D99 |  | RHI JUSTAL DS1015
1154 | 12005768 | 07.08.2020 | 156,672 | Арм500 | ГОСТ 34028-2016 | 30 | 180x180 | Открытая |  | 157,417 | 1,8 | 0,4 | 157.017 |  |  | 5 | 1559 | 7 | 2690 | 8027 | 1586 | 816 | 6940 | 2864 | 200 | 7 | 2 | 2155 | 9 | 320 | 350 | 100 | [7 empty] | B 789/BC | 0,01 | 17:25:00 | 1536 | 17:25:00 | 1537 | 17:41:52 | 0.1939 | 0.2093 | 0.9971 | 0.0052 | 0.0141 | 0.0778 | 0.0217 | 0.0453 | 0.0009 | 0.0049 | 0.0007 |  | 0.0012 | 0.0034 | 0.0038 | 0.001 | 0.0065 |  |  | 0.0036 |  | 0.0001 | 0.0008 |  | RHI DELTEK D99 |  | RHI JUSTAL DS1015
1155 | 12005769 | 07.08.2020 | 168,96 | Арм500 | ГОСТ 34028-2016 | 31 | 180x180 | Открытая |  | 169,731 | 1,8 | 0,4 | 169.331 |  |  | 10 | 1557 | 7 | 2718 | 8055 | 1614 | 844 | 6970 | 2891 | 200 | 7 | 2 | 2155 | 9 | 320 | 350 | 100 | [7 empty] | B 789/BC | 0,01 | 18:10:00 | 1534 | 18:10:00 | 1535 | 18:22:16 | 0.1974 | 0.1895 | 1.0251 | 0.0059 | 0.0135 | 0.0775 | 0.021 | 0.0433 | 0.001 | 0.0038 | 0.0007 |  | 0.0012 | 0.0036 | 0.0047 | 0.0008 | 0.0062 |  |  | 0.0037 |  | 0.0001 | 0.0017 |  | RHI DELTEK D99 |  | RHI JUSTAL DS1015
1156 | 12005770 | 07.08.2020 | 168,96 | Арм500 | ГОСТ 34028-2016 | 32 | 180x180 | Открытая |  | 169,731 | 1,8 | 0,4 | 169.331 |  |  | 7 | 1559 | 7 | 2742 | 8086 | 1638 | 868 | 6998 | 2919 | 200 | 13 | 2 | 2155 | 9 | 320 | 350 | 110 | [7 empty] | B 789/BC | 0,01 | 18:51:00 | 1538 | 18:51:00 | 1535 | 19:03:06 | 0.199 | 0.1747 | 1.0133 | 0.0061 | 0.0191 | 0.079 | 0.0234 | 0.0415 | 0.001 | 0.0058 | 0.0007 |  | 0.0011 | 0.0039 | 0.0024 | 0.0008 | 0.0072 |  |  | 0.0037 |  | 0.0001 | 0.0009 |  | RHI DELTEK D99 |  | RHI JUSTAL DS1015
1157 | 12005771 | 07.08.2020 | 159,103 | Арм500 | ГОСТ 34028-2016 | 33 | 180x180 | Открытая |  | 172,553 | 1,8 | 0,4 | 172.153 | 6,5 |  | 4 | 1560 | 7 | 2770 | 8113 | 1663 | 893 | 7026 | 2946 | 200 | 13 | 2 | 2155 | 9 | 320 | 350 | 110 | [7 empty] | B 789/BC | 0,01 | 19:31:00 | 1536 | 19:31:00 | 1533 | 19:41:08 | 0.1949 | 0.1879 | 1.0252 | 0.007 | 0.0154 | 0.0734 | 0.0237 | 0.0465 | 0.001 | 0.0044 | 0.0007 |  | 0.0012 | 0.004 | 0.0026 | 0.0007 | 0.0076 |  |  | 0.0039 |  | 0.0001 | 0.0013 |  | RHI DELTEK D99 |  | RHI JUSTAL DS1015 |  | Окончание серии. Дополнительная обрезь, усадочные раковины.
1158 | 12005772 | 07.08.2020 | 153,6 | Арм500 | ГОСТ 34028-2016 | 1 | 180x180 | Открытая |  | 155,238 | 1,8 | 0,4 | 154.838 |  |  | 2 | 1579 | 2 | 11294 | 8138 | 1688 | 918 | 7051 | 11437 | 200 | 13 | 2 | 2155 | 9 | 320 | 350 | 110 | [7 empty] | B 789/BC | 0,1 | 21:05:00 | 1548 | 21:05:00 | 1548 | 21:17:33 | 0.1964 | 0.1652 | 0.9889 | 0.0041 | 0.0143 | 0.0683 | 0.0211 | 0.0331 | 0.0011 | 0.0039 | 0.0006 |  | 0.001 | 0.004 | 0.0032 | 0.0008 | 0.0078 |  |  | 0.0037 |  | 0.0001 | 0.0015 |  | RHI DELTEK D99 |  | RHI JUSTAL DS1015 |  | Запуск серии
1159 | 12005773 | 07.08.2020 | 156,672 | Арм500 | ГОСТ 34028-2016 | 2 | 180x180 | Открытая |  | 157,417 | 1,8 | 0,4 | 157.017 |  |  | 10 | 1562 | 2 | 11318 | 8165 | 1712 | 942 | 7078 | 11464 | 200 | 13 | 2 | 2155 | 9 | 320 | 350 | 110 | [7 empty] | B 789/BC | 0,04 | 21:48:00 | 1541 | 21:48:00 | 1537 | 21:52:50 | 0.2087 | 0.1684 | 1.0061 | 0.0044 | 0.0145 | 0.0695 | 0.0198 | 0.0327 | 0.0011 | 0.0055 | 0.0006 |  | 0.0012 | 0.0038 | 0.0035 | 0.0008 | 0.0075 |  |  | 0.0037 |  | 0.0001 | 0.0011 |  | RHI DELTEK D99 |  | RHI JUSTAL DS1015
1160 | 12005774 | 07.08.2020 | 165,824 | Арм500 | ГОСТ 34028-2016 | 3 | 180x180 | Открытая |  | 167,088 | 1,8 | 0,4 | 166.688 |  |  | 5 | 1561 | 2 | 11346 | 8193 | 1740 | 970 | 7109 | 11492 | 200 | 13 | 2 | 2155 | 9 | 320 | 350 | 110 | [7 empty] | B 789/BC | 0,01 | 22:27:00 | 1531 | 22:27:00 | 1529 | 22:33:08 | 0.1976 | 0.1738 | 0.9885 | 0.004 | 0.0216 | 0.068 | 0.0177 | 0.0401 | 0.0009 | 0.0047 | 0.0006 |  | 0.0011 | 0.0039 | 0.0027 | 0.0007 | 0.0071 |  |  | 0.0037 |  | 0.0001 | 0.0007 |  | RHI DELTEK D99 |  | RHI JUSTAL DS1015 |  | Неисправность МГРа №3, порезка НЛЗ ручным резаком
1161 | 12005775 | 07.08.2020 | 162,816 | Арм500 | ГОСТ 34028-2016 | 4 | 180x180 | Открытая |  | 163,575 | 1,8 | 0,4 | 163.175 |  |  | 7 | 1562 | 2 | 11373 | 8220 | 1767 | 994 | 7137 | 11519 | 200 | 13 | 2 | 2155 | 9 | 320 | 350 | 110 | [7 empty] | B 789/BC | 0,01 | 23:08:00 | 1527 | 23:08:00 | 1526 | 23:12:51 | 0.1983 | 0.1814 | 1.0062 | 0.0054 | 0.0214 | 0.0636 | 0.0172 | 0.0375 | 0.0009 | 0.0045 | 0.0006 |  | 0.0012 | 0.0039 | 0.0038 | 0.001 | 0.0069 |  |  | 0.0037 |  | 0.0001 | 0.0014 |  | RHI DELTEK D99 |  | RHI JUSTAL DS1015
1162 | 12005776 | 07.08.2020 | 165,338 | Арм500 | ГОСТ 34028-2016 | 5 | 180x180 | Открытая |  | 166,102 | 1,8 | 0,4 | 165.702 |  |  | 4 | 1567 | 2 | 11401 | 8248 | 1795 | 1022 | 7164 | 11547 | 200 | 13 | 2 | 2155 | 9 | 320 | 350 | 110 | [7 empty] | B 789/BC | 0,05 | 23:47:00 | 1534 | 23:47:00 | 1530 | 23:53:28 | 0.2025 | 0.2074 | 1.0174 | 0.0035 | 0.0167 | 0.0561 | 0.0096 | 0.023 | 0.0006 | 0.0026 | 0.0005 |  | 0.0013 | 0.0033 | 0.0049 | 0.0007 | 0.0075 |  |  | 0.0038 |  | 0.0001 | 0.0017 |  | RHI DELTEK D99 |  | RHI JUSTAL DS1015 |  | Неисправность МГРа №3, порезка НЛЗ ручным резаком
1163 | 12005777 | 08.08.2020 | 162,688 | Арм500 | ГОСТ 34028-2016 | 6 | 180x180 | Открытая |  | 163,446 | 1,8 | 0,4 | 163.046 |  |  | 2 | 1569 | 2 | 11426 | 8276 | 1823 | 1050 | 7192 | 11575 | 200 | 13 | 2 | 2155 | 9 | 320 | 350 | 110 | [7 empty] | B 789/BC | 0,01 | 0:32:00 | 1539 | 0:32:00 | 1542 | 0:36:04 | 0.1906 | 0.1955 | 1.0043 | 0.0032 | 0.0114 | 0.0519 | 0.0066 | 0.0191 | 0.0003 | 0.0023 | 0.0005 |  | 0.0012 | 0.0031 | 0.0035 | 0.0009 | 0.0071 |  |  | 0.0038 |  | 0.0001 | 0.0004 |  | RHI DELTEK D99 |  | RHI JUSTAL DS1015
1164 | 12005778 | 08.08.2020 | 156,262 | Арм500 | ГОСТ 34028-2016 | 7 | 180x180 | Открытая |  | 157,006 | 1,8 | 0,4 | 156.606 |  |  | 10 | 1567 | 2 | 11450 | 8300 | 1847 | 1077 | 7219 | 11602 | 200 | 13 | 2 | 2155 | 9 | 320 | 350 | 110 | [7 empty] | B 789/BC | 0,01 | 1:13:00 | 1541 | 1:13:00 | 1540 | 1:18:51 | 0.2094 | 0.1866 | 1.022 | 0.0032 | 0.011 | 0.0515 | 0.0064 | 0.0182 | 0.0004 | 0.0031 | 0.0006 |  | 0.0012 | 0.0034 | 0.0031 | 0.001 | 0.0073 |  |  | 0.0039 |  | 0.0002 | 0.001 |  | RHI DELTEK D99 |  | RHI JUSTAL DS1015 |  | Неисправность МГРа №3, порезка НЛЗ ручным резаком
1165 | 12005779 | 08.08.2020 | 165,608 | Арм500 | ГОСТ 34028-2016 | 8 | 180x180 | Открытая |  | 166,372 | 1,8 | 0,4 | 165.972 |  |  | 5 | 1565 | 2 | 11478 | 8328 | 1875 | 1105 | 7247 | 11630 | 200 | 13 | 2 | 2155 | 9 | 320 | 350 | 110 | [7 empty] | B 789/BC | 0,01 | 1:54:00 | 1536 | 1:54:00 | 1535 | 1:58:56 | 0.2037 | 0.1903 | 1.0151 | 0.0029 | 0.0118 | 0.0557 | 0.0061 | 0.0164 | 0.0003 | 0.0028 | 0.0005 |  | 0.0012 | 0.0034 | 0.0043 | 0.0008 | 0.0072 |  |  | 0.0038 |  | 0.0001 | 0.0013 |  | RHI DELTEK D99 |  | RHI JUSTAL DS1015 |  | Неисправность МГРа №3, порезка НЛЗ ручным резаком
1166 | 12005780 | 08.08.2020 | 165,811 | Арм500 | ГОСТ 34028-2016 | 9 | 180x180 | Открытая |  | 166,575 | 1,8 | 0,4 | 166.175 |  |  | 7 | 1567 | 2 | 11502 | 8355 | 1902 | 1132 | 7278 | 11657 | 200 | 13 | 2 | 2155 | 9 | 320 | 350 | 120 | [7 empty] | B 789/BC | 0,02 | 2:35:00 | 1538 | 2:35:00 | 1537 | 2:42:25 | 0.1956 | 0.2027 | 1.0252 | 0.0031 | 0.0113 | 0.0558 | 0.0064 | 0.0166 | 0.0003 | 0.0029 | 0.0005 |  | 0.0014 | 0.0034 | 0.0046 | 0.0011 | 0.0069 |  |  | 0.0038 |  | 0.0001 | 0.0014 |  | RHI DELTEK D99 |  | RHI JUSTAL DS1015 |  | Неисправность МГРа №3, порезка НЛЗ ручным резаком
1167 | 12005781 | 08.08.2020 | 168,96 | Арм500 | ГОСТ 34028-2016 | 10 | 180x180 | Открытая |  | 169,731 | 1,8 | 0,4 | 169.331 |  |  | 11 | 1574 | 2 | 11530 | 8383 | 1930 | 1160 | 7305 | 11685 | 200 | 13 | 2 | 2155 | 9 | 320 | 350 | 110 | [7 empty] | B 789/BC | 0,01 | 3:20:00 | 1540 | 3:20:00 | 1540 | 3:27:20 | 0.1978 | 0.2009 | 1.0145 | 0.0032 | 0.0122 | 0.0518 | 0.0065 | 0.0191 | 0.0003 | 0.0029 | 0.0005 |  | 0.0012 | 0.0034 | 0.004 | 0.001 | 0.0074 |  |  | 0.0038 |  | 0.0001 | 0.0025 |  | RHI DELTEK D99 |  | RHI JUSTAL DS1015
1168 | 12005782 | 08.08.2020 | 168,96 | Арм500 | ГОСТ 34028-2016 | 11 | 180x180 | Открытая |  | 169,731 | 1,8 | 0,4 | 169.331 |  |  | 2 | 1565 | 2 | 11558 | 8411 | 1958 | 1191 | 7333 | 11713 | 200 | 13 | 2 | 2155 | 9 | 320 | 350 | 120 | [7 empty] | B 789/BC | 0,02 | 4:00:00 | 1540 | 4:00:00 | 1541 | 4:03:33 | 0.1986 | 0.1903 | 1.0045 | 0.0038 | 0.0118 | 0.0539 | 0.011 | 0.0274 | 0.0006 | 0.0035 | 0.0005 |  | 0.0011 | 0.0033 | 0.0028 | 0.0009 | 0.0071 |  |  | 0.0039 |  | 0.0001 | 0.0024 |  | RHI DELTEK D99 |  | RHI JUSTAL DS1015
1169 | 12005783 | 08.08.2020 | 162,816 | Арм500 | ГОСТ 34028-2016 | 12 | 180x180 | Открытая |  | 163,575 | 1,8 | 0,4 | 163.175 |  |  | 10 | 1569 | 2 | 11582 | 8438 | 1985 | 1215 | 7364 | 11740 | 200 | 13 | 2 | 2155 | 9 | 320 | 350 | 120 | [7 empty] | B 789/BC | 0,01 | 4:38:00 | 1543 | 4:38:00 | 1543 | 4:42:37 | 0.189 | 0.1622 | 0.6972 | 0.0062 | 0.0133 | 0.0525 | 0.0174 | 0.0389 | 0.0009 | 0.0066 | 0.0004 |  | 0.0011 | 0.0025 | 0.0044 | 0.0011 | 0.0088 |  |  | 0.0032 |  | 0.0001 |  |  | RHI DELTEK D99 |  | RHI JUSTAL DS1015
1170 | 12005784 | 08.08.2020 | 156,672 | Арм500 | ГОСТ 34028-2016 | 13 | 180x180 | Открытая |  | 157,417 | 1,8 | 0,4 | 157.017 |  |  | 5 | 1567 | 2 | 11607 | 8466 | 2010 | 1240 | 7391 | 11768 | 200 | 13 | 2 | 2155 | 9 | 320 | 350 | 110 | [7 empty] | B 789/BC | 0,02 | 5:18:00 | 1542 | 5:18:00 | 1542 | 5:24:31 | 0.2004 | 0.154 | 0.5167 | 0.0073 | 0.0151 | 0.0538 | 0.0235 | 0.0403 | 0.0009 | 0.0062 | 0.0004 |  | 0.0009 | 0.0022 | 0.0023 | 0.0012 | 0.008 |  |  | 0.003 |  | 0.0001 | 0.0017 |  | RHI DELTEK D99 |  | RHI JUSTAL DS1015
1171 | 12005785 | 08.08.2020 | 165,888 | Арм500 | ГОСТ 34028-2016 | 14 | 180x180 | Открытая |  | 166,653 | 1,8 | 0,4 | 166.253 |  |  | 4 | 1573 | 2 | 11634 | 8493 | 2037 | 1268 | 7419 | 11795 | 200 | 13 | 2 | 2155 | 9 | 320 | 350 | 110 | [7 empty] | B 789/BC | 0,04 | 5:58:00 | 1539 | 5:58:00 | 1541 | 6:05:30 | 0.1922 | 0.1517 | 0.5047 | 0.0079 | 0.0138 | 0.0502 | 0.0206 | 0.041 | 0.0008 | 0.0048 | 0.0003 |  | 0.0009 | 0.002 | 0.0025 | 0.001 | 0.0086 |  |  | 0.003 |  | 0.0001 |  |  | RHI DELTEK D99 |  | RHI JUSTAL DS1015
1172 | 12005786 | 08.08.2020 | 159,744 | Арм500 | ГОСТ 34028-2016 | 15 | 180x180 | Открытая |  | 161,996 | 1,8 | 0,4 | 161.596 |  |  | 11 | 1572 | 2 | 11662 | 8521 | 2062 | 1292 | 7446 | 11823 | 200 | 13 | 2 | 2155 | 9 | 320 | 350 | 110 | [7 empty] | B 789/BC | 0,01 | 6:37:00 | 1545 | 6:37:00 | 1541 | 6:56:04 | 0.1894 | 0.1549 | 0.5097 | 0.0047 | 0.0196 | 0.0577 | 0.0167 | 0.0396 | 0.0009 | 0.0046 | 0.0004 |  | 0.0009 | 0.0024 | 0.0028 | 0.0009 | 0.0067 |  |  | 0.0031 |  | 0.0001 | 0.0027 |  | RHI DELTEK D99 |  | RHI JUSTAL DS1015 |  | Неисправность МГРа №3, порезка НЛЗ ручным резаком
1173 | 12005787 | 08.08.2020 | 155,93 | Арм500 | ГОСТ 34028-2016 | 16 | 180x180 | Открытая |  | 156,673 | 1,8 | 0,4 | 156.273 |  |  | 2 | 1568 | 2 | 11687 | 8549 | 2084 | 1317 | 7477 | 11851 | 200 | 7 | 2 | 2155 | 9 | 320 | 350 | 110 | [7 empty] | B 789/BC | 0,01 | 7:19:00 | 1539 | 7:19:00 | 1539 | 7:25:59 | 0.2051 | 0.1535 | 0.5171 | 0.006 | 0.0221 | 0.0568 | 0.0152 | 0.0392 | 0.0009 | 0.0046 | 0.0004 |  | 0.001 | 0.0026 | 0.0037 | 0.0013 | 0.0061 |  |  | 0.003 |  | 0.0001 | 0.0028 |  | RHI DELTEK D99 |  | RHI JUSTAL DS1015 |  | Сбой в работе МГР 3 ручья.(Ручной рез).
1174 | 12005788 | 08.08.2020 | 159,744 | Арм500 | ГОСТ 34028-2016 | 17 | 180x180 | Открытая |  | 160,496 | 1,8 | 0,4 | 160.096 |  |  | 10 | 1569 | 2 | 11714 | 8576 | 2108 | 1341 | 7505 | 11878 | 200 | 7 | 2 | 2155 | 9 | 320 | 350 | 110 | [7 empty] | B 789/BC | 0,01 | 8:00:00 | 1543 | 8:00:00 | 1540 | 8:20:49 | 0.1926 | 0.1683 | 0.5282 | 0.0126 | 0.0196 | 0.0576 | 0.0198 | 0.0417 | 0.0008 | 0.0056 | 0.0005 |  | 0.001 | 0.0026 | 0.0024 | 0.0011 | 0.0066 |  |  | 0.0031 |  | 0.0001 | 0.0018 |  | RHI DELTEK D99 |  | RHI JUSTAL DS1015
1175 | 12005789 | 08.08.2020 | 162,816 | Арм500 | ГОСТ 34028-2016 | 18 | 180x180 | Открытая |  | 163,575 | 1,8 | 0,4 | 163.175 |  |  | 7 | 1567 | 2 | 11739 | 8604 | 2136 | 1369 | 7532 | 11906 | 200 | 7 | 2 | 2155 | 9 | 320 | 350 | 110 | [7 empty] | B 789/BC | 0,02 | 8:42:00 | 1541 | 8:42:00 | 1542 | 8:58:34 | 0.1849 | 0.156 | 0.5138 | 0.0064 | 0.0166 | 0.0533 | 0.0162 | 0.036 | 0.001 | 0.0046 | 0.0004 |  | 0.001 | 0.0025 | 0.0026 | 0.001 | 0.0054 |  |  | 0.0032 |  | 0.0001 | 0.0034 |  | RHI DELTEK D99 |  | RHI JUSTAL DS1015 |  | Сбой в работе МГР 2 ручей.(Ручной рез).
1176 | 12005790 | 08.08.2020 | 162,79 | Арм500 | ГОСТ 34028-2016 | 19 | 180x180 | Открытая |  | 163,548 | 1,8 | 0,4 | 163.148 |  |  | 4 | 1567 | 2 | 11766 | 8631 | 2160 | 1937 | 7560 | 11933 | 200 | 7 | 2 | 2155 | 9 | 320 | 350 | 110 | [7 empty] | B 789/BC | 0,01 | 9:22:00 | 1539 | 9:22:00 | 1538 | 9:43:25 | 0.1847 | 0.1426 | 0.5014 | 0.0058 | 0.0144 | 0.0514 | 0.0198 | 0.0358 | 0.0009 | 0.0045 | 0.0003 |  | 0.0009 | 0.0022 | 0.0022 | 0.0008 | 0.0064 |  |  | 0.003 |  | 0.0001 | 0.0014 |  | RHI DELTEK D99 |  | RHI JUSTAL DS1015 |  | Сбой в работе МГР 2 ручья.(Ручной рез).
1177 | 12005791 | 08.08.2020 | 168,96 | Арм500 | ГОСТ 34028-2016 | 20 | 180x180 | Открытая |  | 169,731 | 1,8 | 0,4 | 169.331 |  |  | 11 | 1570 | 2 | 11794 | 8659 | 2188 | 1421 | 7591 | 11964 | 200 | 7 | 2 | 2155 | 9 | 320 | 350 | 110 | [7 empty] | B 789/BC | 0,01 | 10:00:00 | 1542 | 10:00:00 | 1541 | 10:23:35 | 0.2025 | 0.1437 | 0.5071 | 0.0064 | 0.0157 | 0.0509 | 0.0187 | 0.0382 | 0.001 | 0.004 | 0.0003 |  | 0.0009 | 0.0019 | 0.003 | 0.0009 | 0.0071 |  |  | 0.003 |  |  | 0.0041 |  | RHI DELTEK D99 |  | RHI JUSTAL DS1015
1178 | 12005792 | 08.08.2020 | 162,816 | Арм500 | ГОСТ 34028-2016 | 21 | 180x180 | Открытая |  | 163,575 | 1,8 | 0,4 | 163.175 |  |  | 5 | 1565 | 2 | 11819 | 8687 | 2216 | 1449 | 7618 | 11992 | 200 | 7 | 2 | 2155 | 9 | 320 | 350 | 110 | [7 empty] | B 789/BC | 0,01 | 10:43:00 | 1540 | 10:43:00 | 1538 | 10:59:51 | 0.1949 | 0.1511 | 0.5081 | 0.0031 | 0.0183 | 0.048 | 0.0145 | 0.0366 | 0.0008 | 0.0028 | 0.0003 |  | 0.0008 | 0.0017 | 0.0022 | 0.0009 | 0.007 |  |  | 0.003 |  | 0.0001 |  |  | RHI DELTEK D99 |  | RHI JUSTAL DS1015
1179 | 12005793 | 08.08.2020 | 159,744 | Арм500 | ГОСТ 34028-2016 | 22 | 180x180 | Открытая |  | 160,496 | 1,8 | 0,4 | 160.096 |  |  | 10 | 1565 | 2 | 11846 | 8714 | 2240 | 1473 | 7646 | 12019 | 200 | 7 | 2 | 2155 | 9 | 320 | 350 | 110 | [7 empty] | B 789/BC | 0,02 | 11:24:00 | 1541 | 11:24:00 | 1541 | 11:42:41 | 0.1873 | 0.1489 | 0.5067 | 0.003 | 0.0124 | 0.0452 | 0.0152 | 0.0364 | 0.0009 | 0.0025 | 0.0003 |  | 0.0008 | 0.0014 | 0.0024 | 0.0009 | 0.0063 |  |  | 0.0029 |  | 0.0001 |  |  | RHI DELTEK D99 |  | RHI JUSTAL DS1015
1180 | 12005794 | 08.08.2020 | 165,888 | Арм500 | ГОСТ 34028-2016 | 23 | 180x180 | Открытая |  | 166,653 | 1,8 | 0,4 | 166.253 |  |  | 7 | 1566 | 2 | 11874 | 8742 | 2268 | 1501 | 7673 | 12047 | 200 | 7 | 2 | 2155 | 9 | 320 | 350 | 110 | [7 empty] | B 789/BC | 0,01 | 12:00:00 | 1542 | 12:00:00 | 1541 | 12:15:26 | 0.1854 | 0.1473 | 0.5086 | 0.0113 | 0.0171 | 0.0623 | 0.0128 | 0.0342 | 0.0008 | 0.0044 | 0.0003 |  | 0.0008 | 0.0022 | 0.0022 | 0.0012 | 0.0062 |  |  | 0.003 |  | 0.0001 |  |  | RHI DELTEK D99 |  | RHI JUSTAL DS1015
1181 | 12005795 | 08.08.2020 | 162,816 | Арм500 | ГОСТ 34028-2016 | 24 | 180x180 | Открытая |  | 163,575 | 1,8 | 0,4 | 163.175 |  |  | 4 | 1567 | 2 | 11901 | 8769 | 2295 | 1526 | 7701 | 12075 | 200 | 7 | 2 | 2155 | 9 | 320 | 350 | 110 | [7 empty] | B 789/BC | 0,02 | 12:40:00 | 1538 | 12:40:00 | 1536 | 13:03:07 | 0.1941 | 0.1479 | 0.5256 | 0.0054 | 0.0215 | 0.055 | 0.0146 | 0.0375 | 0.0008 | 0.0036 | 0.0004 |  | 0.001 | 0.0026 | 0.0029 | 0.0013 | 0.007 |  |  | 0.003 |  | 0.0001 |  |  | RHI DELTEK D99 |  | RHI JUSTAL DS1015 |  | Прожиг шибера
1182 | 12005796 | 08.08.2020 | 165,888 | Арм500 | ГОСТ 34028-2016 | 25 | 180x180 | Открытая |  | 166,653 | 1,8 | 0,4 | 166.253 |  |  | 1 | 1564 | 2 | 11926 | 8797 | 2323 | 1553 | 7732 | 12102 | 200 | 7 | 2 | 2155 | 9 | 320 | 350 | 110 | [7 empty] | B 789/BC | 0,01 | 13:22:00 | 1539 | 13:22:00 | 1538 | 13:43:11 | 0.1959 | 0.1464 | 0.5181 | 0.0034 | 0.0145 | 0.0706 | 0.0163 | 0.0364 | 0.0007 | 0.0035 | 0.0003 |  | 0.0009 | 0.0021 | 0.0026 | 0.0016 | 0.0073 |  |  | 0.003 |  | 0.0001 |  |  | RHI DELTEK D99 |  | RHI JUSTAL DS1015
1183 | 12005797 | 08.08.2020 | 159,744 | Арм500 | ГОСТ 34028-2016 | 26 | 180x180 | Открытая |  | 160,496 | 1,8 | 0,4 | 160.096 |  |  | 5 | 1567 | 2 | 11954 | 8825 | 2348 | 1578 | 7759 | 12130 | 200 | 7 | 2 | 2155 | 9 | 320 | 350 | 110 | [7 empty] | B 789/BC | 0,01 | 14:01:00 | 1543 | 14:01:00 | 1540 | 14:19:42 | 0.1979 | 0.1426 | 0.5438 | 0.0041 | 0.0169 | 0.0623 | 0.0274 | 0.0415 | 0.0009 | 0.0048 | 0.0004 |  | 0.0009 | 0.0023 | 0.0034 | 0.0012 | 0.0081 |  |  | 0.003 |  | 0.0001 |  |  | RHI DELTEK D99 |  | RHI JUSTAL DS1015
1184 | 12005798 | 08.08.2020 | 159,744 | Арм500 | ГОСТ 34028-2016 | 27 | 180x180 | Открытая |  | 160,496 | 1,8 | 0,4 | 160.096 |  |  | 10 | 1565 | 2 | 11978 | 8852 | 2375 | 1602 | 7787 | 12157 | 200 | 7 | 2 | 2155 | 9 | 320 | 350 | 110 | [7 empty] | B 789/BC | 0,01 | 14:41:00 | 1542 | 14:41:00 | 1541 | 15:02:45 | 0.2044 | 0.1509 | 0.5286 | 0.0026 | 0.0168 | 0.0567 | 0.0196 | 0.0419 | 0.0011 | 0.0041 | 0.0003 |  | 0.0009 | 0.0022 | 0.0027 | 0.0012 | 0.0089 |  |  | 0.0031 |  | 0.0001 |  |  | RHI DELTEK D99 |  | RHI JUSTAL DS1015
1185 | 12005799 | 08.08.2020 | 165,888 | Арм500 | ГОСТ 34028-2016 | 28 | 180x180 | Открытая |  | 166,653 | 1,8 | 0,4 | 166.253 |  |  | 7 | 1564 | 2 | 12006 | 8880 | 2403 | 1630 | 7814 | 12185 | 200 | 7 | 2 | 2155 | 9 | 320 | 350 | 110 | [7 empty] | B 789/BC | 0,01 | 15:21:00 | 1543 | 15:21:00 | 1543 | 15:43:37 | 0.1846 | 0.1363 | 0.5092 | 0.0078 | 0.0235 | 0.0521 | 0.0172 | 0.0376 | 0.0009 | 0.0032 | 0.0003 |  | 0.0008 | 0.0023 | 0.0025 | 0.0009 | 0.0065 |  |  | 0.0029 |  | 0.0001 |  |  | RHI DELTEK D99 |  | RHI JUSTAL DS1015
1186 | 12005800 | 08.08.2020 | 156,672 | Арм500 | ГОСТ 34028-2016 | 29 | 180x180 | Открытая |  | 157,417 | 1,8 | 0,4 | 157.017 |  |  | 4 | 1564 | 2 | 12030 | 8907 | 2427 | 1655 | 7842 | 12213 | 200 | 7 | 2 | 2155 | 9 | 320 | 350 | 110 | [7 empty] | B 789/BC | 0,01 | 16:00:00 | 1542 | 16:00:00 | 1541 | 16:21:43 | 0.1898 | 0.1326 | 0.5181 | 0.0065 | 0.0229 | 0.0546 | 0.0207 | 0.0388 | 0.001 | 0.0032 | 0.0004 |  | 0.0008 | 0.0025 | 0.0027 | 0.0009 | 0.0083 |  |  | 0.003 |  | 0.0001 |  |  | RHI DELTEK D99 |  | RHI JUSTAL DS1015 |  | Прожиг шибера
1187 | 12005801 | 08.08.2020 | 165,888 | Арм500 | ГОСТ 34028-2016 | 30 | 180x180 | Открытая |  | 166,653 | 1,8 | 0,4 | 166.253 |  |  | 11 | 1563 | 2 | 12058 | 8935 | 2455 | 1682 | 7870 | 12240 | 200 | 7 | 2 | 2155 | 9 | 320 | 350 | 110 | [7 empty] | B 789/BC | 0,01 | 16:40:00 | 1537 | 16:40:00 | 1539 | 16:59:02 | 0.1919 | 0.1339 | 0.5145 | 0.0063 | 0.0221 | 0.0557 | 0.0188 | 0.0413 | 0.0011 | 0.003 | 0.0004 |  | 0.0008 | 0.0023 | 0.0022 | 0.0009 | 0.0086 |  |  | 0.0031 |  | 0.0001 |  |  | RHI DELTEK D99 |  | RHI JUSTAL DS1015
1188 | 12005802 | 08.08.2020 | 156,672 | Арм500 | ГОСТ 34028-2016 | 31 | 180x180 | Открытая |  | 157,417 | 1,8 | 0,4 | 157.017 |  |  | 5 | 1564 | 2 | 12083 | 8960 | 2483 | 1707 | 7897 | 12268 | 200 | 7 | 2 | 2155 | 9 | 320 | 350 | 110 | [7 empty] | B 789/BC | 0,01 | 17:22:00 | 1540 | 17:22:00 | 1542 | 17:38:00 | 0.196 | 0.1485 | 0.5196 | 0.0055 | 0.0214 | 0.0602 | 0.0177 | 0.047 | 0.001 | 0.0029 | 0.0003 |  | 0.0009 | 0.0022 | 0.0031 | 0.0011 | 0.0084 |  |  | 0.0028 |  | 0.0001 |  |  | RHI DELTEK D99 |  | RHI JUSTAL DS1015
1189 | 12005803 | 08.08.2020 | 162,816 | Арм500 | ГОСТ 34028-2016 | 32 | 180x180 | Открытая |  | 163,575 | 1,8 | 0,4 | 163.175 |  |  | 10 | 1564 | 2 | 12107 | 8987 | 2510 | 1734 | 7925 | 12295 | 200 | 7 | 2 | 2155 | 9 | 320 | 350 | 110 | [7 empty] | B 789/BC | 0,01 | 18:01:00 | 1541 | 18:01:00 | 1541 | 18:22:01 | 0.1874 | 0.1358 | 0.5137 | 0.004 | 0.0153 | 0.0678 | 0.0214 | 0.045 | 0.0008 | 0.0041 | 0.0004 |  | 0.0009 | 0.0023 | 0.0027 | 0.0008 | 0.0077 |  |  | 0.0029 |  | 0.0001 |  |  | RHI DELTEK D99 |  | RHI JUSTAL DS1015
1190 | 12005804 | 08.08.2020 | 162,816 | Арм500 | ГОСТ 34028-2016 | 33 | 180x180 | Открытая |  | 163,575 | 1,8 | 0,4 | 163.175 |  |  | 7 | 1564 | 2 | 12135 | 9015 | 2538 | 1759 | 7952 | 12323 | 200 | 7 | 2 | 2155 | 9 | 320 | 350 | 110 | [7 empty] | B 789/BC | 0,01 | 18:40:00 | 1543 | 18:40:00 | 1541 | 18:58:55 | 0.2031 | 0.1323 | 0.5175 | 0.0052 | 0.0167 | 0.0581 | 0.0194 | 0.0373 | 0.001 | 0.0029 | 0.0003 |  | 0.0009 | 0.0023 | 0.0033 | 0.001 | 0.0072 |  |  | 0.003 |  | 0.0001 |  |  | RHI DELTEK D99 |  | RHI JUSTAL DS1015
1191 | 12005805 | 08.08.2020 | 165,888 | Арм500 | ГОСТ 34028-2016 | 34 | 180x180 | Открытая |  | 166,653 | 1,8 | 0,4 | 166.253 |  |  | 1 | 1573 | 2 | 12162 | 9042 | 2565 | 1787 | 7980 | 12351 | 200 | 7 | 2 | 2155 | 9 | 320 | 350 | 100 | [7 empty] | B 789/BC | 0,01 | 19:20:00 | 1543 | 19:20:00 | 1543 | 19:34:31 | 0.1923 | 0.1431 | 0.4994 | 0.0058 | 0.0147 | 0.0826 | 0.0889 | 0.0379 | 0.0008 | 0.0032 | 0.0003 |  | 0.0009 | 0.0019 | 0.0039 | 0.001 | 0.0075 |  |  | 0.0028 |  | 0.0001 |  |  | RHI DELTEK D99 |  | RHI JUSTAL DS1015
1192 | 12005806 | 08.08.2020 | 162,816 | Арм500 | ГОСТ 34028-2016 | 35 | 180x180 | Открытая |  | 163,575 | 1,8 | 0,4 | 163.175 |  |  | 4 | 1563 | 2 | 12187 | 9070 | 2593 | 1811 | 8011 | 12378 | 200 | 7 | 2 | 2155 | 9 | 320 | 350 | 100 | [7 empty] | B 789/BC | 0,01 | 20:05:00 | 1539 | 20:05:00 | 1535 | 20:12:52 | 0.1953 | 0.1391 | 0.4937 | 0.0043 | 0.0142 | 0.0575 | 0.025 | 0.0413 | 0.0008 | 0.0032 | 0.0003 |  | 0.001 | 0.0021 | 0.0025 | 0.0009 | 0.0076 |  |  | 0.0029 |  | 0.0001 | 0.0009 |  | RHI DELTEK D99 |  | RHI JUSTAL DS1015
1193 | 12005807 | 08.08.2020 | 165,888 | Арм500 | ГОСТ 34028-2016 | 36 | 180x180 | Открытая |  | 166,653 | 1,8 | 0,4 | 166.253 |  |  | 5 | 1562 | 2 | 12215 | 9098 | 2621 | 1839 | 8038 | 12406 | 200 | 7 | 2 | 2155 | 9 | 320 | 350 | 100 | [7 empty] | B 789/BC | 0,01 | 20:45:00 | 1539 | 20:45:00 | 1539 | 20:50:52 | 0.1996 | 0.1507 | 0.5093 | 0.0135 | 0.0145 | 0.0507 | 0.0209 | 0.0459 | 0.001 | 0.0033 | 0.0003 |  | 0.0008 | 0.0023 | 0.0029 | 0.001 | 0.008 |  |  | 0.0029 |  |  | 0.0008 |  | RHI DELTEK D99 |  | RHI JUSTAL DS1015
1194 | 12005808 | 08.08.2020 | 162,381 | Арм500 | ГОСТ 34028-2016 | 37 | 180x180 | Открытая |  | 172,838 | 1,8 | 0,4 | 172.438 | 6,1 |  | 10 | 1563 | 2 | 12242 | 9125 | 2648 | 1866 | 8066 | 12430 | 200 | 7 | 2 | 2155 | 9 | 320 | 350 | 100 | [7 empty] | B 789/BC | 0,01 | 21:25:00 | 1535 | 21:25:00 | 1533 | 21:30:33 | 0.1849 | 0.1398 | 0.5074 | 0.0108 | 0.0122 | 0.0531 | 0.0199 | 0.0449 | 0.0011 | 0.0032 | 0.0003 |  | 0.0008 | 0.0019 | 0.0021 | 0.0008 | 0.008 |  |  | 0.003 |  |  | 0.0012 |  | RHI DELTEK D99 |  | RHI JUSTAL DS1015
1195 | 12005809 | 08.08.2020 | 159,744 | 25Г2С | ГОСТ 5781-82 | 1 | 180x180 | Открытая |  | 161,416 | 1,8 | 0,4 | 161.016 |  |  | 11 | 1570 | 6 | 2035 | 9150 | 2676 | 1894 | 8094 | 12455 | 200 | 7 | 2 | 2155 | 9 | 260 | 280 | 90 | [7 empty] | B 789/BC | 0,08 | 23:00:00 | 1540 | 23:00:00 | 1543 | 23:35:21 | 0.2786 | 0.6597 | 1.5532 | 0.0079 | 0.0132 | 0.0974 | 0.0213 | 0.0514 | 0.0012 | 0.0046 | 0.0006 |  | 0.0024 | 0.0048 | 0.0039 | 0.0019 | 0.0077 |  |  | 0.0051 |  | 0.0002 | 0.0033 |  | RHI DELTEK D99 |  | RHI JUSTAL DS1015
1196 | 12005810 | 08.08.2020 | 159,744 | 25Г2С | ГОСТ 5781-82 | 2 | 180x180 | Открытая |  | 160,496 | 1,8 | 0,4 | 160.096 |  |  | 1 | 1566 | 6 | 2059 | 9177 | 2700 | 1921 | 8121 | 12482 | 200 | 7 | 2 | 2155 | 9 | 260 | 280 | 90 | [7 empty] | B 789/BC | 0,02 | 23:35:00 | 1540 | 23:35:00 | 1537 | 23:49:35 | 0.2684 | 0.6269 | 1.521 | 0.0056 | 0.0132 | 0.0998 | 0.021 | 0.0495 | 0.0012 | 0.0049 | 0.0005 |  | 0.0025 | 0.0047 | 0.0042 | 0.0013 | 0.009 |  |  | 0.0049 |  | 0.0002 | 0.0017 |  | RHI DELTEK D99 |  | RHI JUSTAL DS1015
1197 | 12005811 | 09.08.2020 | 168,96 | 25Г2С | ГОСТ 5781-82 | 3 | 180x180 | Открытая |  | 169,731 | 1,8 | 0,4 | 169.331 |  |  | 7 | 1557 | 6 | 2090 | 9205 | 2728 | 1949 | 8149 | 12510 | 200 | 7 | 2 | 2155 | 9 | 260 | 280 | 90 | [7 empty] | B 789/BC | 0,01 | 0:20:00 | 1531 | 0:20:00 | 1527 | 0:23:35 | 0.2694 | 0.6362 | 1.5294 | 0.0113 | 0.0121 | 0.0928 | 0.0186 | 0.0431 | 0.001 | 0.0038 | 0.0005 |  | 0.0024 | 0.0046 | 0.0046 | 0.0012 | 0.0094 |  |  | 0.0048 |  | 0.0002 | 0.0012 |  | RHI DELTEK D99 |  | RHI JUSTAL DS1015 |  | Затягивание металлопровода пром.ковша на 0,4м/мин.
1198 | 12005812 | 09.08.2020 | 165,888 | 25Г2С | ГОСТ 5781-82 | 4 | 180x180 | Открытая |  | 166,653 | 1,8 | 0,4 | 166.253 |  |  |  | 1555 | 6 | 2118 | 9232 | 2755 | 1976 | 8176 | 12537 | 200 | 7 | 2 | 2155 | 9 | 260 | 280 | 90 | [7 empty] | B 789/BC | 0,01 | 1:04:00 | 1527 | 1:04:00 | 1526 | 1:12:06 | 0.2882 | 0.6454 | 1.5839 | 0.0064 | 0.0176 | 0.0954 | 0.0234 | 0.0413 | 0.0011 | 0.0042 | 0.0006 |  | 0.0026 | 0.0049 | 0.0042 | 0.0008 | 0.0093 |  |  | 0.0051 |  | 0.0002 | 0.0017 |  | RHI DELTEK D99 |  | RHI JUSTAL DS1015 |  | Затягивание металлопровода пром.ковша на 0,2м/мин.
1199 | 12005813 | 09.08.2020 | 156,672 | 25Г2С | ГОСТ 5781-82 | 5 | 180x180 | Открытая |  | 157,417 | 1,8 | 0,4 | 157.017 |  |  | 4 | 1559 | 6 | 2145 | 9260 | 2783 | 2001 | 8201 | 12562 | 200 | 7 | 2 | 2155 | 9 | 260 | 280 | 90 | [7 empty] | B 789/BC | 0,01 | 1:45:00 | 1525 | 1:45:00 | 1526 | 1:59:13 | 0.2698 | 0.6184 | 1.5556 | 0.0073 | 0.0124 | 0.0819 | 0.0236 | 0.0382 | 0.001 | 0.0038 | 0.0005 |  | 0.0024 | 0.0047 | 0.0044 | 0.002 | 0.0093 |  |  | 0.005 |  | 0.0001 |  |  | RHI DELTEK D99 |  | RHI JUSTAL DS1015
1200 | 12005814 | 09.08.2020 | 168,96 | 25Г2С | ГОСТ 5781-82 | 6 | 180x180 | Открытая |  | 169,731 | 1,8 | 0,4 | 169.331 |  |  | 11 | 1560 | 6 | 2176 | 9288 | 2811 | 2029 | 8229 | 12590 | 200 | 7 | 2 | 2155 | 9 | 260 | 280 | 90 | [7 empty] | B 789/BC | 0,02 | 2:27:00 | 1530 | 2:27:00 | 1531 | 2:34:18 | 0.2737 | 0.6134 | 1.544 | 0.0085 | 0.01 | 0.0782 | 0.0196 | 0.0383 | 0.0009 | 0.0036 | 0.0005 |  | 0.0022 | 0.0043 | 0.004 | 0.0015 | 0.0089 |  |  | 0.0049 |  | 0.0001 |  |  | RHI DELTEK D99 |  | RHI JUSTAL DS1015
1201 | 12005815 | 09.08.2020 | 159,744 | 25Г2С | ГОСТ 5781-82 | 7 | 180x180 | Открытая |  | 160,496 | 1,8 | 0,4 | 160.096 |  |  | 1 | 1562 | 6 | 2203 | 9315 | 2835 | 2056 | 8256 | 12614 | 200 | 7 | 2 | 2155 | 9 | 260 | 290 | 90 | [7 empty] | B 789/BC | 0,02 | 3:10:00 | 1531 | 3:10:00 | 1527 | 3:22:21 | 0.2694 | 0.6127 | 1.5629 | 0.0106 | 0.0141 | 0.0762 | 0.0159 | 0.0386 | 0.0008 | 0.0035 | 0.0005 |  | 0.0019 | 0.0046 | 0.0031 | 0.0012 | 0.009 |  |  | 0.0051 |  | 0.0001 |  |  | RHI DELTEK D99 |  | RHI JUSTAL DS1015
1202 | 12005816 | 09.08.2020 | 168,96 | 25Г2С | ГОСТ 5781-82 | 8 | 180x180 | Открытая |  | 169,731 | 1,8 | 0,4 | 169.331 |  |  | 7 | 1561 | 6 | 2234 | 9343 | 2863 | 2084 | 8284 | 12642 | 200 | 7 | 2 | 2155 | 9 | 260 | 290 | 100 | [7 empty] | B 789/BC | 0,02 | 3:55:00 | 1533 | 3:55:00 | 1538 | 3:56:28 | 0.2707 | 0.6064 | 1.547 | 0.0087 | 0.0135 | 0.0709 | 0.0151 | 0.0416 | 0.001 | 0.0033 | 0.0005 |  | 0.002 | 0.0048 | 0.0034 | 0.0014 | 0.009 |  |  | 0.005 |  | 0.0001 |  |  | RHI DELTEK D99 |  | RHI JUSTAL DS1015
1203 | 12005817 | 09.08.2020 | 156,672 | 25Г2С | ГОСТ 5781-82 | 9 | 180x180 | Открытая |  | 157,417 | 1,8 | 0,4 | 157.017 |  |  | 10 | 1560 | 6 | 2262 | 9370 | 2887 | 2108 | 8311 | 12666 | 200 | 7 | 2 | 2155 | 9 | 260 | 280 | 100 | [7 empty] | B 789/BC | 0,01 | 4:30:00 | 1535 | 4:30:00 | 1533 | 4:37:14 | 0.2792 | 0.617 | 1.5478 | 0.0116 | 0.0144 | 0.0656 | 0.0199 | 0.0443 | 0.002 | 0.0043 | 0.0006 |  | 0.0017 | 0.0054 | 0.0049 | 0.0014 | 0.009 |  |  | 0.0053 |  | 0.0001 |  |  | RHI DELTEK D99 |  | RHI JUSTAL DS1015
1204 | 12005818 | 09.08.2020 | 159,744 | 25Г2С | ГОСТ 5781-82 | 10 | 180x180 | Открытая |  | 160,496 | 1,8 | 0,4 | 160.096 |  |  | 4 | 1558 | 6 | 2289 | 9398 | 2915 | 2133 | 8339 | 12691 | 200 | 7 | 2 | 2155 | 9 | 260 | 280 | 100 | [7 empty] | B 789/BC | 0,01 | 5:10:00 | 1533 | 5:10:00 | 1535 | 5:16:43 | 0.2891 | 0.6203 | 1.5728 | 0.0115 | 0.013 | 0.0716 | 0.018 | 0.0436 | 0.0016 | 0.0042 | 0.0006 |  | 0.0021 | 0.0052 | 0.0036 | 0.0014 | 0.0091 |  |  | 0.0053 |  | 0.0002 |  |  | RHI DELTEK D99 |  | RHI JUSTAL DS1015
1205 | 12005819 | 09.08.2020 | 159,744 | 25Г2С | ГОСТ 5781-82 | 11 | 180x180 | Открытая |  | 160,496 | 1,8 | 0,4 | 160.096 |  |  | 11 | 1557 | 6 | 2317 | 9426 | 2940 | 2161 | 8364 | 12719 | 200 | 7 | 2 | 2155 | 9 | 260 | 290 | 100 | [7 empty] | B 789/BC | 0,01 | 5:50:00 | 1533 | 5:50:00 | 1531 | 5:56:02 | 0.2753 | 0.6301 | 1.5486 | 0.0096 | 0.0133 | 0.0798 | 0.0194 | 0.046 | 0.001 | 0.0038 | 0.0006 |  | 0.0024 | 0.005 | 0.004 | 0.0016 | 0.009 |  |  | 0.0052 |  | 0.0002 |  |  | RHI DELTEK D99 |  | RHI JUSTAL DS1015
1206 | 12005820 | 09.08.2020 | 159,744 | 25Г2С | ГОСТ 5781-82 | 12 | 180x180 | Открытая |  | 160,496 | 1,8 | 0,4 | 160.096 |  |  | 1 | 1557 | 6 | 2345 | 9450 | 2967 | 2188 | 8391 | 12743 | 200 | 7 | 2 | 2155 | 9 | 260 | 280 | 100 | [7 empty] | B 789/BC | 0,01 | 6:30:00 | 1535 | 6:30:00 | 1536 | 6:59:49 | 0.2757 | 0.617 | 1.5445 | 0.0111 | 0.0153 | 0.0745 | 0.0176 | 0.0383 | 0.0009 | 0.0033 | 0.0005 |  | 0.0027 | 0.0049 | 0.0058 | 0.0011 | 0.0072 |  |  | 0.0052 |  | 0.0002 |  |  | RHI DELTEK D99 |  | RHI JUSTAL DS1015
1207 | 12005821 | 09.08.2020 | 168,96 | 25Г2С | ГОСТ 5781-82 | 13 | 180x180 | Открытая |  | 169,731 | 1,8 | 0,4 | 169.331 |  |  | 7 | 1557 | 6 | 2375 | 9475 | 2995 | 2216 | 8422 | 12771 | 200 | 7 | 2 | 2155 | 9 | 290 | 350 | 110 | [7 empty] | B 789/BC | 0,01 | 7:14:00 | 1530 | 7:14:00 | 1529 | 7:18:35 | 0.2755 | 0.5928 | 1.5532 | 0.0122 | 0.0179 | 0.0798 | 0.018 | 0.0383 | 0.001 | 0.0035 | 0.0005 |  | 0.0022 | 0.005 | 0.0039 | 0.0013 | 0.0078 |  |  | 0.0052 |  | 0.0002 |  |  | RHI DELTEK D99 |  | RHI JUSTAL DS1015
1208 | 12005822 | 09.08.2020 | 165,888 | 25Г2С | ГОСТ 5781-82 | 14 | 180x180 | Открытая |  | 166,653 | 1,8 | 0,4 | 166.253 |  |  | 5 | 1564 | 6 | 2406 | 9496 | 3022 | 2243 | 8453 | 12798 | 200 | 7 | 2 | 2155 | 9 | 320 | 350 | 110 | [7 empty] | B 789/BC | 0,03 | 7:58:00 | 1532 | 7:58:00 | 1530 | 7:58:10 | 0.283 | 0.6074 | 1.5362 | 0.0111 | 0.016 | 0.0763 | 0.0157 | 0.0398 | 0.0012 | 0.0034 | 0.0005 |  | 0.0021 | 0.0048 | 0.0043 | 0.0016 | 0.0073 |  |  | 0.0054 |  | 0.0001 |  |  | RHI DELTEK D99 |  | RHI JUSTAL DS1015
1209 | 12005823 | 09.08.2020 | 162,816 | 25Г2С | ГОСТ 5781-82 | 15 | 180x180 | Открытая |  | 163,575 | 1,8 | 0,4 | 163.175 |  |  | 4 | 1560 | 6 | 2434 | 9518 | 3050 | 2274 | 8480 | 12826 | 200 | 7 | 2 | 2155 | 9 | 320 | 350 | 110 | [7 empty] | B 789/BC | 0,02 | 8:40:00 | 1532 | 8:40:00 | 1530 | 8:42:17 | 0.2787 | 0.6424 | 1.5522 | 0.0082 | 0.0163 | 0.0778 | 0.0146 | 0.0406 | 0.0013 | 0.0036 | 0.0005 |  | 0.0026 | 0.005 | 0.0039 | 0.0015 | 0.0086 |  |  | 0.0056 |  | 0.0002 |  |  | RHI DELTEK D99 |  | RHI JUSTAL DS1015
1210 | 12005824 | 09.08.2020 | 168,96 | 25Г2С | ГОСТ 5781-82 | 16 | 180x180 | Открытая |  | 169,731 | 1,8 | 0,4 | 169.331 |  |  | 11 | 1557 | 6 | 2464 | 9539 | 3078 | 2302 | 8511 | 12857 | 200 | 7 | 2 | 2155 | 9 | 320 | 350 | 110 | [7 empty] | B 789/BC | 0,01 | 9:22:00 | 1532 | 9:22:00 | 1529 | 9:26:56 | 0.2748 | 0.6144 | 1.517 | 0.0093 | 0.0183 | 0.0749 | 0.0142 | 0.0358 | 0.0016 | 0.003 | 0.0006 |  | 0.0024 | 0.0048 | 0.0049 | 0.0014 | 0.0094 |  |  | 0.0051 |  | 0.0001 |  |  | RHI DELTEK D99 |  | RHI JUSTAL DS1015
1211 | 12005825 | 09.08.2020 | 165,888 | 25Г2С | ГОСТ 5781-82 | 17 | 180x180 | Открытая |  | 166,653 | 1,8 | 0,4 | 166.253 |  |  | 1 | 1556 | 6 | 2495 | 9564 | 3105 | 2329 | 8539 | 12884 | 200 | 7 | 2 | 2155 | 9 | 320 | 350 | 100 | [7 empty] | B 789/BC | 0,01 | 10:05:00 | 1530 | 10:05:00 | 1528 | 10:08:20 | 0.2867 | 0.6079 | 1.5234 | 0.0096 | 0.0176 | 0.0732 | 0.0175 | 0.0486 | 0.0013 | 0.0033 | 0.0005 |  | 0.0022 | 0.005 | 0.0038 | 0.0017 | 0.0087 |  |  | 0.0051 |  | 0.0002 |  |  | RHI DELTEK D99 |  | RHI JUSTAL DS1015
1212 | 12005826 | 09.08.2020 | 159,744 | 25Г2С | ГОСТ 5781-82 | 18 | 180x180 | Открытая |  | 160,496 | 1,8 | 0,4 | 160.096 |  |  | 5 | 1556 | 6 | 2523 | 9585 | 3133 | 2357 | 8566 | 12912 | 200 | 7 | 2 | 2155 | 9 | 320 | 350 | 110 | [7 empty] | B 789/BC | 0,01 | 10:48:00 | 1531 | 10:48:00 | 1529 | 11:04:47 | 0.2736 | 0.6236 | 1.5512 | 0.0083 | 0.0129 | 0.0596 | 0.0129 | 0.0315 | 0.0008 | 0.0027 | 0.0006 |  | 0.0019 | 0.0051 | 0.0031 | 0.0014 | 0.0115 |  |  | 0.005 |  | 0.0001 |  |  | RHI DELTEK D99 |  | RHI JUSTAL DS1015
1213 | 12005827 | 09.08.2020 | 168,96 | 25Г2С | ГОСТ 5781-82 | 19 | 180x180 | Открытая |  | 169,731 | 1,8 | 0,4 | 169.331 |  |  | 4 | 1555 | 6 | 2553 | 9607 | 3160 | 2388 | 8597 | 12940 | 200 | 7 | 2 | 2155 | 9 | 320 | 350 | 110 | [7 empty] | B 789/BC | 0,01 | 11:30:00 | 1527 | 11:30:00 | 1527 | 11:39:09 | 0.2788 | 0.6217 | 1.542 | 0.0094 | 0.0098 | 0.0558 | 0.0089 | 0.0192 | 0.0005 | 0.0019 | 0.0005 |  | 0.0019 | 0.0047 | 0.0037 | 0.0013 | 0.0095 |  |  | 0.0049 |  | 0.0001 |  |  | RHI DELTEK D99 |  | RHI JUSTAL DS1015
1214 | 12005828 | 09.08.2020 | 165,888 | 25Г2С | ГОСТ 5781-82 | 20 | 180x180 | Открытая |  | 166,653 | 1,8 | 0,4 | 166.253 |  |  | 11 | 1556 | 6 | 2584 | 9628 | 3188 | 2415 | 8628 | 12967 | 200 | 7 | 2 | 2155 | 9 | 320 | 350 | 110 | [7 empty] | B 789/BC | 0,01 | 12:12:00 | 1527 | 12:12:00 | 1526 | 12:17:54 | 0.2823 | 0.6289 | 1.5382 | 0.0067 | 0.0112 | 0.0583 | 0.0076 | 0.0193 | 0.0006 | 0.0021 | 0.0006 |  | 0.0021 | 0.0048 | 0.0039 | 0.0015 | 0.0091 |  |  | 0.005 |  | 0.0001 |  |  | RHI DELTEK D99 |  | RHI JUSTAL DS1015
1215 | 12005829 | 09.08.2020 | 156,672 | 25Г2С | ГОСТ 5781-82 | 21 | 180x180 | Открытая |  | 157,417 | 1,8 | 0,4 | 157.017 |  |  | 1 | 1556 | 6 | 2612 | 9650 | 3216 | 2443 | 8655 | 12992 | 200 | 7 | 2 | 2155 | 9 | 320 | 350 | 110 | [7 empty] | B 789/BC | 0,01 | 12:55:00 | 1529 | 12:55:00 | 1528 | 12:56:22 | 0.2699 | 0.6296 | 1.5676 | 0.0055 | 0.0102 | 0.0575 | 0.0077 | 0.0227 | 0.0006 | 0.0022 | 0.0005 |  | 0.0022 | 0.0045 | 0.005 | 0.0016 | 0.0083 |  |  | 0.0052 |  | 0.0002 | 0.0012 |  | RHI DELTEK D99 |  | RHI JUSTAL DS1015
1216 | 12005830 | 09.08.2020 | 168,806 | 25Г2С | ГОСТ 5781-82 | 22 | 180x180 | Открытая |  | 177,167 | 1,8 | 0,4 | 176.767 | 4,5 |  | 7 | 1563 | 6 | 2642 | 9671 | 3246 | 2474 | 8683 | 13019 | 200 | 7 | 2 | 2155 | 9 | 320 | 350 | 110 | [7 empty] | B 789/BC | 0,01 | 13:35:00 | 1533 | 13:35:00 | 1530 | 13:37:11 | 0.272 | 0.6275 | 1.5453 | 0.0047 | 0.0115 | 0.0639 | 0.0075 | 0.0212 | 0.0005 | 0.002 | 0.0005 |  | 0.0022 | 0.0045 | 0.0033 | 0.0016 | 0.0077 |  |  | 0.005 |  | 0.0001 | 0.0005 |  | RHI DELTEK D99 |  | RHI JUSTAL DS1015
1217 | 12005831 | 09.08.2020 | 150,528 | Арм500 | ГОСТ 34028-2016 | 1 | 180x180 | Открытая |  | 152,179 | 1,8 | 0,4 | 151.779 |  |  | 5 | 1578 | 1 | 2667 | 2798 | 3272 | 2499 | 2038 | 13044 | 200 | 7 | 2 | 2155 | 9 | 320 | 350 | 110 | [7 empty] | B 789/BC | 0,07 | 15:20:00 | 1548 | 15:20:00 | 1545 | 15:26:19 | 0.1969 | 0.1479 | 0.4911 | 0.0017 | 0.0092 | 0.0398 | 0.0056 | 0.0148 | 0.0003 | 0.0013 | 0.0002 |  | 0.0007 | 0.0011 | 0.0024 | 0.001 | 0.0076 |  |  | 0.0029 |  | 0.0001 | 0.0021 |  | RHI DELTEK D99 |  | RHI JUSTAL DS1015
1218 | 12005832 | 09.08.2020 | 159,744 | Арм500 | ГОСТ 34028-2016 | 2 | 180x180 | Открытая |  | 160,496 | 1,8 | 0,4 | 160.096 |  |  | 2 | 1566 | 1 | 2694 | 2822 | 3299 | 2526 | 2065 | 13068 | 200 | 7 | 2 | 2155 | 9 | 320 | 350 | 110 | [7 empty] | B 789/BC | 0,01 | 16:03:00 | 1545 | 16:03:00 | 1540 | 16:02:20 | 0.1915 | 0.1462 | 0.5026 | 0.003 | 0.0144 | 0.0459 | 0.0138 | 0.0299 | 0.0006 | 0.0026 | 0.0002 |  | 0.0008 | 0.0015 | 0.0021 | 0.0008 | 0.0069 |  |  | 0.003 |  | 0.0001 |  |  | RHI DELTEK D99 |  | RHI JUSTAL DS1015
1219 | 12005833 | 09.08.2020 | 162,816 | Арм500 | ГОСТ 34028-2016 | 3 | 180x180 | Открытая |  | 163,575 | 1,8 | 0,4 | 163.175 |  |  | 11 | 1564 | 1 | 2722 | 2850 | 3324 | 2554 | 2093 | 13096 | 200 | 7 | 2 | 2155 | 9 | 320 | 350 | 110 | [7 empty] | B 789/BC | 0,01 | 16:42:00 | 1539 | 16:42:00 | 1539 | 16:45:08 | 0.1886 | 0.1487 | 0.5022 | 0.004 | 0.016 | 0.0588 | 0.0185 | 0.049 | 0.0007 | 0.0036 | 0.0002 |  | 0.0008 | 0.0017 | 0.0021 | 0.0008 | 0.007 |  |  | 0.0027 |  | 0.0001 |  |  | RHI DELTEK D99 |  | RHI JUSTAL DS1015
1220 | 12005834 | 09.08.2020 | 159,744 | Арм500 | ГОСТ 34028-2016 | 4 | 180x180 | Открытая |  | 160,496 | 1,8 | 0,4 | 160.096 |  |  | 7 | 1565 | 1 | 2749 | 2877 | 3351 | 2578 | 2120 | 13120 | 200 | 7 | 2 | 2155 | 9 | 320 | 350 | 110 | [7 empty] | B 789/BC | 0,01 | 17:22:00 | 1538 | 17:22:00 | 1538 | 17:23:18 | 0.1885 | 0.1517 | 0.4967 | 0.0032 | 0.0164 | 0.056 | 0.0201 | 0.0501 | 0.0007 | 0.0035 | 0.0003 |  | 0.0009 | 0.0019 | 0.0027 | 0.0009 | 0.0064 |  |  | 0.003 |  | 0.0001 |  |  | RHI DELTEK D99 |  | RHI JUSTAL DS1015
1221 | 12005835 | 09.08.2020 | 162,816 | Арм500 | ГОСТ 34028-2016 | 5 | 180x180 | Открытая |  | 163,575 | 1,8 | 0,4 | 163.175 |  |  | 1 | 1565 | 1 | 2774 | 2905 | 3379 | 2606 | 2148 | 13148 | 200 | 7 | 2 | 2155 | 9 | 320 | 350 | 110 | [7 empty] | B 789/BC | 0,01 | 18:02:00 | 1537 | 18:02:00 | 1536 | 18:05:27 | 0.1889 | 0.1477 | 0.5005 | 0.0058 | 0.0134 | 0.047 | 0.0198 | 0.0438 | 0.0008 | 0.0027 | 0.0003 |  | 0.0008 | 0.0017 | 0.0023 | 0.0009 | 0.0069 |  |  | 0.0029 |  | 0.0001 |  |  | RHI DELTEK D99 |  | RHI JUSTAL DS1015
1222 | 12005836 | 09.08.2020 | 159,744 | Арм500 | ГОСТ 34028-2016 | 6 | 180x180 | Открытая |  | 160,496 | 1,8 | 0,4 | 160.096 |  |  | 5 | 1566 | 1 | 2802 | 2933 | 3404 | 2634 | 2176 | 13173 | 200 | 7 | 2 | 2155 | 9 | 320 | 350 | 110 | [7 empty] | B 789/BC | 0,01 | 18:40:00 | 1540 | 18:40:00 | 1541 | 18:42:04 | 0.1904 | 0.1391 | 0.5012 | 0.0068 | 0.0151 | 0.0484 | 0.0194 | 0.0421 | 0.001 | 0.0026 | 0.0003 |  | 0.0007 | 0.0015 | 0.0025 | 0.001 | 0.0065 |  |  | 0.0029 |  | 0.0001 |  |  | RHI DELTEK D99 |  | RHI JUSTAL DS1015
1223 | 12005837 | 09.08.2020 | 159,744 | Арм500 | ГОСТ 34028-2016 | 7 | 180x180 | Открытая |  | 160,496 | 1,8 | 0,4 | 160.096 |  |  | 4 | 1565 | 1 | 2826 | 2957 | 3431 | 2661 | 2203 | 13200 | 200 | 7 | 2 | 2155 | 9 | 320 | 350 | 110 | [7 empty] | B 789/BC | 0,01 | 19:20:00 | 1540 | 19:20:00 | 1542 | 19:21:41 | 0.1869 | 0.1526 | 0.5063 | 0.0062 | 0.02 | 0.0612 | 0.0224 | 0.0517 | 0.0012 | 0.0034 | 0.0003 |  | 0.0008 | 0.0019 | 0.0024 | 0.0012 | 0.0066 |  |  | 0.0026 |  | 0.0001 |  |  | RHI DELTEK D99 |  | RHI JUSTAL DS1015
1224 | 12005838 | 09.08.2020 | 159,744 | Арм500 | ГОСТ 34028-2016 | 8 | 180x180 | Открытая |  | 160,496 | 1,8 | 0,4 | 160.096 |  |  | 11 | 1564 | 1 | 2854 | 2988 | 3456 | 2686 | 2231 | 13225 | 200 | 7 | 2 | 2155 | 9 | 320 | 350 | 110 | [7 empty] | B 789/BC | 0,01 | 20:00:00 | 1544 | 20:00:00 | 1541 | 20:19:45 | 0.1771 | 0.1537 | 0.4984 | 0.0068 | 0.0223 | 0.0547 | 0.0182 | 0.0583 | 0.0008 | 0.0027 | 0.0003 |  | 0.0008 | 0.0018 | 0.0022 | 0.0008 | 0.0066 |  |  | 0.0029 |  | 0.0001 |  |  | RHI DELTEK D99 |  | RHI JUSTAL DS1015
1225 | 12005839 | 09.08.2020 | 162,816 | Арм500 | ГОСТ 34028-2016 | 9 | 180x180 | Открытая |  | 163,575 | 1,8 | 0,4 | 163.175 |  |  | 7 | 1564 | 1 | 2881 | 3016 | 3483 | 2713 | 2258 | 13249 | 200 | 7 | 2 | 2155 | 9 | 320 | 350 | 110 | [7 empty] | B 789/BC | 0,01 | 20:38:00 | 1543 | 20:38:00 | 1541 | 20:59:03 | 0.1858 | 0.1601 | 0.5043 | 0.0067 | 0.0226 | 0.0593 | 0.0168 | 0.0419 | 0.0009 | 0.0033 | 0.0003 |  | 0.0009 | 0.0018 | 0.0027 | 0.001 | 0.0076 |  |  | 0.0029 |  | 0.0001 |  |  | RHI DELTEK D99 |  | RHI JUSTAL DS1015
1226 | 12005840 | 09.08.2020 | 153,6 | Арм500 | ГОСТ 34028-2016 | 10 | 180x180 | Открытая |  | 154,338 | 1,8 | 0,4 | 153.938 |  |  | 1 | 1562 | 1 | 2909 | 3040 | 3508 | 2738 | 2283 | 13277 | 200 | 7 | 2 | 2155 | 9 | 320 | 350 | 110 | [7 empty] | B 789/BC | 0,02 | 21:16:00 | 1541 | 21:16:00 | 1542 | 21:40:18 | 0.1829 | 0.1414 | 0.5166 | 0.0039 | 0.0221 | 0.0591 | 0.0181 | 0.0453 | 0.0009 | 0.003 | 0.0003 |  | 0.0008 | 0.0017 | 0.0021 | 0.0011 | 0.0064 |  |  | 0.0029 |  | 0.0001 |  |  | RHI DELTEK D99 |  | RHI JUSTAL DS1015
1227 | 12005841 | 09.08.2020 | 162,816 | Арм500 | ГОСТ 34028-2016 | 11 | 180x180 | Открытая |  | 163,575 | 1,8 | 0,4 | 163.175 |  |  | 5 | 1562 | 1 | 2937 | 3068 | 3536 | 2766 | 2311 | 13302 | 200 | 7 | 2 | 2155 | 9 | 320 | 350 | 110 | [7 empty] | B 789/BC | 0,02 | 21:55:00 | 1538 | 21:55:00 | 1537 | 22:13:16 | 0.1908 | 0.1423 | 0.5019 | 0.004 | 0.0223 | 0.0588 | 0.0181 | 0.0461 | 0.0008 | 0.003 | 0.0003 |  | 0.0008 | 0.0018 | 0.0025 | 0.0008 | 0.0072 |  |  | 0.003 |  | 0.0001 |  |  | RHI DELTEK D99 |  | RHI JUSTAL DS1015
1228 | 12005842 | 09.08.2020 | 159,744 | Арм500 | ГОСТ 34028-2016 | 12 | 180x180 | Открытая |  | 160,496 | 1,8 | 0,4 | 160.096 |  |  | 4 | 1561 | 1 | 2964 | 3095 | 3560 | 2793 | 2338 | 13326 | 200 | 7 | 2 | 2155 | 9 | 320 | 350 | 110 | [7 empty] | B 789/BC | 0,01 | 22:35:00 | 1538 | 22:35:00 | 1539 | 22:56:14 | 0.1968 | 0.1447 | 0.5037 | 0.0051 | 0.0143 | 0.0534 | 0.0179 | 0.045 | 0.0009 | 0.0033 | 0.0004 |  | 0.0008 | 0.0018 | 0.0022 | 0.0008 | 0.0081 |  |  | 0.0029 |  | 0.0001 |  |  | RHI DELTEK D99 |  | RHI JUSTAL DS1015 |  | Прожиг шибера
1229 | 12005843 | 09.08.2020 | 162,816 | Арм500 | ГОСТ 34028-2016 | 13 | 180x180 | Открытая |  | 163,575 | 1,8 | 0,4 | 163.175 |  |  | 1 | 1562 | 1 | 2992 | 3123 | 3588 | 2818 | 2366 | 13354 | 200 | 7 | 2 | 2155 | 9 | 320 | 350 | 110 | [7 empty] | B 789/BC | 0,01 | 23:15:00 | 1536 | 23:15:00 | 1538 | 23:33:16 | 0.1861 | 0.1597 | 0.513 | 0.0078 | 0.0152 | 0.0492 | 0.0189 | 0.0435 | 0.001 | 0.0033 | 0.0004 |  | 0.0009 | 0.0019 | 0.0025 | 0.0012 | 0.007 |  |  | 0.0029 |  | 0.0001 |  |  | RHI DELTEK D99 |  | RHI JUSTAL DS1015
1230 | 12005844 | 09.08.2020 | 162,816 | Арм500 | ГОСТ 34028-2016 | 14 | 180x180 | Открытая |  | 163,575 | 1,8 | 0,4 | 163.175 |  |  | 7 | 1563 | 1 | 3019 | 3151 | 3612 | 2845 | 2393 | 13381 | 200 | 7 | 2 | 2155 | 9 | 320 | 350 | 110 | [7 empty] | B 789/BC | 0,01 | 23:55:00 | 1540 | 23:55:00 | 1542 | 0:10:19 | 0.1897 | 0.1584 | 0.5089 | 0.0055 | 0.0143 | 0.0588 | 0.0752 | 0.037 | 0.0009 | 0.0038 | 0.0004 |  | 0.0009 | 0.0018 | 0.0022 | 0.001 | 0.0068 |  |  | 0.003 |  | 0.0001 |  |  | RHI DELTEK D99 |  | RHI JUSTAL DS1015
1231 | 12005845 | 10.08.2020 | 162,816 | Арм500 | ГОСТ 34028-2016 | 15 | 180x180 | Открытая |  | 163,575 | 1,8 | 0,4 | 163.175 |  |  | 11 | 1562 | 1 | 3047 | 3178 | 3640 | 2873 | 2421 | 13406 | 200 | 7 | 2 | 2155 | 9 | 320 | 350 | 110 | [7 empty] | B 789/BC | 0,01 | 0:32:00 | 1536 | 0:32:00 | 1537 | 0:53:48 | 0.1872 | 0.1636 | 0.5157 | 0.0048 | 0.0134 | 0.0502 | 0.0234 | 0.0319 | 0.0009 | 0.0029 | 0.0004 |  | 0.0009 | 0.0018 | 0.0023 | 0.0013 | 0.0073 |  |  | 0.0029 |  | 0.0001 |  |  | RHI DELTEK D99 |  | RHI JUSTAL DS1015
1232 | 12005846 | 10.08.2020 | 168,96 | Арм500 | ГОСТ 34028-2016 | 16 | 180x180 | Открытая |  | 169,731 | 1,8 | 0,4 | 169.331 |  |  | 5 | 1562 | 1 | 3078 | 3206 | 3668 | 2901 | 2449 | 13434 | 200 | 7 | 2 | 2155 | 9 | 320 | 350 | 110 | [7 empty] | B 789/BC | 0,01 | 1:15:00 | 1541 | 1:15:00 | 1541 | 1:36:21 | 0.1882 | 0.1622 | 0.5044 | 0.0044 | 0.0149 | 0.0554 | 0.0159 | 0.0418 | 0.0009 | 0.0034 | 0.0005 |  | 0.0009 | 0.0018 | 0.0026 | 0.0013 | 0.0071 |  |  | 0.003 |  | 0.0001 |  |  | RHI DELTEK D99 |  | RHI JUSTAL DS1015
1233 | 12005847 | 10.08.2020 | 165,888 | Арм500 | ГОСТ 34028-2016 | 17 | 180x180 | Открытая |  | 166,653 | 1,8 | 0,4 | 166.253 |  |  | 4 | 1561 | 1 | 3105 | 3233 | 3695 | 2925 | 2479 | 13461 | 200 | 7 | 2 | 2155 | 9 | 320 | 350 | 110 | [7 empty] | B 789/BC | 0,01 | 1:55:00 | 1541 | 1:55:00 | 1538 | 2:17:37 | 0.1909 | 0.1462 | 0.5075 | 0.0044 | 0.0182 | 0.06 | 0.0257 | 0.0411 | 0.0011 | 0.0041 | 0.0004 |  | 0.0009 | 0.0019 | 0.0023 | 0.0007 | 0.0075 |  |  | 0.0029 |  | 0.0001 |  |  | RHI DELTEK D99 |  | RHI JUSTAL DS1015 |  | Прожиг шибера
1234 | 12005848 | 10.08.2020 | 156,672 | Арм500 | ГОСТ 34028-2016 | 18 | 180x180 | Открытая |  | 157,417 | 1,8 | 0,4 | 157.017 |  |  | 1 | 1559 | 1 | 3133 | 3261 | 3720 | 2953 | 2504 | 13486 | 200 | 7 | 2 | 2155 | 9 | 320 | 350 | 110 | [7 empty] | B 789/BC | 0,01 | 2:35:00 | 1540 | 2:35:00 | 1540 | 2:56:12 | 0.1937 | 0.1587 | 0.5166 | 0.0072 | 0.0141 | 0.0537 | 0.0165 | 0.0482 | 0.0008 | 0.0035 | 0.0005 |  | 0.0009 | 0.002 | 0.0024 | 0.0009 | 0.0072 |  |  | 0.0029 |  |  |  |  | RHI DELTEK D99 |  | RHI JUSTAL DS1015
1235 | 12005849 | 10.08.2020 | 168,96 | Арм500 | ГОСТ 34028-2016 | 19 | 180x180 | Открытая |  | 169,731 | 1,8 | 0,4 | 169.331 |  |  | 7 | 1561 | 1 | 3136 | 3289 | 3747 | 2980 | 2535 | 13513 | 200 | 7 | 2 | 2155 | 9 | 320 | 350 | 110 | [7 empty] | B 789/BC | 0,02 | 3:15:00 | 1541 | 3:15:00 | 1543 | 3:34:05 | 0.1908 | 0.1503 | 0.5178 | 0.0044 | 0.0149 | 0.0545 | 0.0165 | 0.0484 | 0.0008 | 0.0035 | 0.0003 |  | 0.0008 | 0.0019 | 0.0026 | 0.001 | 0.0066 |  |  | 0.0029 |  |  |  |  | RHI DELTEK D99 |  | RHI JUSTAL DS1015
1236 | 12005850 | 10.08.2020 | 156,672 | Арм500 | ГОСТ 34028-2016 | 20 | 180x180 | Открытая |  | 157,417 | 1,8 | 0,4 | 157.017 |  |  | 11 | 1562 | 1 | 3188 | 3316 | 3772 | 3005 | 2562 | 13538 | 200 | 7 | 2 | 2155 | 9 | 320 | 350 | 110 | [7 empty] | B 789/BC | 0,02 | 3:55:00 | 1544 | 3:55:00 | 1542 | 4:12:33 | 0.1862 | 0.1482 | 0.5164 | 0.0031 | 0.0153 | 0.0504 | 0.0155 | 0.0403 | 0.0008 | 0.0035 | 0.0004 |  | 0.0008 | 0.0019 | 0.0022 | 0.0009 | 0.0073 |  |  | 0.003 |  | 0.0001 |  |  | RHI DELTEK D99 |  | RHI JUSTAL DS1015
1237 | 12005851 | 10.08.2020 | 168,96 | Арм500 | ГОСТ 34028-2016 | 21 | 180x180 | Открытая |  | 169,731 | 1,8 | 0,4 | 169.331 |  |  | 5 | 1562 | 1 | 3219 | 3344 | 3800 | 3033 | 2590 | 13566 | 200 | 7 | 2 | 2155 | 9 | 320 | 350 | 110 | [7 empty] | B 789/BC | 0,01 | 4:35:00 | 1540 | 4:35:00 | 1538 | 4:58:15 | 0.1849 | 0.1476 | 0.5182 | 0.0033 | 0.0143 | 0.0549 | 0.0158 | 0.0386 | 0.0009 | 0.0035 | 0.0004 |  | 0.0008 | 0.0019 | 0.0029 | 0.0009 | 0.0072 |  |  | 0.003 |  | 0.0001 |  |  | RHI DELTEK D99 |  | RHI JUSTAL DS1015
1238 | 12005852 | 10.08.2020 | 159,744 | Арм500 | ГОСТ 34028-2016 | 22 | 180x180 | Открытая |  | 160,496 | 1,8 | 0,4 | 160.096 |  |  | 1 | 1562 | 1 | 3246 | 3371 | 3824 | 3060 | 2617 | 13590 | 200 | 7 | 2 | 2155 | 9 | 320 | 350 | 110 | [7 empty] | B 789/BC | 0,01 | 5:15:00 | 1543 | 5:15:00 | 1542 | 5:34:43 | 0.1873 | 0.1474 | 0.5107 | 0.0044 | 0.0159 | 0.0546 | 0.0148 | 0.0377 | 0.0009 | 0.0038 | 0.0004 |  | 0.0009 | 0.002 | 0.0025 | 0.001 | 0.007 |  |  | 0.003 |  | 0.0001 |  |  | RHI DELTEK D99 |  | RHI JUSTAL DS1015
1239 | 12005853 | 10.08.2020 | 162,816 | Арм500 | ГОСТ 34028-2016 | 23 | 180x180 | Открытая |  | 163,575 | 1,8 | 0,4 | 163.175 |  |  | 4 | 1561 | 1 | 3274 | 3399 | 3852 | 3085 | 2645 | 13618 | 200 | 7 | 2 | 2155 | 9 | 320 | 350 | 110 | [7 empty] | B 789/BC | 0,01 | 5:55:00 | 1537 | 5:55:00 | 1536 | 6:14:02 | 0.1911 | 0.1445 | 0.5067 | 0.0053 | 0.0163 | 0.0528 | 0.0171 | 0.0382 | 0.0007 | 0.0037 | 0.0004 |  | 0.0009 | 0.002 | 0.0024 | 0.0009 | 0.0074 |  |  | 0.0029 |  | 0.0001 |  |  | RHI DELTEK D99 |  | RHI JUSTAL DS1015
1240 | 12005854 | 10.08.2020 | 159,744 | Арм500 | ГОСТ 34028-2016 | 24 | 180x180 | Открытая |  | 160,496 | 1,8 | 0,4 | 160.096 |  |  | 7 | 1561 | 1 | 3302 | 3427 | 3876 | 3112 | 2673 | 13642 | 200 | 7 | 2 | 2155 | 9 | 320 | 350 | 110 | [7 empty] | B 789/BC | 0,01 | 6:35:00 | 1541 | 6:35:00 | 1540 | 6:51:14 | 0.1918 | 0.1488 | 0.5021 | 0.0064 | 0.0147 | 0.0568 | 0.023 | 0.0468 | 0.0009 | 0.0042 | 0.0004 |  | 0.0008 | 0.0019 | 0.0022 | 0.0011 | 0.008 |  |  | 0.0029 |  | 0.0001 |  |  | RHI DELTEK D99 |  | RHI JUSTAL DS1015
1241 | 12005855 | 10.08.2020 | 168,96 | Арм500 | ГОСТ 34028-2016 | 25 | 180x180 | Открытая |  | 169,731 | 1,8 | 0,4 | 169.331 |  |  | 11 | 1562 | 1 | 3329 | 3454 | 3904 | 3140 | 2703 | 13670 | 200 | 13 | 2 | 2155 | 9 | 320 | 350 | 120 | [7 empty] | B 789/BC | 0,01 | 7:14:00 | 1537 | 7:14:00 | 1538 | 7:30:10 | 0.1829 | 0.1565 | 0.5006 | 0.0048 | 0.0201 | 0.0545 | 0.0213 | 0.0412 | 0.001 | 0.0039 | 0.0005 |  | 0.0009 | 0.0022 | 0.0023 | 0.0008 | 0.0067 |  |  | 0.003 |  | 0.0001 |  |  | RHI DELTEK D99 |  | RHI JUSTAL DS1015
1242 | 12005856 | 10.08.2020 | 156,672 | Арм500 | ГОСТ 34028-2016 | 26 | 180x180 | Открытая |  | 157,417 | 1,8 | 0,4 | 157.017 |  |  | 5 | 1560 | 1 | 3357 | 3482 | 3929 | 3165 | 2731 | 13695 | 200 | 13 | 2 | 2155 | 9 | 320 | 350 | 120 | [7 empty] | B 789/BC | 0,01 | 7:55:00 | 1531 | 7:55:00 | 1536 | 8:05:35 | 0.1877 | 0.1514 | 0.508 | 0.0052 | 0.0155 | 0.0587 | 0.0186 | 0.053 | 0.0008 | 0.0042 | 0.0004 |  | 0.0008 | 0.0022 | 0.0022 | 0.0013 | 0.0072 |  |  | 0.0031 |  | 0.0001 |  |  | RHI DELTEK D99 |  | RHI JUSTAL DS1015
1243 | 12005857 | 10.08.2020 | 162,816 | Арм500 | ГОСТ 34028-2016 | 27 | 180x180 | Открытая |  | 163,575 | 1,8 | 0,4 | 163.175 |  |  | 1 | 1565 | 1 | 3388 | 3509 | 3953 | 3189 | 2759 | 13722 | 200 | 13 | 2 | 2155 | 9 | 320 | 350 | 120 | [7 empty] | B 789/BC | 0,01 | 8:33:00 | 1543 | 8:33:00 | 1543 | 8:44:37 | 0.1924 | 0.1446 | 0.5121 | 0.0052 | 0.0146 | 0.0544 | 0.0157 | 0.0405 | 0.0009 | 0.0042 | 0.0005 |  | 0.001 | 0.0023 | 0.0025 | 0.0011 | 0.0064 |  |  | 0.0032 |  | 0.0001 |  |  | RHI DELTEK D99 |  | RHI JUSTAL DS1015
1244 | 12005858 | 10.08.2020 | 162,816 | Арм500 | ГОСТ 34028-2016 | 28 | 180x180 | Открытая |  | 174,275 | 1,8 | 0,4 | 173.875 | 6,3 |  | 3 | 1577 | 1 | 3412 | 3537 | 3981 | 3217 | 2786 | 13750 | 200 | 13 | 2 | 2155 | 9 | 320 | 350 | 120 | [7 empty] | B 789/BC | 0,01 | 9:13:00 | 1542 | 9:13:00 | 1541 | 9:21:49 | 0.2005 | 0.1535 | 0.5114 | 0.0051 | 0.0175 | 0.0581 | 0.0201 | 0.0496 | 0.001 | 0.0041 | 0.0005 |  | 0.0009 | 0.0023 | 0.0024 | 0.0013 | 0.007 |  |  | 0.0029 |  | 0.0001 |  |  | RHI DELTEK D99 |  | RHI JUSTAL DS1015 |  | Окончание серии.
1245 | 12005859 | 10.08.2020 | 153,6 | Арм500 | ГОСТ 34028-2016 | 1 | 180x180 | Открытая |  | 155,238 | 1,8 | 0,4 | 154.838 |  |  | 7 | 1576 | 4 | 3440 | 3565 | 6833 | 2971 | 2811 | 8708 | 200 | 13 | 2 | 2155 | 9 | 320 | 350 | 120 | [7 empty] | B 789/BC | 0,1 | 10:50:00 | 1550 | 10:50:00 | 1540 | 11:00:24 | 0.1923 | 0.1471 | 0.4939 | 0.0036 | 0.0156 | 0.0565 | 0.0192 | 0.0441 | 0.0014 | 0.0042 | 0.0005 |  | 0.0009 | 0.0021 | 0.0026 | 0.0009 | 0.0075 |  |  | 0.003 |  | 0.0001 |  |  | RHI DELTEK D99 |  | RHI JUSTAL DS1015 |  | Запуск серии.
1246 | 12005860 | 10.08.2020 | 162,816 | Арм500 | ГОСТ 34028-2016 | 2 | 180x180 | Открытая |  | 163,575 | 1,8 | 0,4 | 163.175 |  |  | 11 | 1568 | 4 | 3464 | 3592 | 6860 | 2998 | 2838 | 8735 | 200 | 13 | 2 | 2155 | 9 | 320 | 350 | 120 | [7 empty] | B 789/BC | 0,03 | 11:33:00 | 1546 | 11:33:00 | 1547 | 11:38:49 | 0.207 | 0.1508 | 0.5019 | 0.0046 | 0.014 | 0.0441 | 0.0105 | 0.026 | 0.0005 | 0.0028 | 0.0005 |  | 0.0008 | 0.0022 | 0.0023 | 0.0011 | 0.0076 |  |  | 0.0028 |  | 0.0001 |  |  | RHI DELTEK D99 |  | RHI JUSTAL DS1015
1247 | 12005861 | 10.08.2020 | 156,672 | Арм500 | ГОСТ 34028-2016 | 3 | 180x180 | Открытая |  | 157,417 | 1,8 | 0,4 | 157.017 |  |  | 5 | 1567 | 4 | 3492 | 3617 | 6885 | 3023 | 2866 | 8763 | 200 | 13 | 2 | 2155 | 9 | 320 | 350 | 120 | [7 empty] | B 789/BC | 0,02 | 12:12:00 | 1541 | 12:12:00 | 1540 | 12:19:15 | 0.1924 | 0.1496 | 0.504 | 0.0046 | 0.014 | 0.0412 | 0.0057 | 0.0167 | 0.0004 | 0.0022 | 0.0004 |  | 0.0008 | 0.0021 | 0.0019 | 0.001 | 0.0076 |  |  | 0.0029 |  | 0.0001 |  |  | RHI DELTEK D99 |  | RHI JUSTAL DS1015
1248 | 12005862 | 10.08.2020 | 159,744 | Арм500 | ГОСТ 34028-2016 | 4 | 180x180 | Открытая |  | 160,496 | 1,8 | 0,4 | 160.096 |  |  | 3 | 1568 | 4 | 3519 | 3644 | 6909 | 3050 | 2893 | 8790 | 200 | 13 | 2 | 2155 | 9 | 320 | 350 | 120 | [7 empty] | B 789/BC | 0,02 | 12:51:00 | 1543 | 12:51:00 | 1541 | 12:54:37 | 0.195 | 0.1655 | 0.5009 | 0.004 | 0.0138 | 0.0394 | 0.0062 | 0.0204 | 0.0003 | 0.0025 | 0.0006 |  | 0.0009 | 0.0024 | 0.0022 | 0.0015 | 0.0073 |  |  | 0.0029 |  | 0.0001 |  |  | RHI DELTEK D99 |  | RHI JUSTAL DS1015
1249 | 12005863 | 10.08.2020 | 156,672 | Арм500 | ГОСТ 34028-2016 | 5 | 180x180 | Открытая |  | 157,417 | 1,8 | 0,4 | 157.017 |  |  | 1 | 1567 | 4 | 3547 | 3672 | 6934 | 3075 | 2918 | 8815 | 200 | 13 | 2 | 2155 | 9 | 320 | 350 | 120 | [7 empty] | B 789/BC | 0,02 | 13:31:00 | 1542 | 13:31:00 | 1540 | 13:38:08 | 0.1838 | 0.1555 | 0.4995 | 0.0032 | 0.0119 | 0.0401 | 0.0067 | 0.021 | 0.0004 | 0.0025 | 0.0005 |  | 0.0009 | 0.0021 | 0.0023 | 0.0014 | 0.007 |  |  | 0.0029 |  | 0.0001 |  |  | RHI DELTEK D99 |  | RHI JUSTAL DS1015
1250 | 12005864 | 10.08.2020 | 165,888 | Арм500 | ГОСТ 34028-2016 |  | 180x180 | Открытая |  | 166,653 | 1,8 | 0,4 | 166.253 |  |  | 7 | 1562 | 4 | 3575 | 3700 | 6962 | 3100 | 2946 | 8846 | 200 | 13 | 2 | 2155 | 9 | 320 | 350 | 120 | [7 empty] | B 789/BC | 0,01 | 14:10:00 | 1539 | 14:10:00 | 1540 | 14:14:57 | 0.2027 | 0.1856 | 0.8874 | 0.005 | 0.0159 | 0.0592 | 0.0085 | 0.0312 | 0.0004 | 0.0029 | 0.0006 |  | 0.0011 | 0.0036 | 0.0028 | 0.0017 | 0.0079 |  |  | 0.0037 |  | 0.0006 |  |  | RHI DELTEK D99 |  | RHI JUSTAL DS1015
1251 | 12005865 | 10.08.2020 | 165,888 | Арм500 | ГОСТ 34028-2016 | 7 | 180x180 | Открытая |  | 166,753 | 1,8 | 0,4 | 166.353 |  |  | 11 | 1563 | 4 | 3602 | 3727 | 6989 | 3127 | 2973 | 8873 | 200 | 13 | 2 | 2155 | 9 | 320 | 350 | 120 | [7 empty] | B 789/BC | 0,01 | 14:51:00 | 1539 | 14:51:00 | 1538 | 14:55:30 | 0.1869 | 0.2043 | 1.0101 | 0.0039 | 0.0112 | 0.0616 | 0.0075 | 0.0241 | 0.0004 | 0.0026 | 0.0006 |  | 0.0011 | 0.0034 | 0.0025 | 0.0009 | 0.0075 |  |  | 0.0038 |  | 0.0001 |  |  | RHI DELTEK D99 |  | RHI JUSTAL DS1015 |  | Сбой мерной длины Ручей№5.
1252 | 12005866 | 10.08.2020 | 162,816 | Арм500 | ГОСТ 34028-2016 | 8 | 180x180 | Открытая |  | 163,575 | 1,8 | 0,4 | 163.175 |  |  | 5 | 1564 | 4 | 3630 | 3755 | 7014 | 3155 | 3001 | 8901 | 200 | 13 | 2 | 2155 | 9 | 320 | 350 | 120 | [7 empty] | B 789/BC | 0,01 | 15:30:00 | 1539 | 15:30:00 | 1537 | 15:34:44 | 0.1957 | 0.2026 | 1.0233 | 0.0038 | 0.0128 | 0.064 | 0.0064 | 0.021 | 0.0003 | 0.0025 | 0.0006 |  | 0.0012 | 0.0036 | 0.0027 | 0.0016 | 0.0076 |  |  | 0.0037 |  | 0.0001 |  |  | RHI DELTEK D99 |  | RHI JUSTAL DS1015
1253 | 12005867 | 10.08.2020 | 168,96 | Арм500 | ГОСТ 34028-2016 | 9 | 180x180 | Открытая |  | 169,731 | 1,8 | 0,4 | 169.331 |  |  | 3 | 1564 | 4 | 3657 | 3786 | 7041 | 3182 | 3028 | 8928 | 200 | 13 | 2 | 2155 | 9 | 320 | 350 | 120 | [7 empty] | B 789/BC | 0,01 | 16:11:00 | 1537 | 16:11:00 | 1537 | 16:16:38 | 0.1907 | 0.1912 | 1.0012 | 0.004 | 0.0138 | 0.0601 | 0.0061 | 0.0202 | 0.0004 | 0.0024 | 0.0006 |  | 0.0011 | 0.0037 | 0.0024 | 0.0011 | 0.007 |  |  | 0.0038 |  | 0.0001 |  |  | RHI DELTEK D99 |  | RHI JUSTAL DS1015
1254 | 12005868 | 10.08.2020 | 162,816 | Арм500 | ГОСТ 34028-2016 | 10 | 180x180 | Открытая |  | 163,675 | 1,8 | 0,4 | 163.275 |  |  | 1 | 1562 | 4 | 3688 | 3813 | 7066 | 3210 | 3056 | 8953 | 200 | 13 | 2 | 2155 | 9 | 320 | 350 | 110 | [7 empty] | B 789/BC | 0,03 | 16:53:00 | 1538 | 16:53:00 | 1541 | 16:59:54 | 0.1873 | 0.1757 | 0.9912 | 0.0038 | 0.0163 | 0.0634 | 0.0064 | 0.0188 | 0.0004 | 0.0022 | 0.0006 |  | 0.001 | 0.0038 | 0.0023 | 0.0008 | 0.0068 |  |  | 0.0037 |  | 0.0001 |  |  | RHI DELTEK D99 |  | RHI JUSTAL DS1015 |  | Сбой мерной длины по Р№5.
1255 | 12005869 | 10.08.2020 | 162,816 | Арм500 | ГОСТ 34028-2016 | 11 | 180x180 | Открытая |  | 163,575 | 1,8 | 0,4 | 163.175 |  |  | 7 | 1563 | 4 | 3716 | 3841 | 7094 | 3235 | 3084 | 8981 | 200 | 13 | 2 | 2155 | 9 | 320 | 350 | 110 | [7 empty] | B 789/BC | 0,02 | 18:12:00 | 1538 | 18:12:00 | 1538 | 17:40:21 | 0.1905 | 0.1807 | 1.0284 | 0.0065 | 0.014 | 0.0633 | 0.0073 | 0.0202 | 0.0004 | 0.0022 | 0.0006 |  | 0.0012 | 0.0039 | 0.0025 | 0.0011 | 0.0073 |  |  | 0.0039 |  | 0.0001 |  |  | RHI DELTEK D99 |  | RHI JUSTAL DS1015
1256 | 12005870 | 10.08.2020 | 165,888 | Арм500 | ГОСТ 34028-2016 | 12 | 180x180 | Открытая |  | 166,653 | 1,8 | 0,4 | 166.253 |  |  | 11 | 1561 | 4 | 3743 | 3868 | 7121 | 3262 | 3111 | 9008 | 200 | 13 | 2 | 2155 | 9 | 320 | 350 | 110 | [7 empty] | B 789/BC | 0,02 | 18:14:00 | 1541 | 18:14:00 | 1539 | 18:21:02 | 0.1992 | 0.1861 | 1.0072 | 0.0056 | 0.0142 | 0.0613 | 0.0064 | 0.0184 | 0.0003 | 0.002 | 0.0005 |  | 0.0009 | 0.0037 | 0.0022 | 0.0009 | 0.0084 |  |  | 0.0038 |  |  |  |  | RHI DELTEK D99 |  | RHI JUSTAL DS1015
1257 | 12005871 | 10.08.2020 | 159,744 | Арм500 | ГОСТ 34028-2016 | 13 | 180x180 | Открытая |  | 160,496 | 1,8 | 0,4 | 160.096 |  |  | 5 | 1559 | 4 | 3771 | 3896 | 7146 | 3287 | 3139 | 9036 | 200 | 13 | 2 | 2155 | 9 | 320 | 350 | 110 | [7 empty] | B 789/BC | 0,01 | 18:55:00 | 1538 | 18:55:00 | 1538 | 19:05:25 | 0.2053 | 0.1853 | 1.0029 | 0.0047 | 0.0179 | 0.0611 | 0.0074 | 0.0204 | 0.0004 | 0.0021 | 0.0005 |  | 0.001 | 0.0039 | 0.0026 | 0.0012 | 0.0079 |  |  | 0.0039 |  | 0.0001 |  |  | RHI DELTEK D99 |  | RHI JUSTAL DS1015
1258 | 12005872 | 10.08.2020 | 165,888 | Арм500 | ГОСТ 34028-2016 | 14 | 180x180 | Открытая |  | 166,653 | 1,8 | 0,4 | 166.253 |  |  | 3 | 1562 | 4 | 3802 | 3924 | 7173 | 3314 | 3166 | 9060 | 200 | 7 | 2 | 2155 | 9 | 320 | 350 | 110 | [7 empty] | B 789/BC | 0,01 | 19:35:00 | 1537 | 19:35:00 | 1537 | 19:44:56 | 0.1909 | 0.1908 | 1.0023 | 0.0045 | 0.0181 | 0.0657 | 0.0126 | 0.0387 | 0.0007 | 0.0023 | 0.0005 |  | 0.0011 | 0.0039 | 0.0025 | 0.0008 | 0.0074 |  |  | 0.0038 |  | 0.0001 |  |  | RHI DELTEK D99 |  | RHI JUSTAL DS1015
1259 | 12005873 | 10.08.2020 | 156,672 | Арм500 | ГОСТ 34028-2016 | 15 | 180x180 | Открытая |  | 157,417 | 1,8 | 0,4 | 157.017 |  |  | 1 | 1561 | 4 | 3826 | 3951 | 7198 | 3339 | 3194 | 9088 | 200 | 7 | 2 | 2155 | 9 | 320 | 350 | 110 | [7 empty] | B 789/BC | 0,01 | 20:15:00 | 1537 | 20:15:00 | 1537 | 20:19:37 | 0.1844 | 0.1811 | 0.9995 | 0.0056 | 0.0181 | 0.0695 | 0.0177 | 0.0408 | 0.0008 | 0.0026 | 0.0005 |  | 0.0011 | 0.0042 | 0.0027 | 0.0015 | 0.0076 |  |  | 0.0039 |  | 0.0001 |  |  | RHI DELTEK D99 |  | RHI JUSTAL DS1015
1260 | 12005874 | 10.08.2020 | 168,96 | Арм500 | ГОСТ 34028-2016 | 16 | 180x180 | Открытая |  | 169,731 | 1,8 | 0,4 | 169.331 |  |  | 4 | 1569 | 4 | 3857 | 3979 | 7226 | 3367 | 3222 | 9116 | 200 | 7 | 2 | 2155 | 9 | 320 | 350 | 110 | [7 empty] | B 789/BC | 0,01 | 20:55:00 | 1541 | 20:55:00 | 1540 | 20:58:12 | 0.1962 | 0.1809 | 0.9883 | 0.0042 | 0.0209 | 0.076 | 0.0187 | 0.0434 | 0.0007 | 0.0026 | 0.0005 |  | 0.001 | 0.0042 | 0.0025 | 0.0027 | 0.0078 |  |  | 0.0037 |  | 0.0002 |  |  | RHI DELTEK D99 |  | RHI JUSTAL DS1015
1261 | 12005875 | 10.08.2020 | 162,816 | Арм500 | ГОСТ 34028-2016 | 17 | 180x180 | Открытая |  | 163,575 | 1,8 | 0,4 | 163.175 |  |  | 11 | 1560 | 4 | 3885 | 4006 | 7250 | 3394 | 3249 | 9143 | 200 | 7 | 2 | 2155 | 9 | 320 | 350 | 110 | [7 empty] | B 789/BC | 0,01 | 21:33:00 | 1540 | 21:33:00 | 1537 | 21:38:01 | 0.1918 | 0.1879 | 0.9993 | 0.0045 | 0.0215 | 0.076 | 0.0179 | 0.0424 | 0.0008 | 0.0026 | 0.0005 |  | 0.0011 | 0.0042 | 0.0035 | 0.0012 | 0.0075 |  |  | 0.0038 |  | 0.0001 |  |  | RHI DELTEK D99 |  | RHI JUSTAL DS1015
1262 | 12005876 | 10.08.2020 | 156,672 | Арм500 | ГОСТ 34028-2016 | 18 | 180x180 | Открытая |  | 157,417 | 1,8 | 0,4 | 157.017 |  |  | 5 | 1560 | 4 | 3912 | 4034 | 7275 | 3419 | 3274 | 9171 | 200 | 7 | 2 | 2155 | 9 | 320 | 350 | 110 | [7 empty] | B 789/BC | 0,01 | 22:13:00 | 1540 | 22:13:00 | 1540 | 22:22:12 | 0.1858 | 0.2025 | 1.0115 | 0.0034 | 0.0224 | 0.075 | 0.0178 | 0.0438 | 0.0006 | 0.0029 | 0.0005 |  | 0.0012 | 0.0047 | 0.0029 | 0.0009 | 0.0061 |  |  | 0.0036 |  | 0.0001 |  |  | RHI DELTEK D99 |  | RHI JUSTAL DS1015
1263 | 12005877 | 10.08.2020 | 162,816 | Арм500 | ГОСТ 34028-2016 | 19 | 180x180 | Открытая |  | 163,575 | 1,8 | 0,4 | 163.175 |  |  | 3 | 1559 | 4 | 3940 | 4062 | 7302 | 3446 | 3301 | 9195 | 200 | 7 | 2 | 2155 | 9 | 320 | 350 | 110 | [7 empty] | B 789/BC | 0,02 | 22:52:00 | 1540 | 22:52:00 | 1537 | 22:55:05 | 0.2083 | 0.191 | 1.0156 | 0.0029 | 0.0209 | 0.0685 | 0.0209 | 0.0443 | 0.0011 | 0.0034 | 0.0005 |  | 0.0013 | 0.0041 | 0.0028 | 0.0011 | 0.0065 |  |  | 0.004 |  | 0.0001 |  |  | RHI DELTEK D99 |  | RHI JUSTAL DS1015
1264 | 12005878 | 10.08.2020 | 165,888 | Арм500 | ГОСТ 34028-2016 | 20 | 180x180 | Открытая |  | 166,73 | 1,8 | 0,4 | 166.33 |  |  | 1 | 1559 | 4 | 3967 | 4092 | 7330 | 3471 | 3329 | 9226 | 200 | 7 | 2 | 2155 | 9 | 320 | 350 | 110 | [7 empty] | B 789/BC | 0,01 | 23:31:00 | 1537 | 23:31:00 | 1537 | 23:33:33 | 0.1965 | 0.2061 | 1.0241 | 0.0042 | 0.02 | 0.0606 | 0.0172 | 0.0396 | 0.0012 | 0.0027 | 0.0005 |  | 0.0012 | 0.004 | 0.0029 | 0.0005 | 0.0055 |  |  | 0.004 |  | 0.0001 | 0.0021 |  | RHI DELTEK D99 |  | RHI JUSTAL DS1015
1265 | 12005879 | 11.08.2020 | 159,744 | Арм500 | ГОСТ 34028-2016 | 21 | 180x180 | Открытая |  | 160,496 | 1,8 | 0,4 | 160.096 |  |  | 7 | 1567 | 4 | 3995 | 4120 | 7355 | 3499 | 3357 | 9251 | 200 | 7 | 2 | 2155 | 9 | 320 | 350 | 110 | [7 empty] | B 789/BC | 0,01 | 0:13:00 | 1540 | 0:13:00 | 1539 | 0:18:23 | 0.1972 | 0.1816 | 1.0375 | 0.0048 | 0.0166 | 0.0513 | 0.0141 | 0.0348 | 0.0009 | 0.0024 | 0.0004 |  | 0.001 | 0.0036 | 0.0026 | 0.0013 | 0.007 |  |  | 0.004 |  | 0.0001 |  |  | RHI DELTEK D99 |  | RHI JUSTAL DS1015
1266 | 12005880 | 11.08.2020 | 162,816 | Арм500 | ГОСТ 34028-2016 | 22 | 180x180 | Открытая |  | 163,575 | 1,8 | 0,4 | 163.175 |  |  | 11 | 1557 | 4 | 4023 | 4147 | 7382 | 3523 | 3384 | 9278 | 200 | 7 | 2 | 2155 | 9 | 320 | 350 | 110 | [7 empty] | B 789/BC | 0,01 | 0:52:00 | 1538 | 0:52:00 | 1533 | 0:55:20 | 0.1913 | 0.1888 | 1.0154 | 0.0124 | 0.015 | 0.0471 | 0.0146 | 0.0427 | 0.0011 | 0.003 | 0.0004 |  | 0.001 | 0.0037 | 0.0023 | 0.0009 | 0.0061 |  |  | 0.004 |  |  |  |  | RHI DELTEK D99 |  | RHI JUSTAL DS1015
1267 | 12005881 | 11.08.2020 | 162,816 | Арм500 | ГОСТ 34028-2016 | 23 | 180x180 | Открытая |  | 163,575 | 1,8 | 0,4 | 163.175 |  |  | 3 | 1558 | 4 | 4050 | 4175 | 7407 | 3551 | 3412 | 9306 | 200 | 7 | 2 | 2155 | 9 | 320 | 350 | 110 | [7 empty] | B 789/BC | 0,01 | 1:32:00 | 1536 | 1:32:00 | 1534 | 1:53:09 | 0.1845 | 0.1807 | 1.0211 | 0.0089 | 0.0179 | 0.0496 | 0.0167 | 0.0468 | 0.0011 | 0.0028 | 0.0004 |  | 0.001 | 0.0038 | 0.0023 | 0.0008 | 0.0054 |  |  | 0.004 |  | 0.0001 |  |  | RHI DELTEK D99 |  | RHI JUSTAL DS1015
1268 | 12005882 | 11.08.2020 | 159,744 | Арм500 | ГОСТ 34028-2016 | 24 | 180x180 | Открытая |  | 160,496 | 1,8 | 0,4 | 160.096 |  |  | 1 | 1558 | 4 | 4078 | 4203 | 7431 | 3575 | 3439 | 9334 | 200 | 7 | 2 | 2155 | 9 | 320 | 350 | 110 | [7 empty] | B 789/BC | 0,01 | 2:11:00 | 1541 | 2:11:00 | 1539 | 2:11:45 | 0.187 | 0.1831 | 1.011 | 0.0069 | 0.0176 | 0.0545 | 0.0171 | 0.046 | 0.0009 | 0.0031 | 0.0004 |  | 0.001 | 0.0036 | 0.0027 | 0.0007 | 0.0054 |  |  | 0.0039 |  | 0.0001 |  |  | RHI DELTEK D99 |  | RHI JUSTAL DS1015
1269 | 12005883 | 11.08.2020 | 165,888 | Арм500 | ГОСТ 34028-2016 | 25 | 180x180 | Открытая |  | 166,653 | 1,8 | 0,4 | 166.253 |  |  | 7 | 1559 | 4 | 4105 | 4230 | 7459 | 3603 | 3467 | 9361 | 200 | 7 | 2 | 2155 | 9 | 320 | 350 | 110 | [7 empty] | B 789/BC | 0,01 | 2:52:00 | 1537 | 2:52:00 | 1534 | 3:06:32 | 0.2062 | 0.1959 | 1.0176 | 0.0079 | 0.0167 | 0.0522 | 0.0167 | 0.0389 | 0.0009 | 0.0031 | 0.0004 |  | 0.001 | 0.0035 | 0.0027 | 0.0007 | 0.0066 |  |  | 0.004 |  |  |  |  | RHI DELTEK D99 |  | RHI JUSTAL DS1015
1270 | 12005884 | 11.08.2020 | 168,96 | Арм500 | ГОСТ 34028-2016 | 26 | 180x180 | Открытая |  | 169,731 | 1,8 | 0,4 | 169.331 |  |  | 11 | 1560 | 4 | 4133 | 4258 | 7487 | 3631 | 3495 | 9361 | 200 | 7 | 2 | 2155 | 9 | 320 | 350 | 110 | [7 empty] | B 789/BC | 0,01 | 3:32:00 | 1537 | 3:32:00 | 1536 | 3:35:08 | 0.1917 | 0.2009 | 0.9938 | 0.0049 | 0.0183 | 0.0588 | 0.0186 | 0.0398 | 0.0007 | 0.003 | 0.0003 |  | 0.001 | 0.0032 | 0.0026 | 0.001 | 0.0072 |  |  | 0.0039 |  | 0.0001 |  |  | RHI DELTEK D99 |  | RHI JUSTAL DS1015
1271 | 12005885 | 11.08.2020 | 159,744 | Арм500 | ГОСТ 34028-2016 | 27 | 180x180 | Открытая |  | 160,496 | 1,8 | 0,4 | 160.096 |  |  | 3 | 1561 | 4 | 4161 | 4285 | 7511 | 3655 | 3522 | 9419 | 200 | 7 | 2 | 2155 | 9 | 320 | 350 | 110 | [7 empty] | B 789/BC | 0,01 | 4:13:00 | 1536 | 4:13:00 | 1537 | 4:15:09 | 0.1936 | 0.1835 | 1.0085 | 0.007 | 0.0165 | 0.0602 | 0.0145 | 0.0429 | 0.0007 | 0.0034 | 0.0004 |  | 0.001 | 0.0037 | 0.0027 | 0.0013 | 0.0064 |  |  | 0.0041 |  | 0.0001 |  |  | RHI DELTEK D99 |  | RHI JUSTAL DS1015
1272 | 12005886 | 11.08.2020 | 162,816 | Арм500 | ГОСТ 34028-2016 | 28 | 180x180 | Открытая |  | 163,575 | 1,8 | 0,4 | 163.175 |  |  | 1 | 1562 | 4 | 4188 | 4313 | 7539 | 3683 | 3550 | 9444 | 200 | 7 | 2 | 2155 | 9 | 320 | 350 | 110 | [7 empty] | B 789/BC | 0,01 | 4:53:00 | 1540 | 4:53:00 | 1541 | 4:55:08 | 0.1839 | 0.1975 | 0.9986 | 0.0061 | 0.0163 | 0.0689 | 0.0137 | 0.0339 | 0.0009 | 0.0034 | 0.0004 |  | 0.0011 | 0.0035 | 0.0025 | 0.0007 | 0.0062 |  |  | 0.0041 |  | 0.0001 |  |  | RHI DELTEK D99 |  | RHI JUSTAL DS1015
1273 | 12005887 | 11.08.2020 | 172,032 | Арм500 | ГОСТ 34028-2016 | 29 | 180x180 | Открытая |  | 172,81 | 1,8 | 0,4 | 172.41 |  |  | 7 | 1561 | 4 | 4219 | 4341 | 7566 | 3710 | 3577 | 9475 | 200 | 7 | 2 | 2155 | 9 | 320 | 350 | 110 | [7 empty] | B 789/BC | 0,01 | 5:33:00 | 1540 | 5:33:00 | 1540 | 5:36:09 | 0.1927 | 0.178 | 1.0109 | 0.008 | 0.0196 | 0.0716 | 0.0151 | 0.0388 | 0.0007 | 0.0031 | 0.0004 |  | 0.001 | 0.0039 | 0.0022 | 0.0009 | 0.0064 |  |  | 0.0039 |  |  |  |  | RHI DELTEK D99 |  | RHI JUSTAL DS1015
1274 | 12005888 | 11.08.2020 | 159,744 | Арм500 | ГОСТ 34028-2016 | 30 | 180x180 | Открытая |  | 160,596 | 1,8 | 0,4 | 160.196 |  |  | 11 | 1567 | 4 | 4246 | 4368 | 7591 | 3735 | 3605 | 9502 | 200 | 7 | 2 | 2155 | 9 | 320 | 350 | 110 | [7 empty] | B 789/BC | 0,01 | 6:15:00 | 1542 | 6:15:00 | 1540 | 6:27:28 | 0.1927 | 0.1937 | 0.9973 | 0.009 | 0.0167 | 0.069 | 0.0147 | 0.0341 | 0.0007 | 0.0036 | 0.0005 |  | 0.0011 | 0.0038 | 0.0028 | 0.0012 | 0.0058 |  |  | 0.004 |  | 0.0001 |  |  | RHI DELTEK D99 |  | RHI JUSTAL DS1015
1275 | 12005889 | 11.08.2020 | 156,672 | Арм500 | ГОСТ 34028-2016 | 31 | 180x180 | Открытая |  | 157,417 | 1,8 | 0,4 | 157.017 |  |  | 3 | 1565 | 4 | 4274 | 4393 | 7619 | 3763 | 3630 | 9527 | 200 | 7 | 2 | 2155 | 9 | 320 | 350 | 100 | [7 empty] | B 789/BC | 0,01 | 7:00:00 | 1540 | 7:00:00 | 1538 | 7:03:12 | 0.1904 | 0.1947 | 1.0467 | 0.0117 | 0.0171 | 0.0698 | 0.0147 | 0.0327 | 0.001 | 0.0046 | 0.0005 |  | 0.0011 | 0.0041 | 0.0027 | 0.0012 | 0.0064 |  |  | 0.004 |  | 0.0001 |  |  | RHI DELTEK D99 |  | RHI JUSTAL DS1015
1276 | 12005890 | 11.08.2020 | 168,96 | Арм500 | ГОСТ 34028-2016 | 32 | 180x180 | Открытая |  | 169,731 | 1,8 | 0,4 | 169.331 |  |  | 4 | 1571 | 4 | 4302 | 4424 | 7646 | 3790 | 3657 | 9555 | 200 | 7 | 2 | 2155 | 9 | 320 | 350 | 100 | [7 empty] | B 789/BC | 0,01 | 7:45:00 | 1533 | 7:45:00 | 1533 | 7:44:20 | 0.1872 | 0.1812 | 1.0127 | 0.0085 | 0.0219 | 0.0802 | 0.022 | 0.0483 | 0.0011 | 0.0043 | 0.0005 |  | 0.0011 | 0.0038 | 0.0026 | 0.0009 | 0.0066 |  |  | 0.0041 |  | 0.0001 |  |  | RHI DELTEK D99 |  | RHI JUSTAL DS1015
1277 | 12005891 | 11.08.2020 | 159,744 | Арм500 | ГОСТ 34028-2016 | 33 | 180x180 | Открытая |  | 160,496 | 1,8 | 0,4 | 160.096 |  |  | 1 | 1567 | 4 | 4329 | 4448 | 7674 | 3815 | 3685 | 9582 | 200 | 7 | 2 | 2155 | 9 | 320 | 350 | 100 | [7 empty] | B 789/BC | 0,01 | 8:25:00 | 1535 | 8:25:00 | 1536 | 8:38:31 | 0.192 | 0.1914 | 1.0122 | 0.0123 | 0.0198 | 0.0743 | 0.0199 | 0.0476 | 0.0013 | 0.0036 | 0.0005 |  | 0.0011 | 0.0038 | 0.0035 | 0.0011 | 0.006 |  |  | 0.0039 |  | 0.0001 |  |  | RHI DELTEK D99 |  | RHI JUSTAL DS1015
1278 | 12005892 | 11.08.2020 | 153,6 | Арм500 | ГОСТ 34028-2016 | 34 | 180x180 | Открытая |  | 154,338 | 1,8 | 0,4 | 153.938 |  |  | 11 | 1563 | 4 | 4354 | 4476 | 7698 | 3842 | 3709 | 9607 | 200 | 7 | 2 | 2155 | 9 | 320 | 350 | 100 | [7 empty] | B 789/BC | 0,01 | 9:12:00 | 1537 | 9:12:00 | 1536 | 9:21:05 | 0.2018 | 0.1854 | 1.0191 | 0.0112 | 0.0203 | 0.0816 | 0.0292 | 0.0503 | 0.0016 | 0.0036 | 0.0004 |  | 0.001 | 0.0037 | 0.0025 | 0.0011 | 0.0084 |  |  | 0.004 |  | 0.0001 |  |  | RHI DELTEK D99 |  | RHI JUSTAL DS1015 |  | Прожиг шибера
1279 | 12005893 | 11.08.2020 | 165,888 | Арм500 | ГОСТ 34028-2016 | 35 | 180x180 | Открытая |  | 166,653 | 1,8 | 0,4 | 166.253 |  |  | 3 | 1566 | 4 | 4381 | 4503 | 7726 | 3870 | 3737 | 9634 | 200 | 7 | 2 | 2155 | 9 | 320 | 350 | 100 | [7 empty] | B 789/BC | 0,01 | 9:55:00 | 1538 | 9:55:00 | 1539 | 10:10:32 | 0.1852 | 0.1858 | 0.9973 | 0.0087 | 0.0252 | 0.0803 | 0.0391 | 0.0427 | 0.0013 | 0.0035 | 0.0004 |  | 0.0011 | 0.0039 | 0.0027 | 0.001 | 0.0064 |  |  | 0.004 |  | 0.0001 |  |  | RHI DELTEK D99 |  | RHI JUSTAL DS1015
1280 | 12005894 | 11.08.2020 | 165,888 | Арм500 | ГОСТ 34028-2016 | 36 | 180x180 | Открытая |  | 166,653 | 1,8 | 0,4 | 166.253 |  |  | 4 | 1567 | 4 | 4409 | 4531 | 7754 | 3898 | 3765 | 9662 | 200 | 7 | 2 | 2155 | 9 | 320 | 350 | 100 | [7 empty] | B 789/BC | 0,01 | 10:40:00 | 1541 | 10:40:00 | 1540 | 10:52:14 | 0.2169 | 0.1755 | 1.0118 | 0.0074 | 0.0213 | 0.0785 | 0.0218 | 0.0458 | 0.0012 | 0.0037 | 0.0004 |  | 0.0011 | 0.0037 | 0.003 | 0.001 | 0.0075 |  |  | 0.004 |  |  |  |  | RHI DELTEK D99 |  | RHI JUSTAL DS1015
1281 | 12005895 | 11.08.2020 | 162,816 | Арм500 | ГОСТ 34028-2016 | 37 | 180x180 | Открытая |  | 163,575 | 1,8 | 0,4 | 163.175 |  |  | 1 | 1562 | 4 | 4437 | 4556 | 7781 | 3922 | 3792 | 9690 | 200 | 7 | 2 | 2155 | 9 | 320 | 350 | 100 | [7 empty] | B 789/BC | 0,01 | 11:25:00 | 1539 | 11:25:00 | 1537 | 11:33:02 | 0.1904 | 0.1796 | 1.0103 | 0.0068 | 0.0168 | 0.0752 | 0.0213 | 0.0448 | 0.0017 | 0.0035 | 0.0005 |  | 0.0011 | 0.0037 | 0.0031 | 0.0008 | 0.0073 |  |  | 0.004 |  | 0.0001 |  |  | RHI DELTEK D99 |  | RHI JUSTAL DS1015
1282 | 12005896 | 11.08.2020 | 159,744 | Арм500 | ГОСТ 34028-2016 | 38 | 180x180 | Открытая |  | 160,496 | 1,8 | 0,4 | 160.096 |  |  | 5 | 1569 | 4 | 4464 | 4583 | 7809 | 3950 | 3817 | 9714 | 200 | 7 | 2 | 2155 | 9 | 320 | 350 | 100 | [7 empty] | B 789/BC | 0,01 | 12:05:00 | 1535 | 12:05:00 | 1536 | 12:06:53 | 0.1933 | 0.1873 | 1.0199 | 0.0166 | 0.0162 | 0.0713 | 0.0164 | 0.0384 | 0.0012 | 0.0026 | 0.0005 |  | 0.0012 | 0.0037 | 0.0034 | 0.0012 | 0.0079 |  |  | 0.004 |  | 0.0001 |  |  | RHI DELTEK D99 |  | RHI JUSTAL DS1015
1283 | 12005897 | 11.08.2020 | 165,888 | Арм500 | ГОСТ 34028-2016 | 39 | 180x180 | Открытая |  | 166,653 | 1,8 | 0,4 | 166.253 |  |  | 3 | 1562 | 4 | 4492 | 4611 | 7836 | 3977 | 3844 | 9742 | 200 | 7 | 2 | 2155 | 9 | 320 | 350 | 100 | [7 empty] | B 789/BC | 0,01 | 12:50:00 | 1535 | 12:50:00 | 1543 | 13:04:15 | 0.1887 | 0.1779 | 0.9919 | 0.007 | 0.0187 | 0.0688 | 0.0165 | 0.0324 | 0.001 | 0.0028 | 0.0005 |  | 0.0011 | 0.0036 | 0.0023 | 0.0009 | 0.0088 |  |  | 0.0037 |  | 0.0001 |  |  | RHI DELTEK D99 |  | RHI JUSTAL DS1015
1284 | 12005898 | 11.08.2020 | 175,104 | Арм500 | ГОСТ 34028-2016 | 40 | 180x180 | Открытая |  | 175,889 | 1,8 | 0,4 | 175.489 |  |  | 4 | 1562 | 4 | 4523 | 4641 | 7867 | 4005 | 3872 | 9769 | 200 | 7 | 2 | 2155 | 9 | 320 | 350 | 100 | [7 empty] | B 789/BC | 0,01 | 13:35:00 | 1537 | 13:35:00 | 1535 | 13:50:55 | 0.1768 | 0.1725 | 0.9978 | 0.0099 | 0.0191 | 0.0693 | 0.0144 | 0.035 | 0.001 | 0.0024 | 0.0005 |  | 0.001 | 0.0037 | 0.0024 | 0.0008 | 0.0078 |  |  | 0.0037 |  | 0.0001 |  |  | RHI DELTEK D99 |  | RHI JUSTAL DS1015
1285 | 12005899 | 11.08.2020 | 168,96 | Арм500 | ГОСТ 34028-2016 | 41 | 180x180 | Открытая |  | 169,731 | 1,8 | 0,4 | 169.331 |  |  |  | 1569 | 4 | 4553 | 4669 | 7895 | 4033 | 3900 | 9797 | 200 | 7 | 2 | 2155 | 9 | 320 | 350 | 100 | [7 empty] | B 789/BC | 0,01 | 14:20:00 | 1541 | 14:20:00 | 1543 | 14:37:01 | 0.2174 | 0.1862 | 1.0277 | 0.0115 | 0.0229 | 0.076 | 0.0188 | 0.0373 | 0.0008 | 0.0026 | 0.0005 |  | 0.0012 | 0.004 | 0.0026 | 0.0012 | 0.0059 |  |  | 0.0039 |  | 0.0001 | 0.0033 |  | RHI DELTEK D99 |  | RHI JUSTAL DS1015
1286 | 12005900 | 11.08.2020 | 165,824 | Арм500 | ГОСТ 34028-2016 | 42 | 180x180 | Открытая |  | 175,138 | 1,8 | 0,4 | 174.738 | 5,4 |  | 5 | 1563 | 4 | 4581 | 4697 | 7919 | 4060 | 3927 | 9828 | 200 | 7 | 2 | 2155 | 9 | 320 | 350 | 100 | [7 empty] | B 789/BC | 0,01 | 15:05:00 | 1540 | 15:05:00 | 1537 | 15:20:38 | 0.1887 | 0.1917 | 1.0335 | 0.0088 | 0.0192 | 0.0753 | 0.0167 | 0.0455 | 0.0011 | 0.0028 | 0.0005 |  | 0.0011 | 0.0042 | 0.0026 | 0.0009 | 0.0064 |  |  | 0.0038 |  | 0.0001 |  |  | RHI DELTEK D99 |  | RHI JUSTAL DS1015
1287 | 12005901 | 11.08.2020 | 159,744 | Арм500 | ГОСТ 34028-2016 | 1 | 180x180 | Открытая |  | 161,416 | 1,8 | 0,4 | 161.016 |  |  | 11 | 1575 | 2 | 3245 | 4719 | 7947 | 4088 | 3955 | 9856 | 200 | 7 | 2 | 2155 | 9 | 320 | 350 | 100 | [7 empty] | B 789/BC | 0,08 | 16:35:00 | 1548 | 16:35:00 | 1547 | 16:47:01 | 0.1928 | 0.2176 | 1.0449 | 0.0084 | 0.0229 | 0.074 | 0.0144 | 0.0474 | 0.0011 | 0.0028 | 0.0006 |  | 0.0013 | 0.0046 | 0.0031 | 0.0013 | 0.0072 |  |  | 0.0039 |  | 0.0001 |  |  | RHI DELTEK D99 |  | RHI JUSTAL DS1015 |  | сбой в работе доталкивателя
1288 | 12005902 | 11.08.2020 | 159,744 | Арм500 | ГОСТ 34028-2016 | 2 | 180x180 | Открытая |  | 160,496 | 1,8 | 0,4 | 160.096 |  |  | 3 | 1559 | 2 | 3269 | 4746 | 7974 | 4115 | 3982 | 9880 | 200 | 7 | 2 | 2155 | 9 | 320 | 350 | 100 | [7 empty] | B 789/BC | 0,02 | 17:20:00 | 1541 | 17:20:00 | 1535 | 17:22:46 | 0.186 | 0.1976 | 1.0423 | 0.0091 | 0.0191 | 0.0752 | 0.0171 | 0.0431 | 0.0009 | 0.0028 | 0.0005 |  | 0.0012 | 0.0042 | 0.0032 | 0.0008 | 0.0071 |  |  | 0.0039 |  | 0.0001 |  |  | RHI DELTEK D99 |  | RHI JUSTAL DS1015
1289 | 12005903 | 11.08.2020 | 153,6 | Арм500 | ГОСТ 34028-2016 | 3 | 180x180 | Открытая |  | 154,338 | 1,8 | 0,4 | 153.938 |  |  | 4 | 1561 | 2 | 3297 | 4771 | 7999 | 4140 | 4007 | 9908 | 200 | 7 | 2 | 2155 | 9 | 320 | 350 | 100 | [7 empty] | B 789/BC | 0,02 | 18:00:00 | 1536 | 18:00:00 | 1533 | 18:16:41 | 0.1881 | 0.1889 | 1.0188 | 0.0049 | 0.0146 | 0.0753 | 0.0194 | 0.0434 | 0.0008 | 0.0026 | 0.0005 |  | 0.0011 | 0.0033 | 0.0031 | 0.0009 | 0.0074 |  |  | 0.0038 |  | 0.0001 |  |  | RHI DELTEK D99 |  | RHI JUSTAL DS1015
1290 | 12005904 | 11.08.2020 | 162,816 | Арм500 | ГОСТ 34028-2016 | 4 | 180x180 | Открытая |  | 163,575 | 1,8 | 0,4 | 163.175 |  |  | 7 | 1561 | 2 | 3321 | 4798 | 8026 | 4167 | 4034 | 9935 | 200 | 7 | 2 | 2155 | 9 | 320 | 350 | 100 | [7 empty] | B 789/BC | 0,02 | 18:40:00 | 1532 | 18:40:00 | 1533 | 18:40:23 | 0.1952 | 0.1947 | 1.0094 | 0.0087 | 0.0209 | 0.0699 | 0.0158 | 0.0375 | 0.001 | 0.0024 | 0.0005 |  | 0.001 | 0.0033 | 0.0024 | 0.0009 | 0.007 |  |  | 0.0037 |  | 0.0001 |  |  | RHI DELTEK D99 |  | RHI JUSTAL DS1015
1291 | 12005905 | 11.08.2020 | 153,6 | Арм500 | ГОСТ 34028-2016 | 5 | 180x180 | Открытая |  | 154,338 | 1,8 | 0,4 | 153.938 |  |  | 11 | 1562 | 2 | 3349 | 4826 | 8051 | 4192 | 4059 | 9960 | 200 | 13 | 2 | 2155 | 9 | 320 | 350 | 120 | [7 empty] | B 789/BC | 0,01 | 19:17:00 | 1533 | 19:17:00 | 1536 | 19:27:37 | 0.1972 | 0.1978 | 1.0023 | 0.0047 | 0.0126 | 0.0801 | 0.0187 | 0.0371 | 0.0011 | 0.0032 | 0.0004 |  | 0.001 | 0.0031 | 0.0029 | 0.001 | 0.0075 |  |  | 0.0038 |  | 0.0001 |  |  | RHI DELTEK D99 |  | RHI JUSTAL DS1015
1292 | 12005906 | 11.08.2020 | 165,888 | Арм500 | ГОСТ 34028-2016 | 6 | 180x180 | Открытая |  | 166,653 | 1,8 | 0,4 | 166.253 |  |  | 5 | 1565 | 2 | 3377 | 4854 | 8079 | 4220 | 4087 | 9988 | 200 | 13 | 2 | 2155 | 9 | 320 | 350 | 120 | [7 empty] | B 789/BC | 0,05 | 20:00:00 | 1532 | 20:00:00 | 1533 | 20:09:54 | 0.1829 | 0.2353 | 1.0044 | 0.0086 | 0.0074 | 0.0727 | 0.0266 | 0.0433 | 0.0012 | 0.0029 | 0.0005 |  | 0.0011 | 0.0029 | 0.0025 | 0.0009 | 0.0077 |  |  | 0.0038 |  | 0.0001 |  |  | RHI DELTEK D99 |  | RHI JUSTAL DS1015
1293 | 12005907 | 11.08.2020 | 162,816 | Арм500 | ГОСТ 34028-2016 | 7 | 180x180 | Открытая |  | 163,575 | 1,8 | 0,4 | 163.175 |  |  | 3 | 1564 | 2 | 3401 | 4881 | 8106 | 4247 | 4114 | 10015 | 200 | 13 | 2 | 2155 | 9 | 320 | 350 | 120 | [7 empty] | B 789/BC | 0,05 | 20:40:00 | 1538 | 20:40:00 | 1539 | 20:44:36 | 0.1867 | 0.1954 | 1.0269 | 0.005 | 0.011 | 0.078 | 0.0222 | 0.0466 | 0.001 | 0.0031 | 0.0005 |  | 0.001 | 0.003 | 0.0028 | 0.0009 | 0.0072 |  |  | 0.0038 |  | 0.0001 |  |  | RHI DELTEK D99 |  | RHI JUSTAL DS1015
1294 | 12005908 | 11.08.2020 | 156,672 | Арм500 | ГОСТ 34028-2016 | 8 | 180x180 | Открытая |  | 157,417 | 1,8 | 0,4 | 157.017 |  |  | 4 | 1565 | 2 | 3429 | 4906 | 9131 | 4275 | 4142 | 10040 | 200 | 13 | 2 | 2155 | 9 | 320 | 350 | 110 | [7 empty] | B 789/BC | 0,02 | 21:19:00 | 1537 | 21:19:00 | 1537 | 21:23:13 | 0.2005 | 0.1848 | 1.0227 | 0.003 | 0.011 | 0.0778 | 0.022 | 0.051 | 0.001 | 0.0035 | 0.0004 |  | 0.0011 | 0.003 | 0.0029 | 0.0013 | 0.0074 |  |  | 0.0038 |  | 0.0001 | 0.0022 |  | RHI DELTEK D99 |  | RHI JUSTAL DS1015
1295 | 12005909 | 11.08.2020 | 159,744 | Арм500 | ГОСТ 34028-2016 | 9 | 180x180 | Открытая |  | 160,496 | 1,8 | 0,4 | 160.096 |  |  | 7 | 1566 | 2 | 3453 | 4933 | 8158 | 4302 | 4166 | 10067 | 200 | 13 | 2 | 2155 | 9 | 320 | 350 | 110 | [7 empty] | B 789/BC | 0,02 | 21:58:00 | 1539 | 21:58:00 | 1538 | 22:06:55 | 0.1909 | 0.1892 | 0.9929 | 0.0046 | 0.0154 | 0.0818 | 0.0206 | 0.0468 | 0.0011 | 0.0033 | 0.0004 |  | 0.0011 | 0.0029 | 0.0038 | 0.0008 | 0.0073 |  |  | 0.0039 |  | 0.0001 | 0.002 |  | RHI DELTEK D99 |  | RHI JUSTAL DS1015
1296 | 12005910 | 11.08.2020 | 165,888 | Арм500 | ГОСТ 34028-2016 | 10 | 180x180 | Открытая |  | 166,653 | 1,8 | 0,4 | 166.253 |  |  | 11 | 1562 | 2 | 3481 | 4961 | 8186 | 4330 | 4194 | 10095 | 200 | 13 | 2 | 2155 | 9 | 320 | 350 | 110 | [7 empty] | B 789/BC | 0,02 | 22:40:00 | 1536 | 22:40:00 | 1533 | 22:48:04 | 0.1899 | 0.1976 | 0.9944 | 0.0046 | 0.0147 | 0.0806 | 0.017 | 0.0465 | 0.0012 | 0.003 | 0.0004 |  | 0.0011 | 0.0028 | 0.0029 | 0.0008 | 0.0073 |  |  | 0.0037 |  | 0.0001 | 0.0025 |  | RHI DELTEK D99 |  | RHI JUSTAL DS1015
1297 | 12005911 | 11.08.2020 | 162,816 | Арм500 | ГОСТ 34028-2016 | 11 | 180x180 | Открытая |  | 163,575 | 1,8 | 0,4 | 163.175 |  |  | 5 | 1565 | 2 | 3506 | 4992 | 8214 | 4655 | 4222 | 10123 | 200 | 13 | 2 | 2155 | 9 | 320 | 350 | 110 | [7 empty] | B 789/BC | 0,01 | 23:22:00 | 1534 | 23:22:00 | 1533 | 23:28:29 | 0.1917 | 0.2017 | 1.0029 | 0.0037 | 0.0125 | 0.0791 | 0.016 | 0.0436 | 0.001 | 0.0031 | 0.0005 |  | 0.0011 | 0.003 | 0.0025 | 0.0006 | 0.0069 |  |  | 0.0039 |  | 0.0001 | 0.0008 |  | RHI DELTEK D99 |  | RHI JUSTAL DS1015
1298 | 12005912 | 11.08.2020 | 165,888 | Арм500 | ГОСТ 34028-2016 | 12 | 180x180 | Открытая |  | 166,653 | 1,8 | 0,4 | 166.253 |  |  | 3 | 1565 | 2 | 3533 | 5019 | 8241 | 4382 | 4249 | 10150 | 200 | 13 | 2 | 2155 | 9 | 320 | 350 | 120 | [7 empty] | B 789/BC | 0,02 | 0:03:00 | 1539 | 0:03:00 | 1538 | 0:11:47 | 0.1907 | 0.188 | 1.0075 | 0.004 | 0.0114 | 0.0787 | 0.0191 | 0.049 | 0.0009 | 0.0032 | 0.0004 |  | 0.001 | 0.0029 | 0.0025 | 0.0008 | 0.0061 |  |  | 0.0038 |  | 0.0001 | 0.0017 |  | RHI DELTEK D99 |  | RHI JUSTAL DS1015
1299 | 12005913 | 12.08.2020 | 156,672 | Арм500 | ГОСТ 34028-2016 | 13 | 180x180 | Открытая |  | 157,417 | 1,8 | 0,4 | 157.017 |  |  | 4 | 1566 | 2 | 3558 | 5047 | 8269 | 4410 | 4274 | 10175 | 200 | 13 | 2 | 2155 | 9 | 320 | 350 | 110 | [7 empty] | B 789/BC | 0,02 | 0:44:00 | 1536 | 0:44:00 | 1537 | 0:50:34 | 0.2017 | 0.1895 | 1.0113 | 0.0062 | 0.0161 | 0.0767 | 0.0186 | 0.0439 | 0.0009 | 0.0029 | 0.0005 |  | 0.001 | 0.0031 | 0.0024 | 0.0009 | 0.0074 |  |  | 0.0039 |  | 0.0001 | 0.0017 |  | RHI DELTEK D99 |  | RHI JUSTAL DS1015
1300 | 12005914 | 12.08.2020 | 168,96 | Арм500 | ГОСТ 34028-2016 | 14 | 180x180 | Открытая |  | 169,731 | 1,8 | 0,4 | 169.331 |  |  | 7 | 1565 | 2 | 3585 | 5074 | 8296 | 4441 | 4301 | 10202 | 200 | 13 | 2 | 2155 | 9 | 320 | 350 | 120 | [7 empty] | B 789/BC | 0,03 | 1:30:00 | 1535 | 1:30:00 | 1535 | 1:30:31 | 0.2047 | 0.1865 | 1.0218 | 0.0051 | 0.012 | 0.0736 | 0.0248 | 0.0442 | 0.001 | 0.0032 | 0.0005 |  | 0.001 | 0.0032 | 0.0023 | 0.001 | 0.0067 |  |  | 0.0039 |  | 0.0001 | 0.0024 |  | RHI DELTEK D99 |  | RHI JUSTAL DS1015
1301 | 12005915 | 12.08.2020 | 162,816 | Арм500 | ГОСТ 34028-2016 | 15 | 180x180 | Открытая |  | 163,575 | 1,8 | 0,4 | 163.175 |  |  | 11 | 1572 | 2 | 3613 | 5102 | 8324 | 4465 | 4329 | 10230 | 200 | 13 | 2 | 2155 | 9 | 320 | 350 | 110 | [7 empty] | B 789/BC | 0,02 | 2:07:00 | 1540 | 2:07:00 | 1541 | 2:15:36 | 0.1999 | 0.1501 | 0.5584 | 0.0045 | 0.0111 | 0.0552 | 0.0291 | 0.0412 | 0.0009 | 0.0039 | 0.0003 |  | 0.0008 | 0.0016 | 0.0021 | 0.0012 | 0.0072 |  |  | 0.0031 |  | 0.0001 | 0.0017 |  | RHI DELTEK D99 |  | RHI JUSTAL DS1015
1302 | 12005916 | 12.08.2020 | 159,744 | Арм500 | ГОСТ 34028-2016 | 16 | 180x180 | Открытая |  | 160,496 | 1,8 | 0,4 | 160.096 |  |  | 5 | 1568 | 2 | 3638 | 5130 | 8352 | 4493 | 4354 | 10258 | 200 | 13 | 2 | 2155 | 9 | 320 | 350 | 110 | [7 empty] | B 789/BC | 0,02 | 2:48:00 | 1538 | 2:48:00 | 1537 | 2:53:49 | 0.196 | 0.1538 | 0.503 | 0.0046 | 0.0106 | 0.0549 | 0.0261 | 0.0409 | 0.0008 | 0.003 | 0.0003 |  | 0.0008 | 0.0014 | 0.0022 | 0.001 | 0.0072 |  |  | 0.003 |  |  | 0.0012 |  | RHI DELTEK D99 |  | RHI JUSTAL DS1015
1303 | 12005917 | 12.08.2020 | 168,96 | Арм500 | ГОСТ 34028-2016 | 17 | 180x180 | Открытая |  | 169,731 | 1,8 | 0,4 | 169.331 |  |  | 3 | 1571 | 2 | 3665 | 5157 | 8379 | 4523 | 4381 | 10285 | 200 | 13 | 2 | 2155 | 9 | 320 | 350 | 110 | [7 empty] | B 789/BC | 0,02 | 3:29:00 | 1540 | 3:29:00 | 1541 | 3:37:10 | 0.1879 | 0.145 | 0.4963 | 0.006 | 0.0155 | 0.0592 | 0.03 | 0.041 | 0.0007 | 0.0046 | 0.0003 |  | 0.0008 | 0.0015 | 0.0021 | 0.0011 | 0.0061 |  |  | 0.0031 |  | 0.0001 | 0.0023 |  | RHI DELTEK D99 |  | RHI JUSTAL DS1015
1304 | 12005918 | 12.08.2020 | 159,744 | Арм500 | ГОСТ 34028-2016 | 18 | 180x180 | Открытая |  | 160,496 | 1,8 | 0,4 | 160.096 |  |  | 4 | 1571 | 2 | 3693 | 5185 | 8404 | 4551 | 4409 | 10310 | 200 | 13 | 2 | 2155 | 9 | 320 | 350 | 110 | [7 empty] | B 789/BC | 0,01 | 4:11:00 | 1541 | 4:11:00 | 1541 | 4:18:54 | 0.201 | 0.1515 | 0.5197 | 0.006 | 0.0151 | 0.0561 | 0.0204 | 0.0368 | 0.0009 | 0.0034 | 0.0003 |  | 0.0008 | 0.0019 | 0.0022 | 0.0011 | 0.0065 |  |  | 0.0032 |  |  | 0.002 |  | RHI DELTEK D99 |  | RHI JUSTAL DS1015
1305 | 12005919 | 12.08.2020 | 156,672 | Арм500 | ГОСТ 34028-2016 | 19 | 180x180 | Открытая |  | 157,417 | 1,8 | 0,4 | 157.017 |  |  | 7 | 1571 | 2 | 3717 | 5209 | 8431 | 4579 | 4436 | 10334 | 200 | 13 | 2 | 2155 | 9 | 320 | 350 | 110 | [7 empty] | B 789/BC | 0,01 | 4:52:00 | 1539 | 4:52:00 | 1541 | 5:02:24 | 0.199 | 0.1487 | 0.5243 | 0.0042 | 0.012 | 0.0491 | 0.0195 | 0.0393 | 0.0012 | 0.003 | 0.0003 |  | 0.0008 | 0.0016 | 0.0028 | 0.0008 | 0.0078 |  |  | 0.0031 |  |  | 0.0027 |  | RHI DELTEK D99 |  | RHI JUSTAL DS1015
1306 | 12005920 | 12.08.2020 | 162,816 | Арм500 | ГОСТ 34028-2016 | 20 | 180x180 | Открытая |  | 163,575 | 1,8 | 0,4 | 163.175 |  |  | 11 | 1571 | 2 | 3745 | 5237 | 8459 | 4606 | 4461 | 10362 | 200 | 13 | 2 | 2155 | 9 | 320 | 350 | 120 | [7 empty] | B 789/BC | 0,03 | 5:35:00 | 1540 | 5:35:00 | 1543 | 5:42:05 | 0.1931 | 0.1449 | 0.5102 | 0.0038 | 0.0176 | 0.0565 | 0.0246 | 0.0451 | 0.001 | 0.0034 | 0.0002 |  | 0.0008 | 0.0016 | 0.0024 | 0.0009 | 0.0067 |  |  | 0.003 |  | 0.0001 | 0.0026 |  | RHI DELTEK D99 |  | RHI JUSTAL DS1015
1307 | 12005921 | 12.08.2020 | 159,744 | Арм500 | ГОСТ 34028-2016 | 21 | 180x180 | Открытая |  | 160,496 | 1,8 | 0,4 | 160.096 |  |  | 5 | 1569 | 2 | 3773 | 5262 | 8487 | 4634 | 4489 | 10387 | 200 | 13 | 2 | 2155 | 9 | 320 | 350 | 120 | [7 empty] | B 789/BC | 0,04 | 6:13:00 | 1543 | 6:13:00 | 1539 | 6:29:55 | 0.2027 | 0.1465 | 0.5078 | 0.0031 | 0.0155 | 0.0599 | 0.0302 | 0.0387 | 0.0009 | 0.0043 | 0.0002 |  | 0.0008 | 0.0017 | 0.0022 | 0.0008 | 0.0065 |  |  | 0.003 |  | 0.0001 | 0.0024 |  | RHI DELTEK D99 |  | RHI JUSTAL DS1015
1308 | 12005922 | 12.08.2020 | 159,744 | Арм500 | ГОСТ 34028-2016 | 22 | 180x180 | Открытая |  | 160,496 | 1,8 | 0,4 | 160.096 |  |  | 3 | 1572 | 2 | 3797 | 5289 | 8511 | 4661 | 4516 | 10414 | 200 | 13 | 2 | 2155 | 9 | 320 | 350 | 120 | [7 empty] | B 789/BC | 0,04 | 6:53:00 | 1548 | 6:53:00 | 1545 | 6:58:42 | 0.2032 | 0.1612 | 0.514 | 0.0043 | 0.0122 | 0.0531 | 0.0226 | 0.041 | 0.0007 | 0.0033 | 0.0002 |  | 0.0008 | 0.0017 | 0.0025 | 0.0014 | 0.0057 |  |  | 0.0027 |  | 0.0001 | 0.0015 |  | RHI DELTEK D99 |  | RHI JUSTAL DS1015
1309 | 12005923 | 12.08.2020 | 162,816 | Арм500 | ГОСТ 34028-2016 | 23 | 180x180 | Открытая |  | 163,575 | 1,8 | 0,4 | 163.175 |  |  | 4 | 1570 | 2 | 3825 | 5317 | 8539 | 4689 | 4541 | 10442 | 200 | 7 | 2 | 2155 | 9 | 320 | 350 | 110 | [7 empty] | B 789/BC | 0,01 | 7:34:00 | 1544 | 7:34:00 | 1542 | 7:39:23 | 0.2117 | 0.1503 | 0.5061 | 0.0085 | 0.0151 | 0.0549 | 0.0272 | 0.041 | 0.0009 | 0.0033 | 0.0003 |  | 0.0008 | 0.0018 | 0.0021 | 0.001 | 0.0067 |  |  | 0.0031 |  | 0.0001 | 0.0027 |  | RHI DELTEK D99 |  | RHI JUSTAL DS1015
1310 | 12005924 | 12.08.2020 | 162,816 | Арм500 | ГОСТ 34028-2016 | 24 | 180x180 | Открытая |  | 163,575 | 1,8 | 0,4 | 163.175 |  |  | 7 | 1569 | 2 | 3852 | 5344 | 8566 | 4717 | 4568 | 10466 | 200 | 7 | 2 | 2155 | 9 | 320 | 350 | 110 | [7 empty] | B 789/BC | 0,01 | 8:16:00 | 1539 | 8:16:00 | 1536 | 8:33:07 | 0.1941 | 0.157 | 0.5118 | 0.0037 | 0.0191 | 0.0626 | 0.0259 | 0.0447 | 0.001 | 0.0037 | 0.0002 |  | 0.0008 | 0.0017 | 0.0024 | 0.001 | 0.0057 |  |  | 0.0032 |  | 0.0001 |  |  | RHI DELTEK D99 |  | RHI JUSTAL DS1015
1311 | 12005925 | 12.08.2020 | 156,672 | Арм500 | ГОСТ 34028-2016 | 25 | 180x180 | Открытая |  | 157,417 | 1,8 | 0,4 | 157.017 |  |  | 11 | 1565 | 2 | 3877 | 5369 | 8594 | 4744 | 4593 | 10494 | 200 | 7 | 2 | 2155 | 9 | 320 | 350 | 110 | [7 empty] | B 789/BC | 0,01 | 8:55:00 | 1541 | 8:55:00 | 1540 | 9:15:39 | 0.1906 | 0.1395 | 0.5117 | 0.0066 | 0.0141 | 0.0551 | 0.028 | 0.0441 | 0.001 | 0.0049 | 0.0002 |  | 0.0007 | 0.0018 | 0.0022 | 0.0006 | 0.0065 |  |  | 0.0029 |  |  |  |  | RHI DELTEK D99 |  | RHI JUSTAL DS1015 |  | Сбой в работе Маркировочной машины (АСУТП)
1312 | 12005926 | 12.08.2020 | 159,744 | Арм500 | ГОСТ 34028-2016 | 26 | 180x180 | Открытая |  | 160,496 | 1,8 | 0,4 | 160.096 |  |  | 5 | 1566 | 2 | 3905 | 5397 | 8619 | 4769 | 4621 | 10522 | 200 | 7 | 2 | 2155 | 9 | 320 | 350 | 110 | [7 empty] | B 789/BC | 0,03 | 9:35:00 | 1540 | 9:35:00 | 1537 | 9:46:34 | 0.1914 | 0.1488 | 0.517 | 0.0056 | 0.0248 | 0.0588 | 0.0198 | 0.0425 | 0.0009 | 0.0033 | 0.0002 |  | 0.0008 | 0.0018 | 0.0021 | 0.001 | 0.0071 |  |  | 0.0031 |  | 0.0001 |  |  | RHI DELTEK D99 |  | RHI JUSTAL DS1015 |  | Сбой в работе Маркировочной машины.
1313 | 12005927 | 12.08.2020 | 156,672 | Арм500 | ГОСТ 34028-2016 | 27 | 180x180 | Открытая |  | 157,417 | 1,8 | 0,4 | 157.017 |  |  | 3 | 1565 | 2 | 3929 | 5424 | 8646 | 4796 | 4645 | 10546 | 200 | 7 | 2 | 2155 | 9 | 320 | 350 | 110 | [7 empty] | B 789/BC | 0,02 | 10:15:00 | 1536 | 10:15:00 | 1537 | 10:30:35 | 0.1981 | 0.1577 | 0.5183 | 0.0053 | 0.0179 | 0.0543 | 0.0144 | 0.039 | 0.0008 | 0.003 | 0.0002 |  | 0.0008 | 0.0018 | 0.0022 | 0.0018 | 0.007 |  |  | 0.0031 |  | 0.0001 |  |  | RHI DELTEK D99 |  | RHI JUSTAL DS1015
1314 | 12005928 | 12.08.2020 | 156,672 | Арм500 | ГОСТ 34028-2016 | 28 | 180x180 | Открытая |  | 157,417 | 1,8 | 0,4 | 157.017 |  |  | 12 | 1581 | 2 | 3957 | 5449 | 8671 | 4821 | 4673 | 10574 | 200 | 7 | 2 | 2155 | 9 | 320 | 350 | 110 | [7 empty] | B 789/BC | 0,01 | 10:55:00 | 1539 | 10:55:00 | 1539 | 11:08:03 | 0.1936 | 0.1473 | 0.5212 | 0.006 | 0.0183 | 0.0569 | 0.0269 | 0.0446 | 0.0009 | 0.0038 | 0.0002 |  | 0.0008 | 0.0019 | 0.0025 | 0.001 | 0.0076 |  |  | 0.003 |  | 0.0001 |  |  | RHI DELTEK D99 |  | RHI JUSTAL DS1015
1315 | 12005929 | 12.08.2020 | 165,888 | Арм500 | ГОСТ 34028-2016 | 29 | 180x180 | Открытая |  | 166,653 | 1,8 | 0,4 | 166.253 |  |  | 11 | 1569 | 2 | 3984 | 5476 | 8698 | 4849 | 4700 | 10601 | 200 | 7 | 2 | 2155 | 9 | 320 | 350 | 110 | [7 empty] | B 789/BC | 0,01 | 11:31:00 | 1540 | 11:31:00 | 1541 | 11:52:15 | 0.1848 | 0.1423 | 0.5202 | 0.0046 | 0.0178 | 0.0599 | 0.019 | 0.0395 | 0.0007 | 0.0027 | 0.0002 |  | 0.0008 | 0.0016 | 0.0027 | 0.001 | 0.0058 |  |  | 0.0032 |  |  |  |  | RHI DELTEK D99 |  | RHI JUSTAL DS1015
1316 | 12005930 | 12.08.2020 | 165,888 | Арм500 | ГОСТ 34028-2016 | 30 | 180x180 | Открытая |  | 166,653 | 1,8 | 0,4 | 166.253 |  |  | 5 | 1566 | 2 | 4012 | 5504 | 8726 | 4876 | 4728 | 10629 | 200 | 7 | 2 | 2155 | 9 | 320 | 350 | 110 | [7 empty] | B 789/BC | 0,01 | 12:15:00 | 1539 | 12:15:00 | 1536 | 12:30:37 | 0.1792 | 0.1617 | 0.5394 | 0.0056 | 0.0218 | 0.0622 | 0.0187 | 0.0455 | 0.0008 | 0.0037 | 0.0002 |  | 0.0008 | 0.0017 | 0.0029 | 0.0011 | 0.0059 |  |  | 0.0031 |  | 0.0001 |  |  | RHI DELTEK D99 |  | RHI JUSTAL DS1015
1317 | 12005931 | 12.08.2020 | 156,672 | Арм500 | ГОСТ 34028-2016 | 31 | 180x180 | Открытая |  | 157,417 | 1,8 | 0,4 | 157.017 |  |  | 3 | 1568 | 2 | 4040 | 5532 | 8754 | 4901 | 4753 | 10654 | 200 | 7 | 2 | 2155 | 9 | 320 | 350 | 110 | [7 empty] | B 789/BC | 0,01 | 12:55:00 | 1537 | 12:55:00 | 1538 | 13:15:50 | 0.2031 | 0.1479 | 0.5351 | 0.0108 | 0.0094 | 0.0445 | 0.0211 | 0.0479 | 0.0009 | 0.0031 | 0.0002 | 0.0015 | 0.0007 | 0.0017 | 0.002 | 0.0007 | 0.0082 |  |  | 0.0031 |  |  |  |  | RHI DELTEK D99 |  | RHI JUSTAL DS1015
1318 | 12005932 | 12.08.2020 | 162,816 | Арм500 | ГОСТ 34028-2016 | 32 | 180x180 | Открытая |  | 163,575 | 1,8 | 0,4 | 163.175 |  |  | 12 | 1580 | 2 | 4064 | 5559 | 8781 | 4928 | 4780 | 10681 | 200 | 7 | 2 | 2155 | 9 | 320 | 350 | 110 | [7 empty] | B 789/BC | 0,01 | 13:35:00 | 1538 | 13:35:00 | 1539 | 13:57:00 | 0.1899 | 0.1455 | 0.5195 | 0.0052 | 0.0111 | 0.0555 | 0.0189 | 0.0384 | 0.0013 | 0.0034 | 0.0002 |  | 0.0008 | 0.0016 | 0.0029 | 0.0009 | 0.0064 |  |  | 0.0031 |  | 0.0001 |  |  | RHI DELTEK D99 |  | RHI JUSTAL DS1015
1319 | 12005933 | 12.08.2020 | 165,888 | Арм500 | ГОСТ 34028-2016 | 33 | 180x180 | Открытая |  | 166,653 | 1,8 | 0,4 | 166.253 |  |  | 11 | 1572 | 2 | 4092 | 5587 | 8809 | 4956 | 4808 | 10709 | 200 | 7 | 2 | 2155 | 9 | 320 | 350 | 110 | [7 empty] | B 789/BC | 0,01 | 14:15:00 | 1542 | 14:15:00 | 1544 | 14:34:58 | 0.1974 | 0.1483 | 0.5207 | 0.0033 | 0.0192 | 0.0555 | 0.0154 | 0.0298 | 0.0009 | 0.0026 | 0.0002 |  | 0.0008 | 0.0017 | 0.003 | 0.001 | 0.0069 |  |  | 0.0031 |  |  |  |  | RHI DELTEK D99 |  | RHI JUSTAL DS1015
1320 | 12005934 | 12.08.2020 | 156,672 | Арм500 | ГОСТ 34028-2016 | 34 | 180x180 | Открытая |  | 157,417 | 1,8 | 0,4 | 157.017 |  |  | 7 | 1576 | 2 | 4116 | 5614 | 8836 | 4981 | 4832 | 10736 | 200 | 7 | 2 | 2155 | 9 | 320 | 350 | 110 | [7 empty] | B 789/BC | 0,01 | 15:00:00 | 1542 | 15:00:00 | 1540 | 15:20:39 | 0.2023 | 0.1422 | 0.5125 | 0.0044 | 0.0187 | 0.0595 | 0.0166 | 0.0416 | 0.0009 | 0.0032 | 0.0002 |  | 0.0008 | 0.0016 | 0.0025 | 0.0009 | 0.006 |  |  | 0.0031 |  |  |  |  | RHI DELTEK D99 |  | RHI JUSTAL DS1015
1321 | 12005935 | 12.08.2020 | 162,816 | Арм500 | ГОСТ 34028-2016 | 35 | 180x180 | Открытая |  | 163,575 | 1,8 | 0,4 | 163.175 |  |  | 5 | 1572 | 2 | 4141 | 5642 | 8864 | 5008 | 4860 | 10764 | 200 | 7 | 2 | 2155 | 9 | 320 | 350 | 110 | [7 empty] | B 789/BC | 0,01 | 15:41:00 | 1541 | 15:41:00 | 1537 | 15:55:12 | 0.1903 | 0.1456 | 0.4931 | 0.0048 | 0.0226 | 0.0571 | 0.016 | 0.0351 | 0.0008 | 0.0024 | 0.0001 |  | 0.0008 | 0.0015 | 0.0025 | 0.0008 | 0.0076 |  |  | 0.003 |  | 0.0001 |  |  | RHI DELTEK D99 |  | RHI JUSTAL DS1015
1322 | 12005936 | 12.08.2020 | 165,888 | Арм500 | ГОСТ 34028-2016 | 36 | 180x180 | Открытая |  | 166,653 | 1,8 | 0,4 | 166.253 |  |  | 12 | 1570 | 2 | 4169 | 5670 | 8892 | 5039 | 4885 | 10792 | 200 | 7 | 2 | 2155 | 9 | 320 | 350 | 110 | [7 empty] | B 789/BC | 0,01 | 16:22:00 | 1535 | 16:22:00 | 1536 | 16:38:01 | 0.1842 | 0.1361 | 0.5085 | 0.0088 | 0.0173 | 0.057 | 0.016 | 0.0397 | 0.0009 | 0.0022 | 0.0002 |  | 0.0008 | 0.0017 | 0.0021 | 0.0005 | 0.0064 |  |  | 0.0031 |  |  |  |  | RHI DELTEK D99 |  | RHI JUSTAL DS1015
1323 | 12005937 | 12.08.2020 | 162,534 | Арм500 | ГОСТ 34028-2016 | 37 | 180x180 | Открытая |  | 172,392 | 1,8 | 0,4 | 171.992 | 6 |  | 11 | 1578 | 2 | 4196 | 5697 | 8919 | 5067 | 4912 | 10816 | 200 | 7 | 2 | 2155 | 9 | 320 | 350 | 110 | [7 empty] | B 789/BC | 0,01 | 17:07:00 | 1541 | 17:07:00 | 1544 | 17:23:40 | 0.187 | 0.136 | 0.5009 | 0.0077 | 0.0169 | 0.0584 | 0.0245 | 0.0395 | 0.0009 | 0.0037 | 0.0002 |  | 0.0008 | 0.0018 | 0.0024 | 0.0006 | 0.0072 |  |  | 0.0032 |  |  |  |  | RHI DELTEK D99 |  | RHI JUSTAL DS1015
1324 | 12005938 | 12.08.2020 | 153,6 | Арм500 | ГОСТ 34028-2016 | 1 | 180x180 | Открытая |  | 155,258 | 1,8 | 0,4 | 154.858 |  |  | 7 | 1577 | 6 | 4221 | 4606 | 8947 | 5095 | 4006 | 10841 | 200 | 7 | 2 | 2155 | 9 | 320 | 350 | 110 | [7 empty] | B 789/BC | 0,8 | 18:40:00 | 1542 | 18:40:00 | 1545 | 18:56:05 | 0.1883 | 0.1688 | 0.5182 | 0.0066 | 0.0161 | 0.0535 | 0.0226 | 0.0399 | 0.0008 | 0.0031 | 0.0002 |  | 0.0008 | 0.0018 | 0.0024 | 0.0011 | 0.0076 |  |  | 0.0031 |  |  |  |  | RHI DELTEK D99 |  | RHI JUSTAL DS1015 |  | Прожиг шибера
1325 | 12005939 | 12.08.2020 | 162,816 | Арм500 | ГОСТ 34028-2016 | 2 | 180x180 | Открытая |  | 163,575 | 1,8 | 0,4 | 163.175 |  |  | 5 | 1570 | 6 | 4248 | 4633 | 8974 | 5119 | 4033 | 10868 | 200 | 7 | 2 | 2155 | 9 | 320 | 350 | 100 | [7 empty] | B 789/BC | 0,02 | 19:25:00 | 1541 | 19:25:00 | 1537 | 19:34:21 | 0.1831 | 0.1413 | 0.505 | 0.0049 | 0.0139 | 0.0605 | 0.0232 | 0.0516 | 0.0009 | 0.0046 | 0.0002 | 0.0008 | 0.0008 | 0.002 | 0.0025 | 0.0009 | 0.0073 |  |  | 0.003 |  | 0.0001 |  |  | RHI DELTEK D99 |  | RHI JUSTAL DS1015
1326 | 12005940 | 12.08.2020 | 162,816 | Арм500 | ГОСТ 34028-2016 | 3 | 180x180 | Открытая |  | 163,575 | 1,8 | 0,4 | 163.175 |  |  | 12 | 1569 | 6 | 4276 | 4661 | 9002 | 5144 | 4061 | 10896 | 200 | 7 | 2 | 2155 | 9 | 320 | 350 | 100 | [7 empty] | B 789/BC | 0,02 | 20:05:00 | 1537 | 20:05:00 | 1534 | 20:15:22 | 0.1839 | 0.1431 | 0.5206 | 0.0125 | 0.0115 | 0.0493 | 0.0232 | 0.0539 | 0.0011 | 0.0032 | 0.0003 |  | 0.0008 | 0.002 | 0.0023 | 0.001 | 0.0075 |  |  | 0.0032 |  |  | 0.0018 |  | RHI DELTEK D99 |  | RHI JUSTAL DS1015
1327 | 12005941 | 12.08.2020 | 162,816 | Арм500 | ГОСТ 34028-2016 | 4 | 180x180 | Открытая |  | 163,575 | 1,8 | 0,4 | 163.175 |  |  | 11 | 1573 | 6 | 4303 | 4688 | 9029 | 5171 | 4088 | 10920 | 200 | 7 | 2 | 2155 | 9 | 320 | 350 | 100 | [7 empty] | B 789/BC | 0,02 | 20:50:00 | 1540 | 20:50:00 | 1543 | 20:58:32 | 0.1855 | 0.1475 | 0.5525 | 0.0128 | 0.0132 | 0.0552 | 0.0212 | 0.045 | 0.0009 | 0.003 | 0.0003 |  | 0.0009 | 0.0021 | 0.0023 | 0.0015 | 0.0067 |  |  | 0.0033 |  | 0.0001 | 0.0017 |  | RHI DELTEK D99 |  | RHI JUSTAL DS1015
1328 | 12005942 | 12.08.2020 | 156,672 | Арм500 | ГОСТ 34028-2016 | 5 | 180x180 | Открытая |  | 157,417 | 1,8 | 0,4 | 157.017 |  |  | 3 | 1576 | 6 | 4328 | 4716 | 9054 | 5199 | 4113 | 10948 | 200 | 7 | 2 | 2155 | 9 | 320 | 350 | 100 | [7 empty] | B 789/BC | 0,01 | 21:25:00 | 1537 | 21:25:00 | 1538 | 21:42:49 | 0.1894 | 0.1483 | 0.5412 | 0.0078 | 0.0111 | 0.0452 | 0.0178 | 0.0459 | 0.0009 | 0.0027 | 0.0003 |  | 0.0009 | 0.0021 | 0.0023 | 0.0016 | 0.006 |  |  | 0.0032 |  | 0.0001 | 0.0015 |  | RHI DELTEK D99 |  | RHI JUSTAL DS1015
1329 | 12005943 | 12.08.2020 | 165,888 | Арм500 | ГОСТ 34028-2016 | 6 | 180x180 | Открытая |  | 166,653 | 1,8 | 0,4 | 166.253 |  |  | 7 | 1570 | 6 | 4359 | 4744 | 9082 | 5227 | 4141 | 10973 | 200 | 7 | 2 | 2155 | 9 | 320 | 350 | 100 | [7 empty] | B 789/BC | 0,01 | 22:10:00 | 1544 | 22:10:00 | 1541 | 22:21:23 | 0.189 | 0.1568 | 0.527 | 0.0055 | 0.0111 | 0.0489 | 0.0147 | 0.0376 | 0.0007 | 0.0022 | 0.0003 |  | 0.001 | 0.0018 | 0.0028 | 0.0013 | 0.0065 |  |  | 0.0032 |  | 0.0001 | 0.0019 |  | RHI DELTEK D99 |  | RHI JUSTAL DS1015
1330 | 12005944 | 12.08.2020 | 153,6 | Арм500 | ГОСТ 34028-2016 | 7 | 180x180 | Открытая |  | 154,338 | 1,8 | 0,4 | 153.938 |  |  | 5 | 1569 | 6 | 4383 | 4771 | 9109 | 5251 | 4165 | 10997 | 200 | 7 | 2 | 2155 | 9 | 320 | 350 | 100 | [7 empty] | B 789/BC | 0,01 | 21:50:00 | 1541 | 21:50:00 | 1540 | 23:05:32 | 0.186 | 0.1639 | 0.5211 | 0.0077 | 0.0118 | 0.056 | 0.0183 | 0.0413 | 0.0013 | 0.0051 | 0.0004 |  | 0.0008 | 0.0019 | 0.0028 | 0.0013 | 0.0067 |  |  | 0.003 |  | 0.0001 | 0.0029 |  | RHI DELTEK D99 |  | RHI JUSTAL DS1015
1331 | 12005945 | 12.08.2020 | 165,888 | Арм500 | ГОСТ 34028-2016 | 8 | 180x180 | Открытая |  | 166,753 | 1,8 | 0,4 | 166.353 |  |  | 12 | 1571 | 6 | 4411 | 4796 | 9137 | 5282 | 4193 | 11025 | 200 | 7 | 2 | 2155 | 9 | 320 | 350 | 100 | [7 empty] | B 789/BC | 0,01 | 23:30:00 | 1542 | 23:30:00 | 1541 | 23:45:49 | 0.1903 | 0.1462 | 0.5176 | 0.0094 | 0.0113 | 0.0545 | 0.027 | 0.0477 | 0.0008 | 0.0038 | 0.0004 |  | 0.0008 | 0.0017 | 0.003 | 0.0015 | 0.0071 |  |  | 0.003 |  | 0.0001 | 0.0036 |  | RHI DELTEK D99 |  | RHI JUSTAL DS1015
1332 | 12005946 | 13.08.2020 | 159,744 | Арм500 | ГОСТ 34028-2016 | 9 | 180x180 | Открытая |  | 160,496 | 1,8 | 0,4 | 160.096 |  |  | 11 | 1570 | 6 | 4439 | 4823 | 9164 | 5310 | 4217 | 11049 | 200 | 7 | 2 | 2155 | 9 | 320 | 350 | 100 | [7 empty] | B 789/BC | 0,01 | 0:15:00 | 1540 | 0:15:00 | 1541 | 0:17:52 | 0.1928 | 0.15 | 0.5104 | 0.0109 | 0.0202 | 0.0575 | 0.0204 | 0.0428 | 0.0009 | 0.003 | 0.0004 |  | 0.0008 | 0.0016 | 0.0026 | 0.0014 | 0.0077 |  |  | 0.003 |  | 0.0001 | 0.0018 |  | RHI DELTEK D99 |  | RHI JUSTAL DS1015
1333 | 12005947 | 13.08.2020 | 162,816 | Арм500 | ГОСТ 34028-2016 | 10 | 180x180 | Открытая |  | 163,575 | 1,8 | 0,4 | 163.175 |  |  | 3 | 1569 | 6 | 4466 | 4851 | 9192 | 5337 | 4245 | 11074 | 200 | 7 | 2 | 2155 | 9 | 320 | 350 | 100 | [7 empty] | B 789/BC | 0,01 | 0:55:00 | 1538 | 0:55:00 | 1537 | 1:11:42 | 0.2017 | 0.1521 | 0.4974 | 0.0059 | 0.0182 | 0.0602 | 0.0175 | 0.0361 | 0.001 | 0.0026 | 0.0004 |  | 0.0008 | 0.0014 | 0.0029 | 0.0012 | 0.0063 |  |  | 0.0029 |  | 0.0001 | 0.0011 |  | RHI DELTEK D99 |  | RHI JUSTAL DS1015
1334 | 12005948 | 13.08.2020 | 165,888 | Арм500 | ГОСТ 34028-2016 | 11 | 180x180 | Открытая |  | 166,653 | 1,8 | 0,4 | 166.253 |  |  | 7 | 1572 | 6 | 4494 | 4879 | 9220 | 5365 | 4273 | 11102 | 200 | 7 | 2 | 2155 | 9 | 320 | 350 | 100 | [7 empty] | B 789/BC | 0,04 | 1:35:00 | 1541 | 1:35:00 | 1545 | 1:45:36 | 0.1887 | 0.1488 | 0.5074 | 0.0073 | 0.0209 | 0.0477 | 0.0167 | 0.0397 | 0.0008 | 0.0021 | 0.0005 |  | 0.0008 | 0.0018 | 0.0024 | 0.0009 | 0.0077 |  |  | 0.003 |  | 0.0001 | 0.0007 |  | RHI DELTEK D99 |  | RHI JUSTAL DS1015
1335 | 12005949 | 13.08.2020 | 156,672 | Арм500 | ГОСТ 34028-2016 | 12 | 180x180 | Открытая |  | 157,417 | 1,8 | 0,4 | 157.017 |  |  | 5 | 1571 | 6 | 4521 | 4906 | 9244 | 5389 | 4297 | 11129 | 200 | 7 | 2 | 2155 | 9 | 320 | 350 | 100 | [7 empty] | B 789/BC | 0,01 | 2:15:00 | 1543 | 2:15:00 | 1546 | 2:31:00 | 0.1974 | 0.1513 | 0.506 | 0.0063 | 0.0149 | 0.0501 | 0.0169 | 0.0437 | 0.001 | 0.0021 | 0.0006 |  | 0.0008 | 0.0018 | 0.0026 | 0.0016 | 0.0079 |  |  | 0.003 |  | 0.0001 | 0.0022 |  | RHI DELTEK D99 |  | RHI JUSTAL DS1015
1336 | 12005950 | 13.08.2020 | 162,816 | Арм500 | ГОСТ 34028-2016 | 13 | 180x180 | Открытая |  | 163,575 | 1,8 | 0,4 | 163.175 |  |  | 12 | 1569 | 6 | 4549 | 4934 | 9272 | 5417 | 4325 | 11154 | 200 | 7 | 2 | 2155 | 9 | 320 | 350 | 100 | [7 empty] | B 789/BC | 0,01 | 2:55:00 | 1541 | 2:55:00 | 1538 | 3:08:28 | 0.1974 | 0.1601 | 0.5093 | 0.0075 | 0.0137 | 0.0465 | 0.0145 | 0.041 | 0.0009 | 0.0018 | 0.0005 |  | 0.0009 | 0.0014 | 0.0028 | 0.0012 | 0.0072 |  |  | 0.0029 |  | 0.0001 | 0.0017 |  | RHI DELTEK D99 |  | RHI JUSTAL DS1015
1337 | 12005951 | 13.08.2020 | 162,816 | Арм500 | ГОСТ 34028-2016 | 14 | 180x180 | Открытая |  | 163,575 | 1,8 | 0,4 | 163.175 |  |  | 6 | 1579 | 6 | 4577 | 4958 | 9299 | 5445 | 4352 | 11181 | 200 | 7 | 2 | 2155 | 9 | 320 | 350 | 100 | [7 empty] | B 789/BC | 0,01 | 3:40:00 | 1540 | 3:40:00 | 1541 | 3:50:33 | 0.1917 | 0.14 | 0.5173 | 0.0073 | 0.0144 | 0.0458 | 0.0132 | 0.031 | 0.0011 | 0.0018 | 0.0005 |  | 0.0008 | 0.0019 | 0.003 | 0.0019 | 0.0074 |  |  | 0.0029 |  | 0.0001 | 0.0024 |  | RHI DELTEK D99 |  | RHI JUSTAL DS1015
1338 | 12005952 | 13.08.2020 | 162,816 | Арм500 | ГОСТ 34028-2016 | 15 | 180x180 | Открытая |  | 163,575 | 1,8 | 0,4 | 163.175 |  |  | 3 | 1569 | 6 | 4604 | 4986 | 9327 | 5472 | 4377 | 11209 | 200 | 7 | 2 | 2155 | 9 | 320 | 350 | 100 | [7 empty] | B 789/BC | 0,01 | 4:20:00 | 1544 | 4:20:00 | 1542 | 4:30:19 | 0.188 | 0.1502 | 0.5094 | 0.0089 | 0.0169 | 0.0514 | 0.0168 | 0.0362 | 0.0011 | 0.0026 | 0.0006 | 0.0014 | 0.0008 | 0.002 | 0.0026 | 0.0012 | 0.0058 |  |  | 0.0029 |  | 0.0001 | 0.0032 |  | RHI DELTEK D99 |  | RHI JUSTAL DS1015
1339 | 12005953 | 13.08.2020 | 165,888 | Арм500 | ГОСТ 34028-2016 | 16 | 180x180 | Открытая |  | 166,653 | 1,8 | 0,4 | 166.253 |  |  | 7 | 1569 | 6 | 4632 | 5014 | 9355 | 5500 | 4405 | 11237 | 200 | 7 | 2 | 2155 | 9 | 320 | 350 | 100 | [7 empty] | B 789/BC | 0,01 | 5:00:00 | 1543 | 5:00:00 | 1544 | 5:15:00 | 0.1968 | 0.1462 | 0.5059 | 0.0049 | 0.0172 | 0.0543 | 0.0238 | 0.06 | 0.001 | 0.0061 | 0.0005 |  | 0.0008 | 0.0018 | 0.0029 | 0.0013 | 0.0061 |  |  | 0.0028 |  | 0.0001 | 0.0027 |  | RHI DELTEK D99 |  | RHI JUSTAL DS1015
1340 | 12005954 | 13.08.2020 | 165,888 | Арм500 | ГОСТ 34028-2016 | 17 | 180x180 | Открытая |  | 166,653 | 1,8 | 0,4 | 166.253 |  |  | 5 | 1568 | 6 | 4659 | 5041 | 9382 | 5527 | 4432 | 11264 | 200 | 7 | 2 | 2155 | 9 | 320 | 350 | 100 | [7 empty] | B 789/BC | 0,01 | 5:45:00 | 1543 | 5:45:00 | 1544 | 5:53:53 | 0.1933 | 0.1434 | 0.5492 | 0.0089 | 0.0211 | 0.0536 | 0.0197 | 0.0511 | 0.001 | 0.0025 | 0.0005 |  | 0.0009 | 0.0022 | 0.0025 | 0.0009 | 0.0059 |  |  | 0.003 |  | 0.0001 | 0.0015 |  | RHI DELTEK D99 |  | RHI JUSTAL DS1015
1341 | 12005955 | 13.08.2020 | 162,816 | Арм500 | ГОСТ 34028-2016 | 18 | 180x180 | Открытая |  | 163,575 | 1,8 | 0,4 | 163.175 |  |  | 12 | 1566 | 6 | 4687 | 5069 | 9410 | 5555 | 4457 | 11292 | 200 | 7 | 2 | 2155 | 9 | 320 | 350 | 100 | [7 empty] | B 789/BC | 0,01 | 6:25:00 | 1541 | 6:25:00 | 1539 | 6:27:23 | 0.1868 | 0.1391 | 0.537 | 0.0081 | 0.0191 | 0.0576 | 0.0169 | 0.0439 | 0.0009 | 0.0025 | 0.0006 |  | 0.0008 | 0.0022 | 0.0025 | 0.0012 | 0.0069 |  |  | 0.003 |  | 0.0001 | 0.0013 |  | RHI DELTEK D99 |  | RHI JUSTAL DS1015
1342 | 12005956 | 13.08.2020 | 165,888 | Арм500 | ГОСТ 34028-2016 | 19 | 180x180 | Открытая |  | 166,653 | 1,8 | 0,4 | 166.253 |  |  | 6 | 1576 | 6 | 4715 | 5097 | 9437 | 5583 | 4484 | 11319 | 200 | 7 | 2 | 2155 | 9 | 320 | 350 | 110 | [7 empty] | B 789/BC | 0,01 | 7:05:00 | 1543 | 7:05:00 | 1545 | 7:10:30 | 0.1898 | 0.1427 | 0.5152 | 0.0104 | 0.0193 | 0.0708 | 0.0259 | 0.0501 | 0.0008 | 0.0057 | 0.0004 |  | 0.0009 | 0.0021 | 0.0029 | 0.001 | 0.0069 |  |  | 0.0031 |  | 0.0001 |  |  | RHI DELTEK D99 |  | RHI JUSTAL DS1015
1343 | 12005957 | 13.08.2020 | 165,888 | Арм500 | ГОСТ 34028-2016 | 20 | 180x180 | Открытая |  | 166,653 | 1,8 | 0,4 | 166.253 |  |  |  | 1566 | 6 | 4742 | 5124 | 9465 | 5610 | 4512 | 11347 | 180 | 7 | 2 | 2155 | 9 | 320 | 350 | 150 | [7 empty] | B 789/BC | 0,01 | 7:45:00 | 1545 | 7:45:00 | 1542 | 7:48:53 | 0.1915 | 0.1496 | 0.5196 | 0.0033 | 0.0144 | 0.0663 | 0.0177 | 0.0439 | 0.0007 | 0.0028 | 0.0004 |  | 0.0009 | 0.0016 | 0.0027 | 0.0009 | 0.006 |  |  | 0.0031 |  | 0.0001 | 0.001 |  | RHI DELTEK D99 | -- -- --
1344 | 12005958 | 13.08.2020 | 165,554 | Арм500 | ГОСТ 34028-2016 | 21 | 180x180 | Открытая |  | 174,118 | 1,8 | 0,4 | 173.718 | 4,7 |  | 7 | 1567 | 6 | 4770 | 5152 | 9493 | 5638 | 4540 | 11375 | 200 | 7 | 2 | 2155 | 9 | 320 | 350 | 110 | [7 empty] | B 789/BC | 0,01 | 8:25:00 | 1542 | 8:25:00 | 1542 | 8:35:05 | 0.1894 | 0.1519 | 0.5347 | 0.0118 | 0.0192 | 0.0551 | 0.0179 | 0.0445 | 0.0008 | 0.0025 | 0.0003 |  | 0.0009 | 0.002 | 0.0024 | 0.0011 | 0.0046 |  |  | 0.0032 |  | 0.0001 | 0.001 |  | RHI DELTEK D99 |  | RHI JUSTAL DS1015
1345 | 12005959 | 13.08.2020 | 159,744 | Арм500 | ГОСТ 34028-2016 | 1 | 180x180 | Открытая |  | 161,496 | 1,8 | 0,4 | 161.096 |  |  | 6 | 1586 | 7 | 4798 | 5177 | 5725 | 4940 | 4565 | 11681 | 200 | 7 | 2 | 2155 | 9 | 320 | 350 | 110 | [7 empty] | B 789/BC | 0,07 | 17:08:00 | 1539 | 17:08:00 | 1540 | 17:26:07 | 0.2023 | 0.1771 | 1.258 | 0.0035 | 0.0088 | 0.0468 | 0.0059 | 0.0178 | 0.0003 | 0.0023 | 0.0006 |  | 0.0012 | 0.0038 | 0.0032 | 0.0017 | 0.0062 |  |  | 0.0049 |  | 0.0001 |  |  | RHI DELTEK D99 |  | RHI JUSTAL DS1015
1346 | 12005960 | 13.08.2020 | 159,744 | Арм500 | ГОСТ 34028-2016 | 2 | 180x180 | Открытая |  | 160,496 | 1,8 | 0,4 | 160.096 |  |  | 3 | 1579 | 7 | 4825 | 5201 | 5752 | 4967 | 4592 | 11705 | 200 | 7 | 2 | 2155 | 9 | 320 | 350 | 110 | [7 empty] | B 789/BC | 0,01 | 17:50:00 | 1544 | 17:50:00 | 1544 | 17:56:30 | 0.1931 | 0.1979 | 1.2965 | 0.0063 | 0.0106 | 0.0522 | 0.0078 | 0.0196 | 0.0003 | 0.0023 | 0.0006 |  | 0.0012 | 0.0044 | 0.003 | 0.0017 | 0.005 |  |  | 0.0051 |  | 0.0001 |  |  | RHI DELTEK D99 |  | RHI JUSTAL DS1015
1347 | 12005961 | 13.08.2020 | 153,6 | Арм500 | ГОСТ 34028-2016 | 3 | 180x180 | Открытая |  | 154,338 | 1,8 | 0,4 | 153.938 |  |  | 11 | 1577 | 7 | 4850 | 5229 | 5777 | 4995 | 6717 | 11730 | 200 | 7 | 2 | 2155 | 9 | 320 | 350 | 110 | [7 empty] | B 789/BC | 0,01 | 18:32:00 | 1543 | 18:32:00 | 1540 | 18:35:38 | 0.1946 | 0.2105 | 1.29 | 0.0048 | 0.0194 | 0.0621 | 0.0077 | 0.0223 | 0.0003 | 0.0021 | 0.0006 |  | 0.0013 | 0.0046 | 0.0035 | 0.001 | 0.0045 |  |  | 0.005 |  | 0.0001 |  |  | RHI DELTEK D99 |  | RHI JUSTAL DS1015
1348 | 12005962 | 13.08.2020 | 165,888 | Арм500 | ГОСТ 34028-2016 | 4 | 180x180 | Открытая |  | 166,653 | 1,8 | 0,4 | 166.253 |  |  | 7 | 1572 | 7 | 4877 | 5256 | 5804 | 5022 | 4644 | 11757 | 200 | 7 | 2 | 2155 | 9 | 320 | 350 | 110 | [7 empty] | B 789/BC | 0,01 | 19:13:00 | 1540 | 19:13:00 | 1540 | 19:17:16 | 0.1994 | 0.1897 | 1.2783 | 0.0057 | 0.0149 | 0.0594 | 0.0067 | 0.0208 | 0.0003 | 0.0022 | 0.0006 |  | 0.0014 | 0.0055 | 0.0027 | 0.0011 | 0.0045 |  |  | 0.0049 |  | 0.0001 |  |  | RHI DELTEK D99 |  | RHI JUSTAL DS1015
1349 | 12005963 | 13.08.2020 | 165,888 | Арм500 | ГОСТ 34028-2016 | 5 | 180x180 | Открытая |  | 166,653 | 1,8 | 0,4 | 166.253 |  |  | 6 | 1566 | 7 | 4905 | 5284 | 5832 | 5050 | 4672 | 11785 | 200 | 7 | 2 | 2155 | 9 | 320 | 350 | 110 | [7 empty] | B 789/BC | 0,01 | 19:55:00 | 1542 | 19:55:00 | 1540 | 20:13:07 | 0.1969 | 0.1909 | 1.2894 | 0.0043 | 0.0139 | 0.0574 | 0.008 | 0.0218 | 0.0003 | 0.0017 | 0.0006 |  | 0.0013 | 0.0052 | 0.0029 | 0.0015 | 0.0061 |  |  | 0.0047 |  | 0.0001 |  |  | RHI DELTEK D99 |  | RHI JUSTAL DS1015
1350 | 12005964 | 13.08.2020 | 162,816 | Арм500 | ГОСТ 34028-2016 | 6 | 180x180 | Открытая |  | 163,575 | 1,8 | 0,4 | 163.175 |  |  | 3 | 1563 | 7 | 4933 | 5312 | 5860 | 5078 | 4700 | 11810 | 200 | 7 | 2 | 2155 | 9 | 320 | 350 | 110 | [7 empty] | B 789/BC | 0,01 | 20:34:00 | 1543 | 20:34:00 | 1541 | 20:48:59 | 0.1986 | 0.1847 | 1.2956 | 0.0048 | 0.0189 | 0.0574 | 0.0071 | 0.0196 | 0.0002 | 0.0022 | 0.0006 |  | 0.0013 | 0.0054 | 0.0029 | 0.0012 | 0.0048 |  |  | 0.0048 |  | 0.0001 |  |  | RHI DELTEK D99 |  | RHI JUSTAL DS1015
1351 | 12005965 | 13.08.2020 | 162,816 | Арм500 | ГОСТ 34028-2016 | 7 | 180x180 | Открытая |  | 163,575 | 1,8 | 0,4 | 163.175 |  |  | 11 | 1560 | 7 | 4960 | 5339 | 5884 | 5105 | 4727 | 11837 | 200 | 7 | 2 | 2155 | 9 | 320 | 350 | 110 | [7 empty] | B 789/BC | 0,01 | 21:13:00 | 1538 | 21:13:00 | 1535 | 21:25:49 | 0.2024 | 0.1893 | 1.2755 | 0.0096 | 0.0145 | 0.0677 | 0.0177 | 0.055 | 0.0008 | 0.0041 | 0.0006 |  | 0.0012 | 0.0054 | 0.0026 | 0.0011 | 0.0056 |  |  | 0.0048 |  | 0.0001 |  |  | RHI DELTEK D99 |  | RHI JUSTAL DS1015
1352 | 12005966 | 13.08.2020 | 159,744 | Арм500 | ГОСТ 34028-2016 | 8 | 180x180 | Открытая |  | 160,496 | 1,8 | 0,4 | 160.096 |  |  | 12 | 1559 | 7 | 4988 | 5367 | 5912 | 5130 | 4755 | 11862 | 200 | 7 | 2 | 2155 | 9 | 320 | 350 | 110 | [7 empty] | B 789/BC | 0,01 | 21:55:00 | 1532 | 21:55:00 | 1534 | 22:08:34 | 0.1854 | 0.1807 | 1.3044 | 0.0119 | 0.0173 | 0.0651 | 0.0199 | 0.0676 | 0.0009 | 0.0035 | 0.0006 |  | 0.0012 | 0.0059 | 0.0025 | 0.001 | 0.0066 |  |  | 0.005 |  |  |  |  | RHI DELTEK D99 |  | RHI JUSTAL DS1015 |  | Прожиг шибера
1353 | 12005967 | 13.08.2020 | 110,592 | Арм500 | ГОСТ 34028-2016 | 9 | 180x180 | Открытая |  | 160,835 | 1,8 | 50 | 110.835 |  |  | 7 | 1567 | 7 | 5006 | 5385 | 5930 | 5148 | 4773 | 11880 | 200 | 7 | 2 | 2155 | 9 | 320 | 350 | 110 | [7 empty] | B 789/BC | 0,01 | 22:30:00 | 1533 | 22:30:00 | 1533 | 22:56:15 | 0.1966 | 0.1914 | 1.2813 | 0.0097 | 0.0133 | 0.0582 | 0.019 | 0.0546 | 0.0008 | 0.0033 | 0.0006 |  | 0.0013 | 0.0049 | 0.0025 | 0.0011 | 0.0047 |  |  | 0.0048 |  |  |  |  | RHI DELTEK D99 |  | RHI JUSTAL DS1015 |  | 22:47 проход металла по шиберному затвору стальковша.
1354 | 12005968 | 13.08.2020 | 165,888 | Арм500 | ГОСТ 34028-2016 | 10 | 180x180 | Открытая |  | 166,653 | 1,8 | 0,4 | 166.253 |  |  | 6 | 1562 | 7 | 5034 | 5413 | 5958 | 5176 | 4801 | 11908 | 200 | 7 | 2 | 2155 | 9 | 320 | 350 | 110 | [7 empty] | B 789/BC | 0,01 | 23:00:00 | 1536 | 23:00:00 | 1534 | 23:17:52 | 0.1889 | 0.1812 | 1.2981 | 0.0083 | 0.0168 | 0.0561 | 0.0165 | 0.0475 | 0.0007 | 0.0037 | 0.0008 |  | 0.0012 | 0.0047 | 0.0025 | 0.0009 | 0.0066 |  |  | 0.0051 |  |  |  |  | RHI DELTEK D99 |  | RHI JUSTAL DS1015
1355 | 12005969 | 13.08.2020 | 159,744 | Арм500 | ГОСТ 34028-2016 | 11 | 180x180 | Открытая |  | 160,496 | 1,8 | 0,4 | 160.096 |  |  | 11 | 1565 | 7 | 5061 | 5437 | 5985 | 5203 | 4828 | 11932 | 200 | 7 | 2 | 2155 | 9 | 320 | 350 | 110 | [7 empty] | B 789/BC | 0,01 | 23:41:00 | 1534 | 23:41:00 | 1536 | 23:59:08 | 0.1918 | 0.1882 | 1.3165 | 0.0122 | 0.0216 | 0.0717 | 0.0281 | 0.0552 | 0.0008 | 0.0034 | 0.0007 |  | 0.0011 | 0.0044 | 0.0032 | 0.001 | 0.0054 |  |  | 0.005 |  |  |  |  | RHI DELTEK D99 |  | RHI JUSTAL DS1015
1356 | 12005970 | 14.08.2020 | 162,816 | Арм500 | ГОСТ 34028-2016 | 12 | 180x180 | Открытая |  | 163,575 | 1,8 | 0,4 | 163.175 |  |  | 5 | 1573 | 7 | 5086 | 5465 | 6013 | 5231 | 4856 | 11960 | 200 | 7 | 2 | 2155 | 9 | 320 | 350 | 110 | [7 empty] | B 789/BC | 0,01 | 0:21:00 | 1537 | 0:21:00 | 1536 | 0:35:16 | 0.1878 | 0.199 | 1.3036 | 0.0108 | 0.0212 | 0.0711 | 0.023 | 0.0561 | 0.0008 | 0.0042 | 0.0007 |  | 0.0012 | 0.0047 | 0.0028 | 0.0011 | 0.0053 |  |  | 0.005 |  |  |  |  | RHI DELTEK D99 |  | RHI JUSTAL DS1015
1357 | 12005971 | 14.08.2020 | 162,816 | Арм500 | ГОСТ 34028-2016 | 13 | 180x180 | Открытая |  | 163,575 | 1,8 | 0,4 | 163.175 |  |  | 12 | 1572 | 7 | 5114 | 5493 | 6041 | 5259 | 4881 | 11988 | 200 | 7 | 2 | 2155 | 9 | 320 | 350 | 110 | [7 empty] | B 789/BC | 0,01 | 1:00:00 | 1537 | 1:00:00 | 1537 | 1:22:00 | 0.1961 | 0.1792 | 1.3705 | 0.0089 | 0.015 | 0.0521 | 0.0081 | 0.0249 | 0.0003 | 0.0023 | 0.0007 |  | 0.0014 | 0.0052 | 0.0025 | 0.0012 | 0.0054 |  |  | 0.0051 |  |  |  |  | RHI DELTEK D99 |  | RHI JUSTAL DS1015
1358 | 12005972 | 14.08.2020 | 156,672 | Арм500 | ГОСТ 34028-2016 | 14 | 180x180 | Открытая |  | 157,417 | 1,8 | 0,4 | 157.017 |  |  | 6 | 1566 | 7 | 5141 | 5517 | 6068 | 5286 | 4905 | 12012 | 200 | 7 | 2 | 2155 | 9 | 320 | 350 | 110 | [7 empty] | B 789/BC | 0,01 | 1:44:00 | 1537 | 1:44:00 | 1538 | 2:01:14 | 0.2012 | 0.1909 | 1.3029 | 0.0073 | 0.02 | 0.071 | 0.0249 | 0.0585 | 0.0008 | 0.0037 | 0.0007 |  | 0.0012 | 0.0047 | 0.0028 | 0.0011 | 0.0065 |  |  | 0.0051 |  | 0.0001 |  |  | RHI DELTEK D99 |  | RHI JUSTAL DS1015
1359 | 12005973 | 14.08.2020 | 156,672 | Арм500 | ГОСТ 34028-2016 | 15 | 180x180 | Открытая |  | 157,417 | 1,8 | 0,4 | 157.017 |  |  | 11 | 1565 | 7 | 5166 | 5545 | 6096 | 5311 | 4933 | 12037 | 200 | 7 | 2 | 2155 | 9 | 320 | 350 | 110 | [7 empty] | B 789/BC | 0,01 | 2:22:00 | 1541 | 2:22:00 | 1540 | 2:45:25 | 0.1927 | 0.1897 | 1.2796 | 0.0072 | 0.0146 | 0.0612 | 0.023 | 0.0538 | 0.0008 | 0.004 | 0.0007 |  | 0.0012 | 0.0043 | 0.0027 | 0.0013 | 0.0051 |  |  | 0.005 |  | 0.0001 |  |  | RHI DELTEK D99 |  | RHI JUSTAL DS1015
1360 | 12005974 | 14.08.2020 | 165,888 | Арм500 | ГОСТ 34028-2016 | 16 | 180x180 | Открытая |  | 166,653 | 1,8 | 0,4 | 166.253 |  |  | 5 | 1568 | 7 | 5193 | 5572 | 6123 | 5338 | 4960 | 12064 | 200 | 7 | 2 | 2155 | 9 | 320 | 350 | 110 | [7 empty] | B 789/BC | 0,01 | 3:02:00 | 1539 | 3:02:00 | 1540 | 3:22:44 | 0.1916 | 0.1999 | 1.2662 | 0.0069 | 0.0167 | 0.0629 | 0.0191 | 0.0497 | 0.0008 | 0.0036 | 0.0006 |  | 0.0014 | 0.0042 | 0.004 | 0.0015 | 0.0055 |  |  | 0.0049 |  | 0.0001 |  |  | RHI DELTEK D99 |  | RHI JUSTAL DS1015
1361 | 12005975 | 14.08.2020 | 162,816 | Арм500 | ГОСТ 34028-2016 | 17 | 180x180 | Открытая |  | 163,575 | 1,8 | 0,4 | 163.175 |  |  | 3 | 1566 | 7 | 5221 | 5600 | 6151 | 5366 | 4988 | 12089 | 200 | 7 | 2 | 2155 | 9 | 320 | 350 | 110 | [7 empty] | B 789/BC | 0,01 | 3:42:00 | 1540 | 3:42:00 | 1538 | 4:03:10 | 0.1922 | 0.2085 | 1.3091 | 0.0057 | 0.0193 | 0.0802 | 0.0169 | 0.0486 | 0.001 | 0.0033 | 0.0007 |  | 0.0013 | 0.0044 | 0.0031 | 0.0011 | 0.0062 |  |  | 0.0051 |  |  |  |  | RHI DELTEK D99 |  | RHI JUSTAL DS1015
1362 | 12005976 | 14.08.2020 | 153,6 | Арм500 | ГОСТ 34028-2016 | 18 | 180x180 | Открытая |  | 154,338 | 1,8 | 0,4 | 153.938 |  |  | 12 | 1565 | 7 | 5246 | 5625 | 6176 | 5394 | 5013 | 12117 | 200 | 7 | 2 | 2155 | 9 | 320 | 350 | 110 | [7 empty] | B 789/BC | 0,01 | 4:24:00 | 1537 | 4:24:00 | 1538 | 4:44:45 | 0.1848 | 0.2015 | 1.2861 | 0.0096 | 0.0223 | 0.0888 | 0.0198 | 0.0539 | 0.0008 | 0.0035 | 0.0007 | 0.0022 | 0.0012 | 0.0046 | 0.003 | 0.0009 | 0.0062 |  |  | 0.005 |  |  |  |  | RHI DELTEK D99 |  | RHI JUSTAL DS1015
1363 | 12005977 | 14.08.2020 | 165,888 | Арм500 | ГОСТ 34028-2016 | 19 | 180x180 | Открытая |  | 166,653 | 1,8 | 0,4 | 166.253 |  |  | 6 | 1561 | 7 | 5273 | 5652 | 6203 | 5421 | 5040 | 12144 | 200 | 7 | 2 | 2155 | 9 | 320 | 350 | 110 | [7 empty] | B 789/BC | 0,01 | 5:05:00 | 1537 | 5:05:00 | 1536 | 5:26:45 | 0.19 | 0.1999 | 1.2871 | 0.0098 | 0.017 | 0.0852 | 0.0221 | 0.0511 | 0.0009 | 0.004 | 0.0007 |  | 0.0013 | 0.0046 | 0.0031 | 0.0011 | 0.0075 |  |  | 0.0051 |  | 0.0001 |  |  | RHI DELTEK D99 |  | RHI JUSTAL DS1015
1364 | 12005978 | 14.08.2020 | 162,816 | Арм500 | ГОСТ 34028-2016 | 20 | 180x180 | Открытая |  | 163,575 | 1,8 | 0,4 | 163.175 |  |  | 5 | 1563 | 7 | 5301 | 5680 | 6231 | 5449 | 5068 | 12169 | 200 | 7 | 2 | 2155 | 9 | 320 | 350 | 110 | [7 empty] | B 789/BC | 0,01 | 5:45:00 | 1539 | 5:45:00 | 1538 | 6:00:09 | 0.2038 | 0.1798 | 1.3011 | 0.0079 | 0.0163 | 0.086 | 0.0232 | 0.0424 | 0.0007 | 0.0044 | 0.0007 |  | 0.0013 | 0.0046 | 0.0028 | 0.001 | 0.0059 |  |  | 0.0051 |  | 0.0001 |  |  | RHI DELTEK D99 |  | RHI JUSTAL DS1015
1365 | 12005979 | 14.08.2020 | 162,816 | Арм500 | ГОСТ 34028-2016 | 21 | 180x180 | Открытая |  | 163,575 | 1,8 | 0,4 | 163.175 |  |  | 3 | 1560 | 7 | 5325 | 5707 | 6258 | 5476 | 5095 | 12196 | 200 | 7 | 2 | 2155 | 9 | 320 | 350 | 110 | [7 empty] | B 789/BC | 0,01 | 6:25:00 | 1535 | 6:25:00 | 1536 | 6:35:59 | 0.194 | 0.1861 | 1.2853 | 0.0076 | 0.0199 | 0.0879 | 0.0142 | 0.0369 | 0.0008 | 0.0045 | 0.0007 |  | 0.0012 | 0.0047 | 0.0028 | 0.0009 | 0.0057 |  |  | 0.0049 |  |  |  |  | RHI DELTEK D99 |  | RHI JUSTAL DS1015
1366 | 12005980 | 14.08.2020 | 165,786 | Арм500 | ГОСТ 34028-2016 | 22 | 180x180 | Открытая |  | 166,95 | 1,8 | 0,4 | 166.55 |  |  | 11 | 1563 | 7 | 5353 | 5735 | 6286 | 5504 | 5123 | 12224 | 200 | 7 | 2 | 2155 | 9 | 320 | 350 | 110 | [7 empty] | B 789/BC | 0,01 | 7:06:00 | 1532 | 7:06:00 | 1533 | 7:24:54 | 0.1941 | 0.2021 | 1.3033 | 0.0091 | 0.0235 | 0.0902 | 0.0138 | 0.0395 | 0.0007 | 0.0045 | 0.0007 |  | 0.0014 | 0.0046 | 0.003 | 0.0011 | 0.006 |  |  | 0.005 |  | 0.0001 |  |  | RHI DELTEK D99 |  | RHI JUSTAL DS1015 |  | Сбой мерной длины МГР№3.
1367 | 12005981 | 14.08.2020 | 153,6 | Арм500 | ГОСТ 34028-2016 | 23 | 180x180 | Открытая |  | 154,338 | 1,8 | 0,4 | 153.938 |  |  | 12 | 1562 | 7 | 5378 | 5760 | 6311 | 5532 | 5151 | 12252 | 200 | 13 | 2 | 2155 | 9 | 320 | 350 | 120 | [7 empty] | B 789/BC | 0,01 | 7:52:00 | 1534 | 7:52:00 | 1529 | 7:57:12 | 0.1873 | 0.1776 | 1.282 | 0.0078 | 0.021 | 0.0841 | 0.0142 | 0.0356 | 0.0006 | 0.0034 | 0.0007 |  | 0.0012 | 0.0044 | 0.0029 | 0.0008 | 0.0061 |  |  | 0.005 |  |  |  |  | RHI DELTEK D99 |  | RHI JUSTAL DS1015
1368 | 12005982 | 14.08.2020 | 162,816 | Арм500 | ГОСТ 34028-2016 | 24 | 180x180 | Открытая |  | 163,575 | 1,8 | 0,4 | 163.175 |  |  | 6 | 1564 | 7 | 5405 | 5781 | 6338 | 5556 | 5178 | 12279 | 200 | 13 | 2 | 2155 | 9 | 320 | 350 | 120 | [7 empty] | B 789/BC | 0,01 | 8:27:00 | 1538 | 8:27:00 | 1538 | 8:37:16 | 0.1812 | 0.1922 | 1.2913 | 0.0087 | 0.0237 | 0.0845 | 0.0149 | 0.0386 | 0.0007 | 0.0032 | 0.0008 |  | 0.0013 | 0.0048 | 0.0027 | 0.0011 | 0.0055 |  |  | 0.0049 |  |  | 0.0024 |  | RHI DELTEK D99 |  | RHI JUSTAL DS1015
1369 | 12005983 | 14.08.2020 | 153,6 | Арм500 | ГОСТ 34028-2016 | 25 | 180x180 | Открытая |  | 154,338 | 1,8 | 0,4 | 153.938 |  |  | 5 | 1561 | 7 | 5430 | 5815 | 6363 | 5584 | 5584 | 12304 | 200 | 13 | 2 | 2155 | 9 | 320 | 350 | 120 | [7 empty] | B 789/BC | 0,01 | 9:07:00 | 1534 | 9:07:00 | 1533 | 9:13:28 | 0.1891 | 0.1976 | 1.2936 | 0.0071 | 0.0182 | 0.0847 | 0.0181 | 0.0445 | 0.0008 | 0.0039 | 0.0007 |  | 0.0013 | 0.0047 | 0.0031 | 0.0009 | 0.0066 |  |  | 0.005 |  |  | 0.0024 |  | RHI DELTEK D99 |  | RHI JUSTAL DS1015
1370 | 12005984 | 14.08.2020 | 159,744 | Арм500 | ГОСТ 34028-2016 | 26 | 180x180 | Открытая |  | 160,496 | 1,8 | 0,4 | 160.096 |  |  | 11 | 1560 | 7 | 5457 | 5839 | 6390 | 5611 | 5230 | 12328 | 200 | 13 | 2 | 2155 | 9 | 320 | 350 | 120 | [7 empty] | B 789/BC | 0,01 | 9:55:00 | 1533 | 9:55:00 | 1530 | 12:25:03 | 0.1889 | 0.2077 | 1.3033 | 0.0096 | 0.0151 | 0.0905 | 0.0181 | 0.0528 | 0.0008 | 0.0044 | 0.0008 |  | 0.0013 | 0.0046 | 0.0033 | 0.0009 | 0.0071 |  |  | 0.0051 |  |  | 0.0019 |  | RHI DELTEK D99 |  | RHI JUSTAL DS1015
1371 | 12005985 | 14.08.2020 | 162,816 | Арм500 | ГОСТ 34028-2016 | 27 | 180x180 | Открытая |  | 163,575 | 1,8 | 0,4 | 163.175 |  |  | 3 | 1562 | 7 | 5485 | 5867 | 6415 | 5639 | 5258 | 12356 | 200 | 13 | 2 | 2155 | 9 | 320 | 350 | 120 | [7 empty] | B 789/BC | 0,01 | 10:30:00 | 1535 | 10:30:00 | 1531 | 12:26:37 | 0.1873 | 0.1979 | 1.302 | 0.0096 | 0.017 | 0.0925 | 0.017 | 0.0505 | 0.0007 | 0.0041 | 0.0008 |  | 0.0012 | 0.0048 | 0.0027 | 0.0011 | 0.007 |  |  | 0.0051 |  | 0.0001 | 0.0018 |  | RHI DELTEK D99 |  | RHI JUSTAL DS1015
1372 | 12005986 | 14.08.2020 | 162,816 | Арм500 | ГОСТ 34028-2016 | 28 | 180x180 | Открытая |  | 163,575 | 1,8 | 0,4 | 163.175 |  |  | 6 | 1562 | 7 | 5513 | 5895 | 6443 | 5664 | 5286 | 12384 | 200 | 13 | 2 | 2155 | 9 | 320 | 350 | 120 | [7 empty] | B 789/BC | 0,01 | 11:15:00 | 1533 | 11:15:00 | 1531 | 12:28:37 | 0.1938 | 0.1999 | 1.2907 | 0.0093 | 0.0216 | 0.0957 | 0.0188 | 0.0455 | 0.0006 | 0.005 | 0.0007 |  | 0.0012 | 0.0048 | 0.0026 | 0.0008 | 0.0066 |  |  | 0.0049 |  |  | 0.0017 |  | RHI DELTEK D99 |  | RHI JUSTAL DS1015
1373 | 12005987 | 14.08.2020 | 162,816 | Арм500 | ГОСТ 34028-2016 | 29 | 180x180 | Открытая |  | 163,575 | 1,8 | 0,4 | 163.175 |  |  | 5 | 1562 | 7 | 5537 | 5922 | 6470 | 5691 | 5313 | 12411 | 200 | 13 | 2 | 2155 | 9 | 320 | 350 | 120 | [7 empty] | B 789/BC | 0,03 | 11:55:00 | 1534 | 11:55:00 | 1534 | 12:00:16 | 0.1967 | 0.2014 | 1.3052 | 0.0061 | 0.0156 | 0.0879 | 0.0175 | 0.0421 | 0.0007 | 0.0042 | 0.0008 |  | 0.0013 | 0.0047 | 0.0028 | 0.0007 | 0.0065 |  |  | 0.005 |  |  | 0.0033 |  | RHI DELTEK D99 |  | RHI JUSTAL DS1015
1374 | 12005988 | 14.08.2020 | 156,672 | Арм500 | ГОСТ 34028-2016 | 30 | 180x180 | Открытая |  | 157,417 | 1,8 | 0,4 | 157.017 |  |  | 11 | 1562 | 7 | 5565 | 5947 | 6498 | 5719 | 5338 | 12436 | 200 | 13 | 2 | 2155 | 9 | 320 | 350 | 120 | [7 empty] | B 789/BC | 0,03 | 12:35:00 | 1536 | 12:35:00 | 1536 | 12:38:56 | 0.196 | 0.203 | 1.3287 | 0.0075 | 0.0145 | 0.0912 | 0.0188 | 0.0446 | 0.0008 | 0.0037 | 0.0008 |  | 0.0013 | 0.0047 | 0.0026 | 0.0005 | 0.0065 |  |  | 0.005 |  |  | 0.0025 |  | RHI DELTEK D99 |  | RHI JUSTAL DS1015
1375 | 12005989 | 14.08.2020 | 168,96 | Арм500 | ГОСТ 34028-2016 | 31 | 180x180 | Открытая |  | 169,731 | 1,8 | 0,4 | 169.331 |  |  | 3 | 1563 | 7 | 5592 | 5974 | 6525 | 5746 | 5368 | 12463 | 200 | 13 | 2 | 2155 | 9 | 320 | 350 | 120 | [7 empty] | B 789/BC | 0,04 | 13:14:00 | 1535 | 13:14:00 | 1535 | 13:21:20 | 0.2012 | 0.1989 | 1.3221 | 0.009 | 0.0136 | 0.0889 | 0.0211 | 0.0492 | 0.0008 | 0.0037 | 0.0008 |  | 0.0012 | 0.0048 | 0.0027 | 0.0008 | 0.0067 |  |  | 0.0049 |  | 0.0001 | 0.0025 |  | RHI DELTEK D99 |  | RHI JUSTAL DS1015 |  | Прожиг шибера.
1376 | 12005990 | 14.08.2020 | 168,96 | Арм500 | ГОСТ 34028-2016 | 32 | 180x180 | Открытая |  | 169,731 | 1,8 | 0,4 | 169.331 |  |  | 6 | 1560 | 7 | 5623 | 6002 | 6553 | 5774 | 5396 | 12491 | 200 | 13 | 2 | 2155 | 9 | 320 | 350 | 120 | [7 empty] | B 789/BC | 0,02 | 13:58:00 | 1533 | 13:58:00 | 1530 | 14:04:53 | 0.1899 | 0.1939 | 1.3078 | 0.0076 | 0.0156 | 0.0844 | 0.0182 | 0.0439 | 0.0007 | 0.004 | 0.0007 |  | 0.0011 | 0.0047 | 0.0029 | 0.0005 | 0.0065 |  |  | 0.0049 |  |  | 0.0025 |  | RHI DELTEK D99 |  | RHI JUSTAL DS1015
1377 | 12005991 | 14.08.2020 | 159,744 | Арм500 | ГОСТ 34028-2016 | 33 | 180x180 | Открытая |  | 160,496 | 1,8 | 0,4 | 160.096 |  |  | 5 | 1561 | 7 | 5651 | 6030 | 6578 | 5799 | 5424 | 12519 | 200 | 13 | 2 | 2155 | 9 | 320 | 350 | 120 | [7 empty] | B 789/BC | 0,01 | 14:41:00 | 1531 | 14:41:00 | 1533 | 14:47:28 | 0.1885 | 0.2145 | 1.3108 | 0.0078 | 0.0216 | 0.0874 | 0.0207 | 0.0417 | 0.0007 | 0.0043 | 0.0008 |  | 0.0011 | 0.0048 | 0.0027 | 0.0007 | 0.0096 |  |  | 0.0047 |  | 0.0001 | 0.0021 |  | RHI DELTEK D99 |  | RHI JUSTAL DS1015
1378 | 12005992 | 14.08.2020 | 165,888 | Арм500 | ГОСТ 34028-2016 | 34 | 180x180 | Открытая |  | 166,653 | 1,8 | 0,4 | 166.253 |  |  | 11 | 1564 | 7 | 5678 | 6057 | 6602 | 5823 | 5454 | 12549 | 200 | 13 | 2 | 2155 | 9 | 320 | 350 | 120 | [7 empty] | B 789/BC | 0,02 | 15:23:00 | 1538 | 15:23:00 | 1538 | 15:31:41 | 0.1883 | 0.193 | 1.3035 | 0.0114 | 0.0185 | 0.0766 | 0.0182 | 0.0375 | 0.0007 | 0.0036 | 0.0008 |  | 0.0011 | 0.0047 | 0.0024 | 0.0005 | 0.0084 |  |  | 0.0048 |  |  | 0.0023 |  | RHI DELTEK D99 |  | RHI JUSTAL DS1015
1379 | 12005993 | 14.08.2020 | 159,744 | Арм500 | ГОСТ 34028-2016 | 35 | 180x180 | Открытая |  | 160,496 | 1,8 | 0,4 | 160.096 |  |  | 12 | 1565 | 7 | 5706 | 6085 | 6627 | 5848 | 5482 | 12577 | 200 | 13 | 2 | 2155 | 9 | 300 | 330 | 110 | [7 empty] | B 789/BC | 0,01 | 15:15:00 | 1535 | 15:15:00 | 1530 | 16:14:23 | 0.1811 | 0.1917 | 1.3058 | 0.0103 | 0.0178 | 0.0848 | 0.0253 | 0.0415 | 0.0008 | 0.0044 | 0.0008 |  | 0.0012 | 0.0048 | 0.0027 | 0.0003 | 0.0082 |  |  | 0.005 |  |  | 0.0018 |  | RHI DELTEK D99 |  | RHI JUSTAL DS1015
1380 | 12005994 | 14.08.2020 | 162,816 | Арм500 | ГОСТ 34028-2016 | 36 | 180x180 | Открытая |  | 163,575 | 1,8 | 0,4 | 163.175 |  |  | 6 | 1565 | 7 | 5734 | 6116 | 6651 | 5872 | 5509 | 12605 | 200 | 13 | 2 | 2155 | 9 | 300 | 320 | 110 | [7 empty] | B 789/BC | 0,01 | 17:00:00 | 1535 | 17:00:00 | 1535 | 17:03:42 | 0.1855 | 0.1942 | 1.3165 | 0.0128 | 0.0218 | 0.0814 | 0.0224 | 0.0399 | 0.0007 | 0.004 | 0.0008 |  | 0.0011 | 0.0049 | 0.0026 | 0.0009 | 0.0081 |  |  | 0.0048 |  | 0.0001 | 0.0026 |  | RHI DELTEK D99 |  | RHI JUSTAL DS1015
1381 | 12005995 | 14.08.2020 | 159,744 | Арм500 | ГОСТ 34028-2016 | 37 | 180x180 | Открытая |  | 160,496 | 1,8 | 0,4 | 160.096 |  |  | 5 | 1565 | 7 | 5761 | 6143 | 6676 | 5897 | 5537 | 12632 | 200 | 13 | 2 | 2155 | 9 | 300 | 320 | 100 | [7 empty] | B 789/BC | 0,01 | 17:45:00 | 1536 | 17:45:00 | 1535 | 17:45:36 | 0.1905 | 0.2 | 1.3345 | 0.0122 | 0.0247 | 0.074 | 0.0204 | 0.0386 | 0.0008 | 0.0041 | 0.0007 |  | 0.0011 | 0.0051 | 0.0033 | 0.0008 | 0.0086 |  |  | 0.0051 |  |  | 0.0019 |  | RHI DELTEK D99 |  | RHI JUSTAL DS1015
1382 | 12005996 | 14.08.2020 | 162,816 | Арм500 | ГОСТ 34028-2016 | 38 | 180x180 | Открытая |  | 163,575 | 1,8 | 0,4 | 163.175 |  |  | 11 | 1564 | 7 | 5789 | 6171 | 6701 | 5922 | 5568 | 12660 | 200 | 13 | 2 | 2155 | 9 | 320 | 350 | 130 | [7 empty] | B 789/BC | 0,01 | 18:24:00 | 1537 | 18:24:00 | 1535 | 18:32:49 | 0.1933 | 0.202 | 1.3158 | 0.0099 | 0.0238 | 0.0759 | 0.0187 | 0.0406 | 0.0007 | 0.0051 | 0.0007 |  | 0.0012 | 0.005 | 0.0037 | 0.0007 | 0.0081 |  |  | 0.0047 |  | 0.0003 | 0.001 |  | RHI DELTEK D99 |  | RHI JUSTAL DS1015
1383 | 12005997 | 14.08.2020 | 168,909 | Арм500 | ГОСТ 34028-2016 | 39 | 180x180 | Открытая |  | 179,58 | 1,8 | 0,4 | 179.18 | 6,5 |  | 12 | 1565 | 7 | 5816 | 6198 | 6728 | 5952 | 5595 | 12687 | 200 | 7 | 2 | 2155 | 9 | 320 | 350 | 110 | [7 empty] | B 789/BC | 0,01 | 19:11:00 | 1530 | 19:11:00 | 1532 | 19:25:52 | 0.1984 | 0.1963 | 1.3023 | 0.0097 | 0.0218 | 0.0757 | 0.0219 | 0.0532 | 0.0008 | 0.0039 | 0.0007 |  | 0.0012 | 0.0048 | 0.0026 | 0.0006 | 0.0086 |  |  | 0.0049 |  |  | 0.0016 |  | RHI DELTEK D99 |  | RHI JUSTAL DS1015
1384 | 12005998 | 14.08.2020 | 153,6 | Арм500 | ГОСТ 34028-2016 | 1 | 180x180 | Открытая |  | 155,338 | 1,8 | 0,4 | 154.938 |  |  | 3 | 1577 | 1 | 5663 | 6223 | 6756 | 5980 | 5620 | 12712 | 200 | 7 | 2 | 2155 | 9 | 320 | 350 | 110 | [7 empty] | B 789/BC | 0,8 | 21:00:00 | 1545 | 21:00:00 | 1543 | 21:07:41 | 0.1935 | 0.1903 | 1.3115 | 0.0055 | 0.0179 | 0.0703 | 0.0201 | 0.0413 | 0.0009 | 0.005 | 0.0007 |  | 0.0011 | 0.0048 | 0.0028 | 0.0011 | 0.011 |  |  | 0.005 |  | 0.0001 |  |  | RHI DELTEK D99 |  | RHI JUSTAL DS1015
1385 | 12005999 | 14.08.2020 | 159,744 | Арм500 | ГОСТ 34028-2016 | 2 | 180x180 | Открытая |  | 160,496 | 1,8 | 0,4 | 160.096 |  |  | 5 | 1569 | 1 | 5690 | 6250 | 6780 | 6004 | 5647 | 12739 | 200 | 7 | 2 | 2155 | 9 | 320 | 350 | 110 | [7 empty] | B 789/BC | 0,02 | 21:50:00 | 1544 | 21:50:00 | 1542 | 21:48:20 | 0.1858 | 0.1865 | 1.3129 | 0.0085 | 0.0189 | 0.0624 | 0.0184 | 0.0509 | 0.0011 | 0.0041 | 0.0007 |  | 0.0011 | 0.005 | 0.003 | 0.0012 | 0.0091 |  |  | 0.005 |  | 0.0001 |  |  | RHI DELTEK D99 |  | RHI JUSTAL DS1015
1386 | 12006000 | 14.08.2020 | 162,816 | Арм500 | ГОСТ 34028-2016 | 3 | 180x180 | Открытая |  | 163,575 | 1,8 | 0,4 | 163.175 |  |  | 11 | 1564 | 1 | 5718 | 6278 | 6808 | 6032 | 5675 | 12764 | 200 | 7 | 2 | 2155 | 9 | 320 | 350 | 110 | [7 empty] | B 789/BC | 0,02 | 22:29:00 | 1540 | 22:29:00 | 1541 | 22:25:48 | 0.1837 | 0.189 | 1.3158 | 0.0115 | 0.0183 | 0.0601 | 0.0176 | 0.0502 | 0.001 | 0.004 | 0.0006 |  | 0.0012 | 0.0048 | 0.0025 | 0.0011 | 0.0077 |  |  | 0.0051 |  |  |  |  | RHI DELTEK D99 |  | RHI JUSTAL DS1015
1387 | 12006001 | 14.08.2020 | 168,96 | Арм500 | ГОСТ 34028-2016 | 4 | 180x180 | Открытая |  | 169,731 | 1,8 | 0,4 | 169.331 |  |  | 6 | 1563 | 1 | 5745 | 6305 | 6835 | 6063 | 5702 | 12791 | 200 | 7 | 2 | 2155 | 9 | 320 | 350 | 110 | [7 empty] | B 789/BC | 0,02 | 21:10:00 | 1537 | 21:10:00 | 1536 | 23:10:54 | 0.1875 | 0.1868 | 1.31 | 0.0117 | 0.0164 | 0.0603 | 0.0174 | 0.0484 | 0.0009 | 0.0036 | 0.0007 |  | 0.0012 | 0.0048 | 0.0026 | 0.0011 | 0.0084 |  |  | 0.0051 |  |  |  |  | RHI DELTEK D99 |  | RHI JUSTAL DS1015
1388 | 12006002 | 14.08.2020 | 162,816 | Арм500 | ГОСТ 34028-2016 | 5 | 180x180 | Открытая |  | 163,575 | 1,8 | 0,4 | 163.175 |  |  | 12 | 1566 | 1 | 5773 | 6333 | 6863 | 6087 | 5730 | 12819 | 200 | 7 | 2 | 2155 | 9 | 320 | 350 | 110 | [7 empty] | B 789/BC | 0,01 | 23:52:00 | 1535 | 23:52:00 | 1536 | 23:56:26 | 0.1937 | 0.1931 | 1.2998 | 0.0054 | 0.01 | 0.045 | 0.0066 | 0.021 | 0.0003 | 0.0025 | 0.0006 |  | 0.0012 | 0.0043 | 0.0032 | 0.0011 | 0.0101 |  |  | 0.0051 |  |  |  |  | RHI DELTEK D99 |  | RHI JUSTAL DS1015
1389 | 12006003 | 15.08.2020 | 162,816 | Арм500 | ГОСТ 34028-2016 | 6 | 180x180 | Открытая |  | 163,575 | 1,8 | 0,4 | 163.175 |  |  | 3 | 1568 | 1 | 5801 | 6358 | 6891 | 6115 | 5758 | 12847 | 200 | 7 | 2 | 2155 | 9 | 320 | 350 | 110 | [7 empty] | B 789/BC | 0,01 | 0:30:00 | 1543 | 0:30:00 | 1541 | 0:49:48 | 0.1882 | 0.1875 | 1.3131 | 0.0073 | 0.0109 | 0.0427 | 0.0047 | 0.017 | 0.0003 | 0.0023 | 0.0005 |  | 0.001 | 0.0043 | 0.0026 | 0.0015 | 0.0104 |  |  | 0.005 |  | 0.0001 |  |  | RHI DELTEK D99 |  | RHI JUSTAL DS1015
1390 | 12006004 | 15.08.2020 | 165,888 | Арм500 | ГОСТ 34028-2016 | 7 | 180x180 | Открытая |  | 166,653 | 1,8 | 0,4 | 166.253 |  |  | 5 | 1564 | 1 | 5828 | 6385 | 6918 | 6142 | 5785 | 12874 | 200 | 7 | 2 | 2155 | 9 | 320 | 350 | 110 | [7 empty] | B 789/BC | 0,01 | 1:12:00 | 1540 | 1:12:00 | 1541 | 1:16:28 | 0.195 | 0.1886 | 1.3185 | 0.009 | 0.016 | 0.0473 | 0.0059 | 0.0196 | 0.0002 | 0.0021 | 0.0006 |  | 0.001 | 0.0045 | 0.0038 | 0.001 | 0.0098 |  |  | 0.0048 |  |  |  |  | RHI DELTEK D99 |  | RHI JUSTAL DS1015
1391 | 12006005 | 15.08.2020 | 162,816 | Арм500 | ГОСТ 34028-2016 | 8 | 180x180 | Открытая |  | 163,575 | 1,8 | 0,4 | 163.175 |  |  | 11 | 1563 | 1 | 5853 | 6413 | 6946 | 6170 | 5813 | 12902 | 200 | 7 | 2 | 2155 | 9 | 320 | 350 | 110 | [7 empty] | B 789/BC | 0,01 | 1:56:00 | 1542 | 1:56:00 | 1540 | 1:56:57 | 0.1912 | 0.1943 | 1.315 | 0.0097 | 0.0187 | 0.0464 | 0.0059 | 0.0184 | 0.0003 | 0.0024 | 0.0005 |  | 0.0011 | 0.0045 | 0.0031 | 0.0014 | 0.0088 |  |  | 0.0052 |  | 0.0001 |  |  | RHI DELTEK D99 |  | RHI JUSTAL DS1015
1392 | 12006006 | 15.08.2020 | 153,6 | Арм500 | ГОСТ 34028-2016 | 9 | 180x180 | Открытая |  | 154,338 | 1,8 | 0,4 | 153.938 |  |  | 6 | 1563 | 1 | 5880 | 6437 | 6970 | 6198 | 5837 | 12926 | 200 | 7 | 2 | 2155 | 9 | 320 | 350 | 110 | [7 empty] | B 789/BC | 0,02 | 2:35:00 | 1539 | 2:35:00 | 1539 | 2:36:24 | 0.1916 | 0.1938 | 1.2975 | 0.008 | 0.0143 | 0.039 | 0.0061 | 0.0205 | 0.0003 | 0.0023 | 0.0005 |  | 0.0012 | 0.0041 | 0.0031 | 0.0012 | 0.0095 |  |  | 0.0051 |  | 0.0001 |  |  | RHI DELTEK D99 |  | RHI JUSTAL DS1015
1393 | 12006007 | 15.08.2020 | 165,888 | Арм500 | ГОСТ 34028-2016 | 10 | 180x180 | Открытая |  | 166,653 | 1,8 | 0,4 | 166.253 |  |  | 12 | 1564 | 1 | 5908 | 6465 | 6998 | 6225 | 5865 | 12954 | 200 | 7 | 2 | 2155 | 9 | 320 | 350 | 110 | [7 empty] | B 789/BC | 0,01 | 3:16:00 | 1537 | 3:16:00 | 1537 | 3:18:44 | 0.1896 | 0.185 | 1.3029 | 0.0074 | 0.0138 | 0.0445 | 0.0057 | 0.018 | 0.0002 | 0.0025 | 0.0005 |  | 0.0011 | 0.0041 | 0.0025 | 0.0013 | 0.0098 |  |  | 0.005 |  |  |  |  | RHI DELTEK D99 |  | RHI JUSTAL DS1015
1394 | 12006008 | 15.08.2020 | 159,744 | Арм500 | ГОСТ 34028-2016 | 11 | 180x180 | Открытая |  | 160,496 | 1,8 | 0,4 | 160.096 |  |  | 1 | 1575 | 1 | 5933 | 6493 | 7026 | 6253 | 5893 | 12979 | 200 | 7 | 2 | 2155 | 9 | 320 | 350 | 110 | [7 empty] | B 789/BC | 0,01 | 4:00:00 | 1538 | 4:00:00 | 1540 | 3:59:40 | 0.1954 | 0.191 | 1.3253 | 0.0066 | 0.0114 | 0.0503 | 0.0075 | 0.0129 | 0.0001 | 0.0026 | 0.0005 |  | 0.0012 | 0.0044 | 0.0038 | 0.0072 | 0.0093 |  |  | 0.0052 |  | 0.0009 |  |  | RHI DELTEK D99 |  | RHI JUSTAL DS1015
1395 | 12006009 | 15.08.2020 | 159,744 | Арм500 | ГОСТ 34028-2016 | 12 | 180x180 | Открытая |  | 160,496 | 1,8 | 0,4 | 160.096 |  |  | 5 | 1564 | 1 | 5960 | 6517 | 7053 | 6277 | 5920 | 13006 | 200 | 7 | 2 | 2155 | 9 | 320 | 350 | 110 | [7 empty] | B 789/BC | 0,02 | 4:40:00 | 1542 | 4:40:00 | 1540 | 4:47:51 | 0.1903 | 0.1812 | 1.2951 | 0.0079 | 0.0134 | 0.0521 | 0.0144 | 0.0376 | 0.0007 | 0.0027 | 0.0005 |  | 0.0011 | 0.0041 | 0.0023 | 0.0013 | 0.008 |  |  | 0.005 |  | 0.0001 |  |  | RHI DELTEK D99 |  | RHI JUSTAL DS1015
1396 | 12006010 | 15.08.2020 | 165,888 | Арм500 | ГОСТ 34028-2016 | 13 | 180x180 | Открытая |  | 166,653 | 1,8 | 0,4 | 166.253 |  |  | 11 | 1564 | 1 | 5985 | 6545 | 7081 | 6305 | 5951 | 13034 | 200 | 7 | 2 | 2155 | 9 | 320 | 350 | 110 | [7 empty] | B 789/BC | 0,01 | 5:20:00 | 1542 | 5:20:00 | 1540 | 5:19:48 | 0.1872 | 0.1818 | 1.3178 | 0.0137 | 0.025 | 0.0591 | 0.0208 | 0.0483 | 0.0008 | 0.0034 | 0.0006 |  | 0.0011 | 0.0049 | 0.0025 | 0.001 | 0.0089 |  |  | 0.0052 |  | 0.0001 |  |  | RHI DELTEK D99 |  | RHI JUSTAL DS1015
1397 | 12006011 | 15.08.2020 | 156,672 | Арм500 | ГОСТ 34028-2016 | 14 | 180x180 | Открытая |  | 157,417 | 1,8 | 0,4 | 157.017 |  |  | 6 | 1564 | 1 | 6012 | 6569 | 7105 | 6333 | 5979 | 13058 | 200 | 7 | 2 | 2155 | 9 | 320 | 350 | 110 | [7 empty] | B 789/BC | 0,02 | 6:00:00 | 1540 | 6:00:00 | 1535 | 6:02:46 | 0.1935 | 0.1834 | 1.3072 | 0.0142 | 0.0248 | 0.0606 | 0.0195 | 0.0428 | 0.0007 | 0.0033 | 0.0006 |  | 0.0012 | 0.0048 | 0.003 | 0.001 | 0.0099 |  |  | 0.005 |  | 0.0001 |  |  | RHI DELTEK D99 |  | RHI JUSTAL DS1015
1398 | 12006012 | 15.08.2020 | 156,672 | Арм500 | ГОСТ 34028-2016 | 15 | 180x180 | Открытая |  | 157,417 | 1,8 | 0,4 | 157.017 |  |  | 12 | 1563 | 1 | 6040 | 6594 | 7133 | 6357 | 6003 | 13086 | 200 | 7 | 2 | 2155 | 9 | 320 | 350 | 110 | [7 empty] | B 789/BC | 0,01 | 6:40:00 | 1538 | 6:40:00 | 1536 | 6:47:32 | 0.1989 | 0.1913 | 1.303 | 0.0127 | 0.0386 | 0.0632 | 0.0188 | 0.0458 | 0.0008 | 0.0036 | 0.0006 |  | 0.0012 | 0.0049 | 0.0029 | 0.0007 | 0.0102 |  |  | 0.0047 |  | 0.0001 |  |  | RHI DELTEK D99 |  | RHI JUSTAL DS1015
1399 | 12006013 | 15.08.2020 | 159,744 | Арм500 | ГОСТ 34028-2016 | 16 | 180x180 | Открытая |  | 160,496 | 1,8 | 0,4 | 160.096 |  |  | 1 | 1570 | 1 | 6068 | 6622 | 7158 | 6385 | 6031 | 13111 | 200 | 7 | 2 | 2155 | 9 | 320 | 350 | 100 | [7 empty] | B 789/BC | 0,01 | 7:20:00 | 1542 | 7:20:00 | 1543 | 7:21:30 | 0.1886 | 0.1863 | 1.2888 | 0.011 | 0.027 | 0.0714 | 0.0161 | 0.046 | 0.0008 | 0.0026 | 0.0006 |  | 0.0012 | 0.0046 | 0.0042 | 0.0008 | 0.0105 |  |  | 0.0047 |  | 0.0001 |  |  | RHI DELTEK D99 |  | RHI JUSTAL DS1015
1400 | 12006014 | 15.08.2020 | 153,6 | Арм500 | ГОСТ 34028-2016 | 17 | 180x180 | Открытая |  | 154,338 | 1,8 | 0,4 | 153.938 |  |  | 5 | 1563 | 1 | 6095 | 6646 | 7182 | 6409 | 6058 | 13135 | 200 | 7 | 2 | 2155 | 9 | 320 | 350 | 100 | [7 empty] | B 789/BC | 0,01 | 8:00:00 | 1544 | 8:00:00 | 1545 | 8:07:20 | 0.1891 | 0.1953 | 1.3089 | 0.0143 | 0.0269 | 0.0615 | 0.0127 | 0.0485 | 0.0008 | 0.0022 | 0.0006 |  | 0.0011 | 0.0048 | 0.003 | 0.0008 | 0.0113 |  |  | 0.0045 |  |  |  |  | RHI DELTEK D99 |  | RHI JUSTAL DS1015
1401 | 12006015 | 15.08.2020 | 162,816 | Арм500 | ГОСТ 34028-2016 | 18 | 180x180 | Открытая |  | 163,575 | 1,8 | 0,4 | 163.175 |  |  | 11 | 1561 | 1 | 6123 | 6671 | 7210 | 6437 | 6086 | 13163 | 200 | 7 | 2 | 2155 | 9 | 320 | 350 | 100 | [7 empty] | B 789/BC | 0,02 | 8:40:00 | 1541 | 8:40:00 | 1539 | 8:44:12 | 0.1859 | 0.1835 | 1.3041 | 0.0165 | 0.0204 | 0.0609 | 0.0184 | 0.052 | 0.0011 | 0.0028 | 0.0007 |  | 0.0011 | 0.0045 | 0.003 | 0.0011 | 0.0098 |  |  | 0.0048 |  | 0.0001 |  |  | RHI DELTEK D99 |  | RHI JUSTAL DS1015
1402 | 12006016 | 15.08.2020 | 156,672 | Арм500 | ГОСТ 34028-2016 | 19 | 180x180 | Открытая |  | 157,417 | 1,8 | 0,4 | 157.017 |  |  | 6 | 1561 | 1 | 6150 | 6698 | 7234 | 6462 | 6114 | 13187 | 200 | 7 | 2 | 2155 | 9 | 320 | 350 | 100 | [7 empty] | B 789/BC | 0,01 | 9:20:00 | 1538 | 9:20:00 | 1537 | 9:27:59 | 0.1942 | 0.2044 | 1.2968 | 0.0107 | 0.0116 | 0.0616 | 0.018 | 0.0579 | 0.0011 | 0.0031 | 0.0007 |  | 0.0013 | 0.004 | 0.0028 | 0.0009 | 0.0113 |  |  | 0.0045 |  | 0.0001 |  |  | RHI DELTEK D99 |  | RHI JUSTAL DS1015
1403 | 12006017 | 15.08.2020 | 165,888 | Арм500 | ГОСТ 34028-2016 | 20 | 180x180 | Открытая |  | 166,653 | 1,8 | 0,4 | 166.253 |  |  | 12 | 1559 | 1 | 6181 | 6723 | 7262 | 6489 | 6141 | 13215 | 200 | 7 | 2 | 2155 | 9 | 320 | 350 | 100 | [7 empty] | B 789/BC | 0,01 | 10:00:00 | 1536 | 10:00:00 | 1539 | 10:03:00 | 0.1845 | 0.2161 | 1.2879 | 0.0149 | 0.0172 | 0.0662 | 0.0201 | 0.0472 | 0.001 | 0.0031 | 0.0007 |  | 0.0013 | 0.0044 | 0.0028 | 0.0012 | 0.01 |  |  | 0.0047 |  | 0.0001 |  |  | RHI DELTEK D99 |  | RHI JUSTAL DS1015
1404 | 12006018 | 15.08.2020 | 156,672 | Арм500 | ГОСТ 34028-2016 | 21 | 180x180 | Открытая |  | 157,417 | 1,8 | 0,4 | 157.017 |  |  | 1 | 1564 | 1 | 6209 | 6751 | 7287 | 6514 | 6141 | 13240 | 200 | 7 | 2 | 2155 | 9 | 320 | 350 | 100 | [7 empty] | B 789/BC | 0,01 | 10:40:00 | 1537 | 10:40:00 | 1540 | 12:45:58 | 0.1906 | 0.2009 | 1.2841 | 0.0104 | 0.0128 | 0.065 | 0.0216 | 0.0435 | 0.0012 | 0.003 | 0.0007 |  | 0.0012 | 0.004 | 0.0028 | 0.0012 | 0.0088 |  |  | 0.0044 |  | 0.0001 |  |  | RHI DELTEK D99 |  | RHI JUSTAL DS1015 |  | Прожиг шибера
1405 | 12006019 | 15.08.2020 | 162,816 | Арм500 | ГОСТ 34028-2016 | 22 | 180x180 | Открытая |  | 163,575 | 1,8 | 0,4 | 163.175 |  |  | 3 | 1566 | 1 | 6236 | 6775 | 7314 | 6541 | 6169 | 13267 | 200 | 7 | 2 | 2155 | 9 | 320 | 350 | 100 | [7 empty] | B 789/BC | 0,01 | 11:23:00 | 1538 | 11:23:00 | 1537 | 11:25:22 | 0.1891 | 0.2026 | 1.2849 | 0.0084 | 0.0133 | 0.0745 | 0.023 | 0.0427 | 0.0009 | 0.0032 | 0.0006 |  | 0.0012 | 0.0039 | 0.0032 | 0.001 | 0.0109 |  |  | 0.0046 |  | 0.0001 |  |  | RHI DELTEK D99 |  | RHI JUSTAL DS1015
1406 | 12006020 | 15.08.2020 | 159,744 | Арм500 | ГОСТ 34028-2016 | 23 | 180x180 | Открытая |  | 160,496 | 1,8 | 0,4 | 160.096 |  |  | 11 | 1560 | 1 | 6264 | 6803 | 7339 | 6569 | 6196 | 13292 | 200 | 7 | 2 | 2155 | 9 | 320 | 350 | 100 | [7 empty] | B 789/BC | 0,01 | 12:00:00 | 1538 | 12:00:00 | 1537 | 12:06:12 | 0.1896 | 0.1986 | 1.2901 | 0.0077 | 0.0141 | 0.0683 | 0.018 | 0.0449 | 0.0009 | 0.0029 | 0.0006 |  | 0.0012 | 0.0039 | 0.0032 | 0.0012 | 0.0111 |  |  | 0.0046 |  | 0.0001 |  |  | RHI DELTEK D99 |  | RHI JUSTAL DS1015
1407 | 12006021 | 15.08.2020 | 165,888 | Арм500 | ГОСТ 34028-2016 | 24 | 180x180 | Открытая |  | 166,653 | 1,8 | 0,4 | 166.253 |  |  | 6 | 1560 | 1 | 6295 | 6827 | 7366 | 6597 | 6224 | 13319 | 200 | 7 | 2 | 2155 | 9 | 320 | 350 | 100 | [7 empty] | B 789/BC | 0,01 | 12:45:00 | 1537 | 12:45:00 | 1538 | 12:49:04 | 0.1945 | 0.2079 | 1.3128 | 0.0067 | 0.013 | 0.0547 | 0.0076 | 0.0235 | 0.0003 | 0.0016 | 0.0007 |  | 0.0014 | 0.0043 | 0.0038 | 0.0012 | 0.0071 |  |  | 0.0041 |  | 0.0001 |  |  | RHI DELTEK D99 |  | RHI JUSTAL DS1015
1408 | 12006022 | 15.08.2020 | 165,888 | Арм500 | ГОСТ 34028-2016 | 25 | 180x180 | Открытая |  | 166,653 | 1,8 | 0,4 | 166.253 |  |  | 12 | 1562 | 1 | 6322 | 6855 | 7394 | 6624 | 6252 | 13347 | 200 | 7 | 2 | 2155 | 9 | 320 | 350 | 100 | [7 empty] | B 789/BC | 0,01 | 13:25:00 | 1538 | 13:25:00 | 1540 | 13:40:13 | 0.1926 | 0.2117 | 1.2932 | 0.0095 | 0.0132 | 0.0538 | 0.0074 | 0.0175 | 0.0003 | 0.0019 | 0.0006 |  | 0.0012 | 0.0043 | 0.0038 | 0.0014 | 0.0064 |  |  | 0.0046 |  | 0.0001 |  |  | RHI DELTEK D99 |  | RHI JUSTAL DS1015
1409 | 12006023 | 15.08.2020 | 156,672 | Арм500 | ГОСТ 34028-2016 | 26 | 180x180 | Открытая |  | 157,417 | 1,8 | 0,4 | 157.017 |  |  | 1 | 1561 | 1 | 6350 | 6880 | 7422 | 6649 | 6279 | 13372 | 200 | 7 | 2 | 2155 | 9 | 320 | 350 | 100 | [7 empty] | B 789/BC | 0,01 | 14:05:00 | 1539 | 14:05:00 | 1540 | 14:13:00 | 0.1858 | 0.2065 | 1.3033 | 0.0053 | 0.0116 | 0.0533 | 0.0063 | 0.0194 | 0.0003 | 0.0018 | 0.0006 |  | 0.0013 | 0.004 | 0.003 | 0.0013 | 0.008 |  |  | 0.0045 |  | 0.0001 |  |  | RHI DELTEK D99 |  | RHI JUSTAL DS1015
1410 | 12006024 | 15.08.2020 | 159,744 | Арм500 | ГОСТ 34028-2016 | 27 | 180x180 | Открытая |  | 160,496 | 1,8 | 0,4 | 160.096 |  |  | 3 | 1560 | 1 | 6377 | 6907 | 7446 | 6676 | 6307 | 13396 | 200 | 7 | 2 | 2155 | 9 | 320 | 350 | 100 | [7 empty] | B 789/BC | 0,02 | 14:50:00 | 1535 | 14:50:00 | 1538 | 14:51:44 | 0.1859 | 0.1991 | 1.3028 | 0.0092 | 0.0121 | 0.049 | 0.0068 | 0.0198 | 0.0004 | 0.0018 | 0.0006 |  | 0.0012 | 0.0042 | 0.0029 | 0.0015 | 0.0073 |  |  | 0.0046 |  | 0.0001 |  |  | RHI DELTEK D99 |  | RHI JUSTAL DS1015
1411 | 12006025 | 15.08.2020 | 162,816 | Арм500 | ГОСТ 34028-2016 | 28 | 180x180 | Открытая |  | 163,575 | 1,8 | 0,4 | 163.175 |  |  | 11 | 1581 | 1 | 6405 | 6932 | 7474 | 6704 | 6334 | 13424 | 200 | 7 | 2 | 2155 | 9 | 320 | 350 | 100 | [7 empty] | B 789/BC | 0,01 | 15:30:00 | 1535 | 15:30:00 | 1537 | 15:33:24 | 0.1956 | 0.199 | 1.3223 | 0.0084 | 0.0126 | 0.0502 | 0.0071 | 0.0199 | 0.0004 | 0.0019 | 0.0007 |  | 0.0012 | 0.0043 | 0.0031 | 0.0011 | 0.009 |  |  | 0.0045 |  | 0.0001 |  |  | RHI DELTEK D99 |  | RHI JUSTAL DS1015
1412 | 12006026 | 15.08.2020 | 165,888 | Арм500 | ГОСТ 34028-2016 | 29 | 180x180 | Открытая |  | 166,653 | 1,8 | 0,4 | 166.253 |  |  | 6 | 1559 | 1 | 6433 | 6959 | 7501 | 6732 | 6362 | 13451 | 200 | 7 | 2 | 2155 | 9 | 320 | 350 | 100 | [7 empty] | B 789/BC | 0,01 | 16:10:00 | 1537 | 16:10:00 | 1536 | 16:13:22 | 0.1899 | 0.2183 | 1.3407 | 0.0084 | 0.0133 | 0.0579 | 0.0071 | 0.0197 | 0.0004 | 0.002 | 0.0006 |  | 0.0015 | 0.0043 | 0.003 | 0.001 | 0.009 |  |  | 0.0046 |  | 0.0001 |  |  | RHI DELTEK D99 |  | RHI JUSTAL DS1015
1413 | 12006027 | 15.08.2020 | 159,744 | Арм500 | ГОСТ 34028-2016 | 30 | 180x180 | Открытая |  | 160,496 | 1,8 | 0,4 | 160.096 |  |  | 12 | 1558 | 1 | 6463 | 6987 | 7526 | 6756 | 6390 | 13476 | 200 | 7 | 2 | 2155 | 9 | 320 | 350 | 100 | [7 empty] | B 789/BC | 0,01 | 16:50:00 | 1534 | 16:50:00 | 1537 | 16:54:04 | 0.1866 | 0.214 | 1.3134 | 0.0063 | 0.0131 | 0.0611 | 0.0156 | 0.044 | 0.0008 | 0.0024 | 0.0006 |  | 0.0013 | 0.0037 | 0.0045 | 0.0011 | 0.0066 |  |  | 0.0043 |  | 0.0001 |  |  | RHI DELTEK D99 |  | RHI JUSTAL DS1015
1414 | 12006028 | 15.08.2020 | 168,96 | Арм500 | ГОСТ 34028-2016 | 31 | 180x180 | Открытая |  | 169,731 | 1,8 | 0,4 | 169.331 |  |  | 1 | 1559 | 1 | 6491 | 7015 | 7554 | 6784 | 6420 | 13504 | 200 | 7 | 2 | 2155 | 9 | 320 | 350 | 100 | [7 empty] | B 789/BC | 0,01 | 17:31:00 | 1533 | 17:31:00 | 1532 | 17:36:08 | 0.1955 | 0.2052 | 1.3168 | 0.0076 | 0.0209 | 0.0566 | 0.016 | 0.0418 | 0.001 | 0.0024 | 0.0006 |  | 0.0013 | 0.004 | 0.0032 | 0.0009 | 0.0079 |  |  | 0.0045 |  | 0.0001 |  |  | RHI DELTEK D99 |  | RHI JUSTAL DS1015
1415 | 12006029 | 15.08.2020 | 168,96 | Арм500 | ГОСТ 34028-2016 | 32 | 180x180 | Открытая |  | 169,731 | 1,8 | 0,4 | 169.331 |  |  | 3 | 1561 | 1 | 6522 | 7042 | 7581 | 6811 | 6448 | 13531 | 200 | 7 | 2 | 2155 | 9 | 320 | 350 | 100 | [7 empty] | B 789/BC | 0,01 | 18:15:00 | 1537 | 18:15:00 | 1538 | 18:18:42 | 0.1976 | 0.2027 | 1.3327 | 0.014 | 0.0192 | 0.0576 | 0.0173 | 0.041 | 0.001 | 0.0029 | 0.0007 |  | 0.0014 | 0.0044 | 0.0031 | 0.0015 | 0.0069 |  |  | 0.0046 |  | 0.0001 |  |  | RHI DELTEK D99 |  | RHI JUSTAL DS1015
1416 | 12006030 | 15.08.2020 | 165,888 | Арм500 | ГОСТ 34028-2016 | 33 | 180x180 | Открытая |  | 166,653 | 1,8 | 0,4 | 166.253 |  |  | 11 | 1558 | 1 | 6549 | 7070 | 7609 | 6839 | 6475 | 13559 | 200 | 13 | 2 | 2155 | 9 | 320 | 350 | 120 | [7 empty] | B 789/BC | 0,01 | 19:00:00 | 1535 | 19:00:00 | 1534 | 19:00:50 | 0.1965 | 0.1976 | 1.3308 | 0.0087 | 0.0222 | 0.0589 | 0.0189 | 0.041 | 0.001 | 0.003 | 0.0007 |  | 0.0013 | 0.0045 | 0.0033 | 0.0013 | 0.0074 |  |  | 0.0046 |  | 0.0001 |  |  | RHI DELTEK D99 |  | RHI JUSTAL DS1015
1417 | 12006031 | 15.08.2020 | 159,744 | Арм500 | ГОСТ 34028-2016 | 34 | 180x180 | Открытая |  | 160,496 | 1,8 | 0,4 | 160.096 |  |  | 6 | 1563 | 1 | 6577 | 7094 | 7636 | 6867 | 6503 | 12583 | 200 | 13 | 2 | 2155 | 9 | 320 | 350 | 110 | [7 empty] | B 789/BC | 0,01 | 19:41:00 | 1538 | 19:41:00 | 1537 | 19:44:46 | 0.177 | 0.1475 | 0.6217 | 0.0137 | 0.0226 | 0.0472 | 0.0152 | 0.0345 | 0.0008 | 0.0031 | 0.0004 |  | 0.001 | 0.0024 | 0.0029 | 0.0013 | 0.006 |  |  | 0.0035 |  | 0.0001 |  |  | RHI DELTEK D99 |  | RHI JUSTAL DS1015
1418 | 12006032 | 15.08.2020 | 168,96 | Арм500 | ГОСТ 34028-2016 | 35 | 180x180 | Открытая |  | 169,731 | 1,8 | 0,4 | 169.331 |  |  | 12 | 1563 | 1 | 6604 | 7122 | 7664 | 6894 | 6534 | 13611 | 200 | 13 | 2 | 2155 | 9 | 320 | 350 | 110 | [7 empty] | B 789/BC | 0,02 | 20:23:00 | 1538 | 20:23:00 | 1541 | 20:27:34 | 0.1899 | 0.141 | 0.523 | 0.0138 | 0.0228 | 0.0457 | 0.0152 | 0.0335 | 0.0008 | 0.0027 | 0.0004 |  | 0.0009 | 0.0021 | 0.0041 | 0.0012 | 0.0064 |  |  | 0.0032 |  | 0.0001 | 0.0025 |  | RHI DELTEK D99 |  | RHI JUSTAL DS1015
1419 | 12006033 | 15.08.2020 | 156,672 | Арм500 | ГОСТ 34028-2016 | 36 | 180x180 | Открытая |  | 157,417 | 1,8 | 0,4 | 157.017 |  |  | 1 | 1566 | 1 | 6632 | 7147 | 7692 | 6922 | 6561 | 13633 | 200 | 13 | 2 | 2155 | 9 | 320 | 350 | 110 | [7 empty] | B 789/BC | 0,01 | 21:06:00 | 1541 | 21:06:00 | 1544 | 21:15:50 | 0.1853 | 0.15 | 0.5154 | 0.0079 | 0.02 | 0.0501 | 0.0195 | 0.0371 | 0.0008 | 0.0036 | 0.0004 |  | 0.001 | 0.002 | 0.0027 | 0.0011 | 0.0067 |  |  | 0.0033 |  | 0.0001 |  |  | RHI DELTEK D99 |  | RHI JUSTAL DS1015
1420 | 12006034 | 15.08.2020 | 162,816 | Арм500 | ГОСТ 34028-2016 | 37 | 180x180 | Открытая |  | 163,575 | 1,8 | 0,4 | 163.175 |  |  | 3 | 1565 | 1 | 6663 | 7174 | 7719 | 6949 | 6589 | 13654 | 200 | 13 | 2 | 2155 | 9 | 320 | 350 | 110 | [7 empty] | B 789/BC | 0,01 | 21:48:00 | 1546 | 21:48:00 | 1546 | 21:55:31 | 0.1855 | 0.1532 | 0.5094 | 0.0085 | 0.0202 | 0.0544 | 0.0291 | 0.0458 | 0.0009 | 0.0042 | 0.0004 |  | 0.0009 | 0.002 | 0.0035 | 0.0009 | 0.006 |  |  | 0.0033 |  |  |  |  | RHI DELTEK D99 |  | RHI JUSTAL DS1015
1421 | 12006035 | 15.08.2020 | 161,677 | Арм500 | ГОСТ 34028-2016 | 38 | 180x180 | Открытая |  | 169,733 | 1,8 | 0,4 | 169.333 | 4,2 |  | 5 | 1575 | 1 | 6690 | 7747 | 7202 | 6977 | 6617 | 13679 | 200 | 13 | 2 | 2155 | 9 | 320 | 350 | 110 | [7 empty] | B 789/BC | 0,01 | 22:31:00 | 1548 | 22:31:00 | 1543 | 22:35:37 | 0.1851 | 0.1458 | 0.5134 | 0.0105 | 0.0197 | 0.0498 | 0.026 | 0.039 | 0.001 | 0.0037 | 0.0004 |  | 0.0009 | 0.0022 | 0.0022 | 0.0013 | 0.0058 |  |  | 0.0034 |  |  |  |  | RHI DELTEK D99 |  | RHI JUSTAL DS1015 |  | Окончание серии
1422 | 12006037 | 16.08.2020 | 153,472 | Арм500 | ГОСТ 34028-2016 | 1 | 180x180 | Открытая |  | 155,11 | 1,8 | 0,4 | 154.71 |  |  | 11 | 1580 | 4 | 6718 | 5841 | 7772 | 7002 | 9696 | 9521 | 200 | 13 | 2 | 2155 | 9 | 320 | 350 | 110 | [7 empty] | B 789/BC | 0,09 | 3:50:00 | 1550 | 3:50:00 | 1553 | 4:14:38 | 0.1846 | 0.1595 | 0.4989 | 0.0107 | 0.0105 | 0.0283 | 0.019 | 0.0392 | 0.0008 | 0.0029 | 0.0004 |  | 0.0008 | 0.0019 | 0.0031 | 0.0012 | 0.0071 |  |  | 0.0032 |  | 0.0001 | 0.0024 |  | RHI DELTEK D99 |  | RHI JUSTAL DS1015 |  | Запуск серии. Неисправность МГРа №5.
1423 | 12006036 | 16.08.2020 | 159,744 | Арм500 | ГОСТ 34028-2016 | 2 | 180x180 | Открытая |  | 160,496 | 1,8 | 0,4 | 160.096 |  |  | 6 | 1567 | 4 | 6745 | 5865 | 7796 | 7026 | 9723 | 9548 | 200 | 13 | 2 | 2155 | 9 | 320 | 350 | 110 | [7 empty] | B 789/BC | 0,01 | 4:34:00 | 1544 | 4:34:00 | 1542 | 4:45:46 | 0.2008 | 0.1617 | 0.5115 | 0.0078 | 0.0138 | 0.0346 | 0.0224 | 0.0502 | 0.0008 | 0.0038 | 0.0004 |  | 0.0008 | 0.0022 | 0.0021 | 0.0013 | 0.0079 |  |  | 0.0033 |  | 0.0001 | 0.0022 |  | RHI DELTEK D99 |  | RHI JUSTAL DS1015 |  | Прожиг шибера
1424 | 12006038 | 16.08.2020 | 153,6 | Арм500 | ГОСТ 34028-2016 | 3 | 180x180 | Открытая |  | 154,338 | 1,8 | 0,4 | 153.938 |  |  | 3 | 1566 | 4 | 6773 | 5893 | 7821 | 7051 | 9751 | 9573 | 200 | 13 | 2 | 2155 | 9 | 320 | 350 | 110 | [7 empty] | B 789/BC | 0,03 | 5:11:00 | 1541 | 5:11:00 | 1542 | 5:13:57 | 0.1963 | 0.1528 | 0.5128 | 0.0066 | 0.0128 | 0.039 | 0.0206 | 0.0422 | 0.0007 | 0.0034 | 0.0004 |  | 0.0008 | 0.0019 | 0.0019 | 0.0011 | 0.007 |  |  | 0.0033 |  | 0.0001 | 0.002 |  | RHI DELTEK D99 |  | RHI JUSTAL DS1015
1425 | 12006039 | 16.08.2020 | 153,6 | Арм500 | ГОСТ 34028-2016 | 4 | 180x180 | Открытая |  | 154,338 | 1,8 | 0,4 | 153.938 |  |  | 5 | 1565 | 4 | 6797 | 5917 | 7845 | 7075 | 9778 | 9600 | 200 | 13 | 2 | 2155 | 9 | 320 | 350 | 110 | [7 empty] | B 789/BC | 0,03 | 5:49:00 | 1534 | 5:49:00 | 1532 | 5:57:45 | 0.2004 | 0.1501 | 0.5162 | 0.0161 | 0.0125 | 0.0263 | 0.0237 | 0.0459 | 0.001 | 0.0056 | 0.0004 |  | 0.0007 | 0.0019 | 0.0018 | 0.001 | 0.0087 |  |  | 0.0035 |  |  | 0.0014 |  | RHI DELTEK D99 |  | RHI JUSTAL DS1015
1426 | 12006040 | 16.08.2020 | 153,6 | Арм500 | ГОСТ 34028-2016 | 5 | 180x180 | Открытая |  | 154,338 | 1,8 | 0,4 | 153.938 |  |  | 11 | 1568 | 4 | 6825 | 5942 | 7870 | 7100 | 9803 | 9628 | 200 | 13 | 2 | 2155 | 9 | 320 | 350 | 120 | [7 empty] | B 789/BC | 0,01 | 6:30:00 | 1536 | 6:30:00 | 1540 | 6:31:17 | 0.183 | 0.1507 | 0.5017 | 0.0147 | 0.0125 | 0.0361 | 0.0177 | 0.0393 | 0.0009 | 0.0039 | 0.0004 |  | 0.0007 | 0.002 | 0.0017 | 0.0009 | 0.0068 |  |  | 0.0035 |  |  | 0.0017 |  | RHI DELTEK D99 |  | RHI JUSTAL DS1015
1427 | 12006041 | 16.08.2020 | 159,744 | Арм500 | ГОСТ 34028-2016 | 6 | 180x180 | Открытая |  | 160,496 | 1,8 | 0,4 | 160.096 |  |  | 12 | 1573 | 4 | 6853 | 5970 | 7898 | 7125 | 9831 | 9653 | 200 | 13 | 2 | 2155 | 9 | 320 | 350 | 110 | [7 empty] | B 789/BC | 0,02 | 7:09:00 | 1542 | 7:09:00 | 1544 | 7:17:24 | 0.19 | 0.1507 | 0.512 | 0.0094 | 0.0208 | 0.0399 | 0.0132 | 0.0388 | 0.0007 | 0.0023 | 0.0004 |  | 0.0009 | 0.0021 | 0.0025 | 0.0009 | 0.0057 |  |  | 0.0034 |  |  | 0.0029 |  | RHI DELTEK D99 |  | RHI JUSTAL DS1015
1428 | 12006042 | 16.08.2020 | 156,672 | Арм500 | ГОСТ 34028-2016 | 7 | 180x180 | Открытая |  | 157,517 | 1,8 | 0,4 | 157.117 |  |  | 3 | 1566 | 4 | 6877 | 5994 | 7925 | 7152 | 9858 | 9677 | 200 | 7 | 2 | 2155 | 9 | 320 | 350 | 110 | [7 empty] | B 789/BC | 0,01 | 7:50:00 | 1545 | 7:50:00 | 1543 | 7:53:04 | 0.1928 | 0.1523 | 0.5063 | 0.0075 | 0.0154 | 0.0385 | 0.0163 | 0.0399 | 0.0007 | 0.0028 | 0.0003 |  | 0.0009 | 0.002 | 0.0024 | 0.0011 | 0.0053 |  |  | 0.0033 |  |  | 0.001 |  | RHI DELTEK D99 |  | RHI JUSTAL DS1015 |  | Сбой в работе МГР 1 ручья.
1429 | 12006043 | 16.08.2020 | 165,888 | Арм500 | ГОСТ 34028-2016 | 8 | 180x180 | Открытая |  | 166,753 | 1,8 | 0,4 | 166.353 |  |  | 5 | 1565 | 4 | 6905 | 6022 | 7953 | 7183 | 9883 | 9705 | 200 | 7 | 2 | 2155 | 9 | 320 | 350 | 110 | [7 empty] | B 789/BC | 0,01 | 8:30:00 | 1541 | 8:30:00 | 1539 | 8:48:41 | 0.2151 | 0.166 | 0.5299 | 0.0094 | 0.023 | 0.0441 | 0.0156 | 0.0412 | 0.0006 | 0.0026 | 0.0004 |  | 0.0009 | 0.0024 | 0.002 | 0.0008 | 0.0063 |  |  | 0.0034 |  |  | 0.0016 |  | RHI DELTEK D99 |  | RHI JUSTAL DS1015 |  | Сбой в работе МГР 1 ручья.
1430 | 12006044 | 16.08.2020 | 153,6 | Арм500 | ГОСТ 34028-2016 | 9 | 180x180 | Открытая |  | 154,438 | 1,8 | 0,4 | 154.038 |  |  | 6 | 1566 | 4 | 6932 | 6046 | 7980 | 7208 | 9907 | 9729 | 200 | 7 | 2 | 2155 | 9 | 320 | 350 | 110 | [7 empty] | B 789/BC | 0,01 | 9:12:00 | 1538 | 9:12:00 | 1539 | 9:31:03 | 0.1876 | 0.1319 | 0.528 | 0.0084 | 0.019 | 0.0414 | 0.0185 | 0.0415 | 0.0007 | 0.0036 | 0.0004 |  | 0.0009 | 0.0021 | 0.0021 | 0.0011 | 0.0056 |  |  | 0.0034 |  |  | 0.0022 |  | RHI DELTEK D99 |  | RHI JUSTAL DS1015 |  | Сбой в работе МГР 1 ручья.
1431 | 12006045 | 16.08.2020 | 159,693 | Арм500 | ГОСТ 34028-2016 | 10 | 180x180 | Открытая |  | 160,545 | 1,8 | 0,4 | 160.145 |  |  | 11 | 1566 | 4 | 6957 | 6074 | 8008 | 7235 | 9932 | 9757 | 200 | 7 | 2 | 2155 | 9 | 320 | 350 | 110 | [7 empty] | B 789/BC | 0,01 | 9:55:00 | 1536 | 9:55:00 | 1537 | 10:14:17 | 0.1943 | 0.1358 | 0.5248 | 0.0115 | 0.0167 | 0.0429 | 0.0163 | 0.05 | 0.0008 | 0.003 | 0.0003 |  | 0.0009 | 0.0021 | 0.0024 | 0.0009 | 0.0057 |  |  | 0.0035 |  |  | 0.0022 |  | RHI DELTEK D99 |  | RHI JUSTAL DS1015 |  | Сбой в работе МГР 1 ручья.
1432 | 12006046 | 16.08.2020 | 168,96 | Арм500 | ГОСТ 34028-2016 | 11 | 180x180 | Открытая |  | 169,731 | 1,8 | 0,4 | 169.331 |  |  | 12 | 1570 | 4 | 6988 | 6102 | 8036 | 7263 | 9957 | 9788 | 200 | 7 | 2 | 2155 | 9 | 320 | 350 | 110 | [7 empty] | B 789/BC | 0,01 | 10:35:00 | 1541 | 10:35:00 | 1542 | 10:55:08 | 0.1857 | 0.1365 | 0.5113 | 0.0071 | 0.021 | 0.0777 | 0.0242 | 0.0679 | 0.0005 | 0.0029 | 0.0003 |  | 0.0009 | 0.0021 | 0.0026 | 0.0009 | 0.0041 |  |  | 0.0034 |  |  |  |  | RHI DELTEK D99 |  | RHI JUSTAL DS1015
1433 | 12006047 | 16.08.2020 | 168,96 | Арм500 | ГОСТ 34028-2016 | 12 | 180x180 | Открытая |  | 169,731 | 1,8 | 0,4 | 169.331 |  |  | 3 | 1570 | 4 | 7018 | 6126 | 8063 | 7293 | 9981 | 9818 | 200 | 7 | 2 | 2155 | 9 | 320 | 350 | 110 | [7 empty] | B 789/BC | 0,01 | 11:20:00 | 1541 | 11:20:00 | 1542 | 11:39:26 | 0.188 | 0.1399 | 0.5139 | 0.0114 | 0.0262 | 0.0485 | 0.0225 | 0.0497 | 0.0006 | 0.0032 | 0.0004 |  | 0.0009 | 0.0027 | 0.0024 | 0.0008 | 0.0042 |  |  | 0.0034 |  |  | 0.002 |  | RHI DELTEK D99 |  | RHI JUSTAL DS1015
1434 | 12006048 | 16.08.2020 | 165,888 | Арм500 | ГОСТ 34028-2016 | 13 | 180x180 | Открытая |  | 166,653 | 1,8 | 0,4 | 166.253 |  |  | 5 | 1568 | 4 | 7046 | 6154 | 8091 | 7321 | 10009 | 9846 | 200 | 7 | 2 | 2155 | 9 | 320 | 350 | 110 | [7 empty] | B 789/BC | 0,02 | 12:00:00 | 1543 | 12:00:00 | 1541 | 12:11:50 | 0.1951 | 0.1509 | 0.5235 | 0.0106 | 0.0235 | 0.0484 | 0.0243 | 0.0372 | 0.0008 | 0.0044 | 0.0004 |  | 0.001 | 0.0025 | 0.0023 | 0.001 | 0.0053 |  |  | 0.0034 |  | 0.0001 | 0.0026 |  | RHI DELTEK D99 |  | RHI JUSTAL DS1015
1435 | 12006049 | 16.08.2020 | 168,96 | Арм500 | ГОСТ 34028-2016 | 14 | 180x180 | Открытая |  | 169,731 | 1,8 | 0,4 | 169.331 |  |  | 1 | 1573 | 4 | 7074 | 6178 | 8122 | 7352 | 10033 | 9877 | 200 | 7 | 2 | 2155 | 9 | 320 | 350 | 110 | [7 empty] | B 789/BC | 0,02 | 12:45:00 | 1542 | 12:45:00 | 1543 | 13:04:08 | 0.1858 | 0.1442 | 0.5191 | 0.0087 | 0.0203 | 0.0451 | 0.0237 | 0.0362 | 0.0008 | 0.0031 | 0.0004 |  | 0.001 | 0.0021 | 0.0029 | 0.001 | 0.0051 |  |  | 0.0034 |  | 0.0001 |  |  | RHI DELTEK D99 |  | RHI JUSTAL DS1015
1436 | 12006050 | 16.08.2020 | 156,672 | Арм500 | ГОСТ 34028-2016 | 15 | 180x180 | Открытая |  | 157,417 | 1,8 | 0,4 | 157.017 |  |  | 6 | 1566 | 4 | 7101 | 6203 | 8146 | 7379 | 10058 | 9904 | 200 | 7 | 2 | 2155 | 9 | 320 | 350 | 110 | [7 empty] | B 789/BC | 0,01 | 13:25:00 | 1540 | 13:25:00 | 1541 | 13:45:11 | 0.2012 | 0.138 | 0.5179 | 0.0104 | 0.0171 | 0.0431 | 0.0155 | 0.0433 | 0.0006 | 0.0036 | 0.0004 |  | 0.0009 | 0.0021 | 0.0022 | 0.0009 | 0.0054 |  |  | 0.0034 |  |  |  |  | RHI DELTEK D99 |  | RHI JUSTAL DS1015
1437 | 12006051 | 16.08.2020 | 162,816 | Арм500 | ГОСТ 34028-2016 | 16 | 180x180 | Открытая |  | 163,575 | 1,8 | 0,4 | 163.175 |  |  | 12 | 1566 | 4 | 7129 | 6231 | 8174 | 7407 | 10083 | 9932 | 200 | 7 | 2 | 2155 | 9 | 320 | 350 | 110 | [7 empty] | B 789/BC | 0,02 | 14:09:00 | 1539 | 14:09:00 | 1538 | 14:27:07 | 0.1938 | 0.1374 | 0.5226 | 0.0075 | 0.0188 | 0.0449 | 0.0212 | 0.0389 | 0.0006 | 0.0026 | 0.0003 |  | 0.001 | 0.0019 | 0.0028 | 0.0009 | 0.0055 |  |  | 0.0034 |  |  |  |  | RHI DELTEK D99 |  | RHI JUSTAL DS1015
1438 | 12006052 | 16.08.2020 | 153,6 | Арм500 | ГОСТ 34028-2016 | 17 | 180x180 | Открытая |  | 154,338 | 1,8 | 0,4 | 153.938 |  |  | 11 | 1565 | 4 | 7153 | 6258 | 8198 | 7432 | 10110 | 9957 | 200 | 7 | 2 | 2155 | 9 | 320 | 350 | 110 | [7 empty] | B 789/BC | 0,02 | 14:49:00 | 1540 | 14:49:00 | 1542 | 15:07:00 | 0.196 | 0.1353 | 0.5226 | 0.0094 | 0.0125 | 0.0435 | 0.021 | 0.0503 | 0.0007 | 0.003 | 0.0004 |  | 0.0009 | 0.002 | 0.0025 | 0.001 | 0.0057 |  |  | 0.0034 |  |  |  |  | RHI DELTEK D99 |  | RHI JUSTAL DS1015
1439 | 12006053 | 16.08.2020 | 153,6 | Арм500 | ГОСТ 34028-2016 | 18 | 180x180 | Открытая |  | 154,338 | 1,8 | 0,4 | 153.938 |  |  | 5 | 1565 | 4 | 7178 | 6283 | 8226 | 7459 | 10135 | 9981 | 200 | 7 | 2 | 2155 | 9 | 320 | 350 | 110 | [7 empty] | B 789/BC | 0,01 | 15:25:00 | 1542 | 15:25:00 | 1542 | 15:46:51 | 0.1915 | 0.1355 | 0.5079 | 0.0081 | 0.0104 | 0.0387 | 0.015 | 0.0394 | 0.0007 | 0.0024 | 0.0003 |  | 0.0009 | 0.0017 | 0.0027 | 0.0008 | 0.0066 |  |  | 0.0034 |  |  |  |  | RHI DELTEK D99 |  | RHI JUSTAL DS1015
1440 | 12006054 | 16.08.2020 | 156,672 | Арм500 | ГОСТ 34028-2016 | 19 | 180x180 | Открытая |  | 157,417 | 1,8 | 0,4 | 157.017 |  |  | 1 | 1567 | 4 | 7206 | 6307 | 8251 | 7487 | 10159 | 10009 | 200 | 7 | 2 | 2155 | 9 | 320 | 350 | 110 | [7 empty] | B 789/BC | 0,01 | 16:08:00 | 1540 | 16:08:00 | 1541 | 16:27:29 | 0.1824 | 0.1392 | 0.5165 | 0.0081 | 0.0148 | 0.0381 | 0.0176 | 0.0389 | 0.0006 | 0.0024 | 0.0003 |  | 0.0009 | 0.0018 | 0.0023 | 0.0005 | 0.0061 |  |  | 0.0033 |  |  |  |  | RHI DELTEK D99 |  | RHI JUSTAL DS1015
1441 | 12006055 | 16.08.2020 | 159,744 | Арм500 | ГОСТ 34028-2016 | 20 | 180x180 | Открытая |  | 160,496 | 1,8 | 0,4 | 160.096 |  |  | 6 | 1567 | 4 | 7233 | 6332 | 8278 | 7514 | 10184 | 10036 | 200 | 7 | 2 | 2155 | 9 | 320 | 350 | 110 | [7 empty] | B 789/BC | 0,01 | 16:50:00 | 1538 | 16:50:00 | 1538 | 17:03:01 | 0.1905 | 0.147 | 0.5253 | 0.0115 | 0.0176 | 0.0442 | 0.017 | 0.0511 | 0.0006 | 0.003 | 0.0004 |  | 0.0009 | 0.0021 | 0.0024 | 0.0009 | 0.0053 |  |  | 0.0033 |  |  |  |  | RHI DELTEK D99 |  | RHI JUSTAL DS1015
1442 | 12006056 | 16.08.2020 | 162,816 | Арм500 | ГОСТ 34028-2016 | 21 | 180x180 | Открытая |  | 163,575 | 1,8 | 0,4 | 163.175 |  |  | 3 | 1570 | 4 | 7261 | 6360 | 8306 | 7542 | 10206 | 10067 | 200 | 7 | 2 | 2155 | 9 | 320 | 350 | 110 | [7 empty] | B 789/BC | 0,01 | 17:30:00 | 1538 | 17:30:00 | 1537 | 17:51:31 | 0.1923 | 0.1489 | 0.5191 | 0.0067 | 0.0236 | 0.0406 | 0.0147 | 0.0468 | 0.0007 | 0.0024 | 0.0003 |  | 0.0009 | 0.002 | 0.0026 | 0.001 | 0.0056 |  |  | 0.0034 |  |  |  |  | RHI DELTEK D99 |  | RHI JUSTAL DS1015
1443 | 12006057 | 16.08.2020 | 159,744 | Арм500 | ГОСТ 34028-2016 | 22 | 180x180 | Открытая |  | 160,496 | 1,8 | 0,4 | 160.096 |  |  | 11 | 1567 | 4 | 7288 | 6384 | 8333 | 7570 | 10230 | 10095 | 200 | 7 | 2 | 2155 | 9 | 320 | 350 | 110 | [7 empty] | B 789/BC | 0,01 | 18:15:00 | 1541 | 18:15:00 | 1543 | 18:32:14 | 0.1793 | 0.1315 | 0.5279 | 0.0092 | 0.0282 | 0.0434 | 0.0216 | 0.0399 | 0.0007 | 0.0028 | 0.0004 |  | 0.0009 | 0.0022 | 0.0023 | 0.0012 | 0.0046 |  |  | 0.0034 |  | 0.0001 |  |  | RHI DELTEK D99 |  | RHI JUSTAL DS1015
1444 | 12006058 | 16.08.2020 | 172,032 | Арм500 | ГОСТ 34028-2016 | 23 | 180x180 | Открытая |  | 172,81 | 1,8 | 0,4 | 172.41 |  |  | 5 | 1568 | 4 | 7319 | 6412 | 8361 | 7600 | 10255 | 10125 | 200 | 7 | 2 | 2155 | 9 | 320 | 350 | 100 | [7 empty] | B 789/BC | 0,01 | 18:55:00 | 1539 | 18:55:00 | 1540 | 19:14:55 | 0.1913 | 0.1437 | 0.5207 | 0.0101 | 0.0214 | 0.0422 | 0.0158 | 0.042 | 0.0009 | 0.0024 | 0.0003 |  | 0.0009 | 0.0022 | 0.0022 | 0.0009 | 0.0055 |  |  | 0.0034 |  |  |  |  | RHI DELTEK D99 |  | RHI JUSTAL DS1015
1445 | 12006059 | 16.08.2020 | 159,552 | Арм500 | ГОСТ 34028-2016 | 24 | 180x180 | Открытая |  | 160,803 | 1,8 | 0,4 | 160.403 |  |  | 1 | 1565 | 4 | 7347 | 6436 | 8389 | 7628 | 10279 | 10153 | 200 | 7 | 2 | 2155 | 9 | 320 | 350 | 100 | [7 empty] | B 789/BC | 0,02 | 19:40:00 | 1539 | 19:40:00 | 1538 | 19:52:21 | 0.1901 | 0.141 | 0.5335 | 0.0116 | 0.0159 | 0.0404 | 0.0141 | 0.0414 | 0.0008 | 0.0033 | 0.0004 |  | 0.0009 | 0.0023 | 0.0023 | 0.001 | 0.0059 |  |  | 0.0035 |  |  |  |  | RHI DELTEK D99 |  | RHI JUSTAL DS1015
1446 | 12006060 | 16.08.2020 | 162,816 | Арм500 | ГОСТ 34028-2016 | 25 | 180x180 | Открытая |  | 163,725 | 1,8 | 0,4 | 163.325 |  |  | 6 | 1570 | 4 | 7381 | 6467 | 8419 | 7662 | 10307 | 10159 | 200 | 7 | 2 | 2155 | 9 | 320 | 350 | 100 | [7 empty] | B 789/BC | 0,01 | 20:20:00 | 1539 | 20:20:00 | 1538 | 20:27:43 | 0.2034 | 0.1482 | 0.5291 | 0.0086 | 0.017 | 0.0425 | 0.0169 | 0.0425 | 0.0008 | 0.0023 | 0.0005 |  | 0.0009 | 0.0022 | 0.0025 | 0.0011 | 0.0067 |  |  | 0.0034 |  | 0.0001 |  |  | RHI DELTEK D99 |  | RHI JUSTAL DS1015
1447 | 12006061 | 16.08.2020 | 162,816 | Арм500 | ГОСТ 34028-2016 | 26 | 180x180 | Открытая |  | 163,575 | 1,8 | 0,4 | 163.175 |  |  | 12 | 1571 | 4 | 7408 | 6492 | 8447 | 7692 | 10328 | 10190 | 200 | 7 | 2 | 2155 | 9 | 320 | 350 | 100 | [7 empty] | B 789/BC | 0,01 | 21:10:00 | 1535 | 21:10:00 | 1536 | 21:12:55 | 0.1896 | 0.1436 | 0.511 | 0.0174 | 0.0172 | 0.0414 | 0.0215 | 0.0454 | 0.0006 | 0.0027 | 0.0005 |  | 0.001 | 0.0022 | 0.0024 | 0.001 | 0.0072 |  |  | 0.0033 |  | 0.0001 |  |  | RHI DELTEK D99 |  | RHI JUSTAL DS1015
1448 | 12006062 | 16.08.2020 | 165,888 | Арм500 | ГОСТ 34028-2016 | 27 | 180x180 | Открытая |  | 166,653 | 1,8 | 0,4 | 166.253 |  |  | 3 | 1571 |  | 7439 | 6516 | 8474 | 7723 | 10353 | 10217 | 200 | 7 | 2 | 2155 | 9 | 320 | 350 | 100 | [7 empty] | B 789/BC | 0,02 | 21:53:00 | 1539 | 21:53:00 | 1541 | 21:54:47 | 0.1889 | 0.1741 | 0.508 | 0.0062 | 0.014 | 0.044 | 0.0177 | 0.0391 | 0.0006 | 0.0026 | 0.0004 |  | 0.0009 | 0.0016 | 0.0031 | 0.0009 | 0.0077 |  |  | 0.0031 |  | 0.0001 |  |  | RHI DELTEK D99 |  | RHI JUSTAL DS1015
1449 | 12006063 | 16.08.2020 | 156,672 | Арм500 | ГОСТ 34028-2016 | 28 | 180x180 | Открытая |  | 157,417 | 1,8 | 0,4 | 157.017 |  |  | 5 | 1571 | 4 | 7466 | 6541 | 8502 | 7751 | 10375 | 10245 | 200 | 7 | 2 | 2155 | 9 | 320 | 350 | 100 | [7 empty] | B 789/BC | 0,01 | 22:30:00 | 1538 | 22:30:00 | 1541 | 22:36:05 | 0.1839 | 0.1481 | 0.5027 | 0.0117 | 0.0146 | 0.0392 | 0.0152 | 0.0356 | 0.0007 | 0.0022 | 0.0005 |  | 0.0008 | 0.0019 | 0.0031 | 0.001 | 0.0071 |  |  | 0.0032 |  | 0.0001 |  |  | RHI DELTEK D99 |  | RHI JUSTAL DS1015
1450 | 12006064 | 16.08.2020 | 165,888 | Арм500 | ГОСТ 34028-2016 | 29 | 180x180 | Открытая |  | 166,653 | 1,8 | 0,4 | 166.253 |  |  | 1 | 1573 | 4 | 7497 | 6562 | 8530 | 7781 | 10399 | 10276 | 200 | 7 | 2 | 2155 | 9 | 320 | 350 | 100 | [7 empty] | B 789/BC | 0,01 | 23:15:00 | 1543 | 23:15:00 | 1539 | 23:18:04 | 0.1801 | 0.1796 | 0.5279 | 0.007 | 0.0131 | 0.041 | 0.0154 | 0.0344 | 0.0007 | 0.0024 | 0.0004 |  | 0.0008 | 0.0014 | 0.0033 | 0.0009 | 0.0073 |  |  | 0.0031 |  | 0.0001 |  |  | RHI DELTEK D99 |  | RHI JUSTAL DS1015
1451 | 12006065 | 16.08.2020 | 162,816 | Арм500 | ГОСТ 34028-2016 | 30 | 180x180 | Открытая |  | 171,435 | 1,8 | 0,4 | 171.035 | 5,1 |  | 6 | 1572 | 4 | 7528 | 6584 | 8557 | 7809 | 10424 | 10306 | 200 | 7 | 2 | 2155 | 9 | 320 | 350 | 100 | [7 empty] | B 789/BC | 0,01 | 0:00:01 | 1544 | 0:00:01 | 1539 | 0:03:50 | 0.1845 | 0.1479 | 0.5069 | 0.0057 | 0.0138 | 0.0487 | 0.0155 | 0.0396 | 0.0007 | 0.0023 | 0.0005 |  | 0.0009 | 0.0016 | 0.0024 | 0.0009 | 0.0073 |  |  | 0.003 |  | 0.0001 |  |  | RHI DELTEK D99 |  | RHI JUSTAL DS1015
1452 | 12006066 | 17.08.2020 | 153,6 | Арм500 | ГОСТ 34028-2016 | 1 | 180x180 | Открытая |  | 155,258 | 1,8 | 0,4 | 154.858 |  |  | 12 | 1577 | 6 | 7553 | 7227 | 28 | 6645 | 11400 | 10331 | 200 | 7 | 2 | 2155 | 9 | 320 | 350 | 100 | [7 empty] | B 789/BC | 0,08 | 1:40:00 | 1544 | 1:40:00 | 1547 | 1:49:21 | 0.1896 | 0.1385 | 0.5074 | 0.0115 | 0.0172 | 0.044 | 0.0178 | 0.0404 | 0.0008 | 0.0024 | 0.0005 |  | 0.0008 | 0.0017 | 0.003 | 0.0012 | 0.008 |  |  | 0.0032 |  | 0.0001 |  |  | RHI DELTEK D99 |  | RHI JUSTAL DS1015
1453 | 12006067 | 17.08.2020 | 165,888 | Арм500 | ГОСТ 34028-2016 | 2 | 180x180 | Открытая |  | 167,113 | 1,8 | 0,4 | 166.713 |  |  | 3 | 1570 | 6 | 7583 | 7257 | 55 | 6672 | 11418 | 10361 | 200 | 7 | 2 | 2155 | 9 | 320 | 350 | 100 | [7 empty] | B 789/BC | 0,02 | 2:20:00 | 1543 | 2:20:00 | 1541 | 2:33:14 | 0.1894 | 0.1498 | 0.5274 | 0.0162 | 0.0224 | 0.049 | 0.0242 | 0.0375 | 0.0007 | 0.0025 | 0.0005 |  | 0.0008 | 0.0021 | 0.0024 | 0.0009 | 0.0077 |  |  | 0.0033 |  | 0.0001 |  |  | RHI DELTEK D99 |  | RHI JUSTAL DS1015 |  | 2:42 закрыли 5 ручей ромб
1454 | 12006068 | 17.08.2020 | 165,44 | Арм500 | ГОСТ 34028-2016 | 3 | 180x180 | Открытая |  | 167,854 | 1,8 | 0,4 | 167.454 |  | 1.65 | 5 | 1560 | 6 | 7617 | 7285 | 89 | 6706 | 11421 | 10395 | 200 | 7 | 2 | 2155 | 9 | 320 | 350 | 100 | [7 empty] | B 789/BC | 0,02 | 3:05:00 | 1537 | 3:05:00 | 1538 | 3:11:05 | 0.1896 | 0.1456 | 0.5217 | 0.0181 | 0.0183 | 0.0483 | 0.0261 | 0.0364 | 0.0008 | 0.0021 | 0.0004 |  | 0.0008 | 0.0012 | 0.0025 | 0.0008 | 0.006 |  |  | 0.0032 |  |  |  |  | RHI DELTEK D99 |  | RHI JUSTAL DS1015 |  | 3:14 запуск 5 ручья ; 3:23 прорыв 5 ручей
1455 | 12006069 | 17.08.2020 | 165,888 | Арм500 | ГОСТ 34028-2016 | 4 | 180x180 | Открытая |  | 166,653 | 1,8 | 0,4 | 166.253 |  |  | 11 | 1574 | 6 | 7651 | 7316 | 126 | 6737 |  | 10429 | 200 | 7 | 2 | 2155 | 9 | 320 | 350 | 100 | [7 empty] | B 789/BC | 0,04 | 3:55:00 | 1535 | 3:55:00 | 1536 | 3:54:08 | 0.1842 | 0.1522 | 0.5096 | 0.0103 | 0.0159 | 0.0519 | 0.03 | 0.038 | 0.0008 | 0.0025 | 0.0004 |  | 0.0008 | 0.0014 | 0.0024 | 0.0013 | 0.0062 |  |  | 0.0032 |  | 0.0001 |  |  | RHI DELTEK D99 |  | RHI JUSTAL DS1015
1456 | 12006070 | 17.08.2020 | 156,672 | Арм500 | ГОСТ 34028-2016 | 5 | 180x180 | Открытая |  | 157,417 | 1,8 | 0,4 | 157.017 |  |  | 6 | 1578 | 6 | 7685 | 7346 | 160 | 6767 |  | 10457 | 200 | 7 | 2 | 2155 | 9 | 320 | 350 | 100 | [7 empty] | B 789/BC | 0,01 | 4:45:00 | 1539 | 4:45:00 | 1544 | 4:51:59 | 0.1896 | 0.1402 | 0.5085 | 0.0092 | 0.0147 | 0.0454 | 0.0192 | 0.04 | 0.0008 | 0.0024 | 0.0004 |  | 0.0008 | 0.0018 | 0.0038 | 0.0013 | 0.0064 |  |  | 0.0031 |  | 0.0001 |  |  | RHI DELTEK D99 |  | RHI JUSTAL DS1015
1457 | 12006071 | 17.08.2020 | 165,888 | Арм500 | ГОСТ 34028-2016 | 6 | 180x180 | Открытая |  | 166,803 | 1,8 | 0,4 | 166.403 |  |  | 12 | 1578 | 6 | 7715 | 7371 | 190 | 6795 | 11446 | 10484 | 200 | 7 | 2 | 2155 | 9 | 320 | 350 | 100 | [7 empty] | B 789/BC | 0,01 | 5:30:00 | 1546 | 5:30:00 | 1547 | 5:36:59 | 0.1887 | 0.1343 | 0.5181 | 0.011 | 0.0186 | 0.0502 | 0.0171 | 0.0382 | 0.0007 | 0.0031 | 0.0005 |  | 0.0008 | 0.0021 | 0.0022 | 0.001 | 0.0067 |  |  | 0.0032 |  | 0.0001 |  |  | RHI DELTEK D99 |  | RHI JUSTAL DS1015 |  | 5:25 запуск 5 ручья
1458 | 12006072 | 17.08.2020 | 156,672 | Арм500 | ГОСТ 34028-2016 | 7 | 180x180 | Открытая |  | 157,417 | 1,8 | 0,4 | 157.017 |  |  | 3 | 1574 | 6 | 7743 | 7396 | 221 | 6823 | 11467 | 10509 | 200 | 7 | 2 | 2155 | 9 | 320 | 350 | 100 | [7 empty] | B 789/BC | 0,01 | 6:15:00 | 1551 | 6:15:00 | 1549 | 6:25:10 | 0.1714 | 0.1327 | 0.5032 | 0.0112 | 0.014 | 0.0454 | 0.0141 | 0.041 | 0.0005 | 0.0022 | 0.0005 |  | 0.0008 | 0.002 | 0.0025 | 0.001 | 0.0073 |  |  | 0.0031 |  | 0.0001 |  |  | RHI DELTEK D99 |  | RHI JUSTAL DS1015
1459 | 12006073 | 17.08.2020 | 159,744 | Арм500 | ГОСТ 34028-2016 | 8 | 180x180 | Открытая |  | 160,496 | 1,8 | 0,4 | 160.096 |  |  | 5 | 1564 | 6 | 7771 | 7423 | 249 | 6850 | 11489 | 10536 | 200 | 13 | 2 | 2155 | 9 | 320 | 350 | 120 | [7 empty] | B 789/BC | 0,01 | 7:00:00 | 1545 | 7:00:00 | 1546 | 7:05:55 | 0.1895 | 0.149 | 0.5049 | 0.0123 | 0.0109 | 0.0431 | 0.014 | 0.038 | 0.0006 | 0.0024 | 0.0004 |  | 0.0007 | 0.0012 | 0.0022 | 0.001 | 0.007 |  |  | 0.0031 |  | 0.0001 |  |  | RHI DELTEK D99 |  | RHI JUSTAL DS1015
1460 | 12006074 | 17.08.2020 | 156,672 | Арм500 | ГОСТ 34028-2016 | 9 | 180x180 | Открытая |  | 157,417 | 1,8 | 0,4 | 157.017 |  |  | 11 | 1570 | 6 | 7798 | 7448 | 276 | 6878 | 11510 | 10564 | 200 | 13 | 2 | 2155 | 9 | 320 | 350 | 120 | [7 empty] | B 789/BC | 0,01 | 7:42:00 | 1539 | 7:42:00 | 1541 | 7:44:28 | 0.1841 | 0.1442 | 0.5294 | 0.0177 | 0.0161 | 0.0509 | 0.0182 | 0.0441 | 0.0006 | 0.0031 | 0.0004 |  | 0.0008 | 0.0019 | 0.0024 | 0.001 | 0.0054 |  |  | 0.0034 |  |  |  |  | RHI DELTEK D99 |  | RHI JUSTAL DS1015
1461 | 12006075 | 17.08.2020 | 165,888 | Арм500 | ГОСТ 34028-2016 | 10 | 180x180 | Открытая |  | 166,653 | 1,8 | 0,4 | 166.253 |  |  | 6 | 1576 | 6 | 7826 | 7472 | 307 | 6909 | 11532 | 10595 | 200 | 13 | 2 | 2155 | 9 | 320 | 350 | 120 | [7 empty] | B 789/BC | 0,06 | 8:23:00 | 1543 | 8:23:00 | 1545 | 8:31:58 | 0.1969 | 0.1484 | 0.531 | 0.0138 | 0.0146 | 0.0469 | 0.0168 | 0.0422 | 0.0007 | 0.003 | 0.0005 |  | 0.001 | 0.0022 | 0.0029 | 0.0014 | 0.0057 |  |  | 0.0034 |  | 0.0001 |  |  | RHI DELTEK D99 |  | RHI JUSTAL DS1015
1462 | 12006076 | 17.08.2020 | 156,672 | Арм500 | ГОСТ 34028-2016 | 11 | 180x180 | Открытая |  | 157,417 | 1,8 | 0,4 | 157.017 |  |  | 12 | 1573 | 6 | 7853 | 7497 | 335 | 6936 | 11553 | 10622 | 200 | 13 | 2 | 2155 | 9 | 320 | 350 | 120 | [7 empty] | B 789/BC | 0,01 | 9:04:00 | 1548 | 9:04:00 | 1547 | 9:06:54 | 0.1893 | 0.1445 | 0.5149 | 0.0111 | 0.0182 | 0.0487 | 0.0186 | 0.0437 | 0.0008 | 0.0028 | 0.0005 |  | 0.0011 | 0.0023 | 0.0038 | 0.0015 | 0.0055 |  |  | 0.0033 |  | 0.0001 |  |  | RHI DELTEK D99 |  | RHI JUSTAL DS1015
1463 | 12006077 | 17.08.2020 | 168,96 | Арм500 | ГОСТ 34028-2016 | 12 | 180x180 | Открытая |  | 169,731 | 1,8 | 0,4 | 169.331 |  |  | 3 | 1571 | 6 | 7884 | 7525 | 365 | 6967 | 11575 | 10650 | 200 | 13 | 2 | 2155 | 9 | 320 | 350 | 120 | [7 empty] | B 789/BC | 0,02 | 9:45:00 | 1547 | 9:45:00 | 1545 | 9:47:30 | 0.1883 | 0.1448 | 0.5009 | 0.0105 | 0.0187 | 0.0461 | 0.015 | 0.0371 | 0.0008 | 0.0023 | 0.0004 |  | 0.0009 | 0.0019 | 0.0037 | 0.0015 | 0.0055 |  |  | 0.0032 |  | 0.0001 |  |  | RHI DELTEK D99 |  | RHI JUSTAL DS1015
1464 | 12006078 | 17.08.2020 | 159,744 | Арм500 | ГОСТ 34028-2016 | 13 | 180x180 | Открытая |  | 160,496 | 1,8 | 0,4 | 160.096 |  |  | 5 | 1570 | 6 | 7912 | 7549 | 393 | 6994 | 11596 | 10681 | 200 | 13 | 2 | 2155 | 9 | 320 | 350 | 120 | [7 empty] | B 789/BC | 0,01 | 10:27:00 | 1551 | 10:27:00 | 1550 | 10:32:56 | 0.1887 | 0.1384 | 0.496 | 0.0053 | 0.0153 | 0.0474 | 0.0164 | 0.0394 | 0.0008 | 0.0025 | 0.0004 |  | 0.0008 | 0.0016 | 0.0029 | 0.001 | 0.0049 |  |  | 0.0033 |  | 0.0001 |  |  | RHI DELTEK D99 |  | RHI JUSTAL DS1015
1465 | 12006079 | 17.08.2020 | 162,816 | Арм500 | ГОСТ 34028-2016 | 14 | 180x180 | Открытая |  | 163,575 | 1,8 | 0,4 | 163.175 |  |  | 9 | 1584 | 6 | 7942 | 7574 | 424 | 7022 | 11618 | 10708 | 200 | 13 | 2 | 2155 | 9 | 320 | 350 | 120 | [7 empty] | B 789/BC | 0,01 | 11:09:00 | 1550 | 11:09:00 | 1550 | 11:12:16 | 0.1888 | 0.1594 | 0.5074 | 0.0075 | 0.0147 | 0.0475 | 0.017 | 0.0394 | 0.0008 | 0.0023 | 0.0004 |  | 0.001 | 0.0018 | 0.0041 | 0.0013 | 0.0055 |  |  | 0.0033 |  | 0.0001 |  |  | RHI DELTEK D99 |  | RHI JUSTAL DS1015
1466 | 12006080 | 17.08.2020 | 156,672 | Арм500 | ГОСТ 34028-2016 | 15 | 180x180 | Открытая |  | 159,317 | 1,8 | 0,4 | 158.917 |  |  | 11 | 1558 | 6 | 7970 | 7601 | 451 | 7044 | 11639 | 10739 | 200 | 7 | 2 | 2150 | 9 | 316 | 350 | 113 | [7 empty] | B 789/BC | 0,01 | 11:51:00 | 1550 | 11:51:00 | 1550 | 12:00:57 | 0.1972 | 0.1466 | 0.5125 | 0.0074 | 0.0169 | 0.0462 | 0.0177 | 0.0452 | 0.0006 | 0.0024 | 0.0004 |  | 0.0009 | 0.0021 | 0.0039 | 0.001 | 0.0056 |  |  | 0.0032 |  | 0.0001 |  |  | RHI DELTEK D99 |  | RHI JUSTAL DS1015 |  | Закрыт 4 ручей , прорыв.
1467 | 12006081 | 17.08.2020 | 159,744 | Арм500 | ГОСТ 34028-2016 | 16 | 180x180 | Открытая |  | 160,496 | 1,8 | 0,4 | 160.096 |  |  | 12 | 1570 | 6 | 8001 | 7632 | 485 |  | 11670 | 10773 | 200 | 7 | 2 | 2150 | 9 | 314 | 346 | 112 | [7 empty] | B 789/BC | 0,01 | 12:31:00 | 1547 | 12:31:00 | 1545 | 12:35:01 | 0.2047 | 0.1471 | 0.5036 | 0.0081 | 0.0157 | 0.0477 | 0.0163 | 0.0507 | 0.0006 | 0.0022 | 0.0004 |  | 0.001 | 0.002 | 0.0031 | 0.0012 | 0.0056 |  |  | 0.0033 |  | 0.0001 |  |  | RHI DELTEK D99 |  | RHI JUSTAL DS1015
1468 | 12006082 | 17.08.2020 | 162,816 | Арм500 | ГОСТ 34028-2016 | 17 | 180x180 | Открытая |  | 163,575 | 1,8 | 0,4 | 163.175 |  |  | 3 | 1575 | 6 | 8038 | 7663 | 519 |  | 11698 | 10806 | 200 | 7 | 2 | 2150 | 9 | 314 | 346 | 112 | [7 empty] | B 789/BC | 0,01 | 13:21:00 | 1548 | 13:21:00 | 1547 | 13:29:24 | 0.1892 | 0.1449 | 0.5082 | 0.0046 | 0.0147 | 0.0452 | 0.018 | 0.0421 | 0.0008 | 0.0022 | 0.0004 |  | 0.001 | 0.0021 | 0.0026 | 0.0014 | 0.0063 |  |  | 0.0032 |  | 0.0001 |  |  | RHI DELTEK D99 |  | RHI JUSTAL DS1015
1469 | 12006083 | 17.08.2020 | 159,744 | Арм500 | ГОСТ 34028-2016 | 18 | 180x180 | Открытая |  | 160,496 | 1,8 | 0,4 | 160.096 |  |  | 5 | 1571 | 6 | 8071 | 7693 | 550 |  | 11728 | 10840 | 200 | 7 | 2 | 2150 | 9 | 314 | 346 | 112 | [7 empty] | B 789/BC | 0,01 | 14:11:00 | 1547 | 14:11:00 | 1547 | 14:17:14 | 0.1882 | 0.1477 | 0.5007 | 0.0029 | 0.0126 | 0.0467 | 0.0171 | 0.0445 | 0.0008 | 0.0024 | 0.0004 |  | 0.001 | 0.0019 | 0.0034 | 0.0018 | 0.0065 |  |  | 0.0032 |  | 0.0001 |  |  | RHI DELTEK D99 |  | RHI JUSTAL DS1015
1470 | 12006084 | 17.08.2020 | 165,888 | Арм500 | ГОСТ 34028-2016 | 19 | 180x180 | Открытая |  | 166,653 | 1,8 | 0,4 | 166.253 |  |  | 9 | 1573 | 6 | 8105 | 7724 | 586 |  | 11756 | 10877 | 200 | 7 | 2 | 2150 | 9 | 314 | 346 | 112 | [7 empty] | B 789/BC | 0,01 | 15:01:00 | 1544 | 15:01:00 | 1544 | 15:06:20 | 0.1811 | 0.1398 | 0.5179 | 0.0038 | 0.014 | 0.0414 | 0.0145 | 0.0405 | 0.0006 | 0.0024 | 0.0004 |  | 0.0009 | 0.0019 | 0.0041 | 0.0011 | 0.0066 |  |  | 0.0032 |  | 0.0001 |  |  | RHI DELTEK D99 |  | RHI JUSTAL DS1015
1471 | 12006085 | 17.08.2020 | 159,744 | Арм500 | ГОСТ 34028-2016 | 20 | 180x180 | Открытая |  | 160,496 | 1,8 | 0,4 | 160.096 |  |  | 11 | 1568 | 6 | 8139 | 7755 | 620 |  | 11780 | 10914 | 200 | 13 | 2 | 2155 | 9 | 320 | 350 | 110 | [7 empty] | B 789/BC | 0,01 | 15:52:00 | 1544 | 15:52:00 | 1543 | 15:54:15 | 0.1827 | 0.147 | 0.5081 | 0.0069 | 0.0152 | 0.0426 | 0.0194 | 0.0399 | 0.0006 | 0.0032 | 0.0005 |  | 0.0009 | 0.0022 | 0.0024 | 0.0011 | 0.0053 |  |  | 0.0032 |  | 0.0001 |  |  | RHI DELTEK D99 |  | RHI JUSTAL DS1015
1472 | 12006086 | 17.08.2020 | 165,888 | Арм500 | ГОСТ 34028-2016 | 21 | 180x180 | Открытая |  | 166,803 | 1,8 | 0,4 | 166.403 |  |  | 6 | 1572 | 6 | 8176 | 7779 | 657 | 7050 | 11850 | 10951 | 200 | 13 | 2 | 2155 | 9 | 320 | 350 | 110 | [7 empty] | B 789/BC | 0,01 | 16:41:00 | 1543 | 16:41:00 | 1542 | 16:42:33 | 0.1934 | 0.1813 | 0.9948 | 0.0056 | 0.0161 | 0.0596 | 0.0184 | 0.0407 | 0.0007 | 0.0033 | 0.0006 |  | 0.0013 | 0.0042 | 0.0031 | 0.0012 | 0.0051 |  |  | 0.0043 |  | 0.0001 |  |  | RHI DELTEK D99 |  | RHI JUSTAL DS1015 |  | Р№4 запуск
1473 | 12006087 | 17.08.2020 | 156,672 | Арм500 | ГОСТ 34028-2016 | 22 | 180x180 | Открытая |  | 157,417 | 1,8 | 0,4 | 157.017 |  |  | 4 | 1604 | 6 | 8204 | 7804 | 685 | 7077 | 11827 | 10979 | 200 | 13 | 2 | 2155 | 9 | 320 | 350 | 110 | [7 empty] | B 789/BC | 0,01 | 17:29:00 | 1543 | 17:29:00 | 1540 | 17:45:05 | 0.1954 | 0.1907 | 1.302 | 0.0028 | 0.0136 | 0.0476 | 0.0056 | 0.0204 | 0.0002 | 0.0018 | 0.0006 |  | 0.0014 | 0.0043 | 0.0044 | 0.0017 | 0.0045 |  |  | 0.0049 |  | 0.0001 |  |  | RHI DELTEK D99 |  | RHI JUSTAL DS1015
1474 | 12006088 | 17.08.2020 | 156,672 | Арм500 | ГОСТ 34028-2016 | 23 | 180x180 | Открытая |  | 157,417 | 1,8 | 0,4 | 157.017 |  |  | 3 | 1564 | 6 | 8231 | 7829 | 712 | 7105 | 11848 | 11006 | 200 | 13 | 2 | 2155 | 9 | 320 | 350 | 110 | [7 empty] | B 789/BC | 0,03 | 18:10:00 | 1542 | 18:10:00 | 1542 | 18:14:28 | 0.2043 | 0.1991 | 1.2982 | 0.0046 | 0.0156 | 0.0504 | 0.0067 | 0.02 | 0.0002 | 0.002 | 0.0006 |  | 0.0015 | 0.0044 | 0.0035 | 0.0013 | 0.0057 |  |  | 0.0047 |  | 0.0001 |  |  | RHI DELTEK D99 |  | RHI JUSTAL DS1015
1475 | 12006089 | 17.08.2020 | 159,744 | Арм500 | ГОСТ 34028-2016 | 24 | 180x180 | Открытая |  | 160,496 | 1,8 | 0,4 | 160.096 |  |  | 9 | 1563 | 6 | 8259 | 7853 | 740 | 7132 | 11873 | 11034 | 200 | 13 | 2 | 2155 | 9 | 320 | 350 | 110 | [7 empty] | B 789/BC | 0,03 | 18:55:00 | 1540 | 18:55:00 | 1540 | 18:55:20 | 0.2053 | 0.1962 | 1.2993 | 0.0058 | 0.0164 | 0.0495 | 0.0066 | 0.0213 | 0.0003 | 0.002 | 0.0006 |  | 0.0014 | 0.0045 | 0.004 | 0.0015 | 0.0053 |  |  | 0.0048 |  | 0.0001 |  |  | RHI DELTEK D99 |  | RHI JUSTAL DS1015
1476 | 12006090 | 17.08.2020 | 165,888 | Арм500 | ГОСТ 34028-2016 | 25 | 180x180 | Открытая |  | 166,653 | 1,8 | 0,4 | 166.253 |  |  | 11 | 1563 | 6 | 8286 | 7881 | 768 | 7160 | 11900 | 11061 | 200 | 7 | 2 | 2155 | 9 | 320 | 350 | 110 | [7 empty] | B 789/BC | 0,02 | 19:35:00 | 1540 | 19:35:00 | 1540 | 19:45:01 | 0.1963 | 0.2077 | 1.3102 | 0.007 | 0.017 | 0.0447 | 0.0061 | 0.0202 | 0.0002 | 0.0019 | 0.0007 |  | 0.0013 | 0.0049 | 0.0032 | 0.0012 | 0.0064 |  |  | 0.0048 |  | 0.0001 |  |  | RHI DELTEK D99 |  | RHI JUSTAL DS1015
1477 | 12006091 | 17.08.2020 | 159,744 | Арм500 | ГОСТ 34028-2016 | 26 | 180x180 | Открытая |  | 160,496 | 1,8 | 0,4 | 160.096 |  |  | 6 | 1566 | 6 | 8314 | 7905 | 795 | 7188 | 11925 | 11089 | 200 | 7 | 2 | 2155 | 9 | 320 | 350 | 110 | [7 empty] | B 789/BC | 0,02 | 20:17:00 | 1541 | 20:17:00 | 1544 | 20:57:30 | 0.1976 | 0.1577 | 0.5332 | 0.0035 | 0.014 | 0.0348 | 0.0063 | 0.0202 | 0.0001 | 0.0013 | 0.0005 |  | 0.0012 | 0.0022 | 0.0046 | 0.0011 | 0.0049 |  |  | 0.0033 |  | 0.0001 |  |  | RHI DELTEK D99 |  | RHI JUSTAL DS1015
1478 | 12006092 | 17.08.2020 | 172,032 | Арм500 | ГОСТ 34028-2016 | 27 | 180x180 | Открытая |  | 172,81 | 1,8 | 0,4 | 172.41 |  |  | 4 | 1573 | 6 | 8345 | 7933 | 826 | 7215 | 11949 | 11120 | 200 | 7 | 2 | 2155 | 9 | 320 | 350 | 110 | [7 empty] | B 789/BC | 0,02 | 20:58:00 | 1545 | 20:58:00 | 1547 | 21:15:04 | 0.1847 | 0.1357 | 0.5112 | 0.0028 | 0.0154 | 0.0335 | 0.0058 | 0.0223 | 0.0002 | 0.0014 | 0.0005 |  | 0.001 | 0.0022 | 0.0034 | 0.0011 | 0.0046 |  |  | 0.0033 |  | 0.0001 | 0.0024 |  | RHI DELTEK D99 |  | RHI JUSTAL DS1015
1479 | 12006093 | 17.08.2020 | 168,96 | Арм500 | ГОСТ 34028-2016 | 28 | 180x180 | Открытая |  | 169,731 | 1,8 | 0,4 | 169.331 |  |  | 3 | 1567 | 6 | 8372 | 7961 | 853 | 7243 | 11977 | 11150 | 200 | 7 | 2 | 2155 | 9 | 320 | 350 | 110 | [7 empty] | B 789/BC | 0,01 | 21:39:00 | 1545 | 21:39:00 | 1543 | 21:54:50 | 0.1972 | 0.1396 | 0.5261 | 0.0058 | 0.0154 | 0.0413 | 0.0146 | 0.0537 | 0.0006 | 0.0024 | 0.0005 |  | 0.0011 | 0.0025 | 0.0043 | 0.0013 | 0.0052 |  |  | 0.0033 |  | 0.0001 |  |  | RHI DELTEK D99 |  | RHI JUSTAL DS1015
1480 | 12006094 | 17.08.2020 | 153,6 | Арм500 | ГОСТ 34028-2016 | 29 | 180x180 | Открытая |  | 154,338 | 1,8 | 0,4 | 153.938 |  |  | 7 | 1567 | 6 | 8400 | 7985 | 878 | 7267 | 12002 | 11178 | 200 | 7 | 2 | 2155 | 9 | 320 | 350 | 110 | [7 empty] | B 789/BC | 0,01 | 22:20:00 | 1542 | 22:20:00 | 1543 | 22:36:57 | 0.1744 | 0.131 | 0.5186 | 0.006 | 0.0134 | 0.0494 | 0.0184 | 0.0475 | 0.0007 | 0.0026 | 0.0004 |  | 0.001 | 0.0023 | 0.003 | 0.0015 | 0.0053 |  |  | 0.0033 |  | 0.0001 |  |  | RHI DELTEK D99 |  | RHI JUSTAL DS1015 |  | Прожиг шибера
1481 | 12006095 | 17.08.2020 | 153,6 | Арм500 | ГОСТ 34028-2016 | 30 | 180x180 | Открытая |  | 154,338 | 1,8 | 0,4 | 153.938 |  |  | 5 | 1575 | 6 | 8427 | 8010 | 903 | 7292 | 12026 | 11206 | 200 | 7 | 2 | 2155 | 9 | 320 | 350 | 110 | [7 empty] | B 789/BC | 0,01 | 23:00:00 | 1546 | 23:00:00 | 1545 | 23:18:26 | 0.1915 | 0.1441 | 0.5222 | 0.0089 | 0.013 | 0.0448 | 0.0158 | 0.0395 | 0.0009 | 0.0024 | 0.0005 |  | 0.001 | 0.0023 | 0.0041 | 0.0016 | 0.0048 |  |  | 0.0034 |  | 0.0001 |  |  | RHI DELTEK D99 |  | RHI JUSTAL DS1015
1482 | 12006096 | 17.08.2020 | 153,6 | Арм500 | ГОСТ 34028-2016 | 31 | 180x180 | Открытая |  | 154,338 | 1,8 | 0,4 | 153.938 |  |  | 11 | 1566 | 6 | 8455 | 8034 | 927 | 7317 | 12051 | 11233 | 200 | 7 | 2 | 2155 | 9 | 320 | 350 | 110 | [7 empty] | B 789/BC | 0,01 | 23:41:00 | 1547 | 23:41:00 | 1545 | 0:05:37 | 0.1935 | 0.1647 | 0.7215 | 0.0064 | 0.0149 | 0.055 | 0.0152 | 0.0435 | 0.0009 | 0.0027 | 0.0005 |  | 0.001 | 0.0029 | 0.0031 | 0.0013 | 0.0059 |  |  | 0.0038 |  |  |  |  | RHI DELTEK D99 |  | RHI JUSTAL DS1015
1483 | 12006097 | 18.08.2020 | 159,744 | Арм500 | ГОСТ 34028-2016 | 32 | 180x180 | Открытая |  | 160,496 | 1,8 | 0,4 | 160.096 |  |  | 4 | 1565 | 6 | 8483 | 8059 | 955 | 7344 | 12075 | 11261 | 200 | 7 | 2 | 2155 | 9 | 320 | 350 | 110 | [7 empty] | B 789/BC | 0,01 | 0:25:00 | 1539 | 0:25:00 | 1538 | 0:42:14 | 0.1844 | 0.1793 | 0.7245 | 0.0035 | 0.0129 | 0.0479 | 0.0163 | 0.0461 | 0.0009 | 0.0024 | 0.0006 |  | 0.0011 | 0.0029 | 0.0035 | 0.0012 | 0.0063 |  |  | 0.0036 |  | 0.0001 |  |  | RHI DELTEK D99 |  | RHI JUSTAL DS1015
1484 | 12006098 | 18.08.2020 | 168,96 | Арм500 | ГОСТ 34028-2016 | 33 | 180x180 | Открытая |  | 169,731 | 1,8 | 0,4 | 169.331 |  |  | 3 | 1564 | 6 | 8510 | 8087 | 982 | 7372 | 12103 | 11291 | 200 | 7 | 2 | 2155 | 9 | 320 | 350 | 110 | [7 empty] | B 789/BC | 0,01 | 1:07:00 | 1545 | 1:07:00 | 1541 | 1:23:04 | 0.1872 | 0.1752 | 0.7173 | 0.0051 | 0.0143 | 0.0443 | 0.0157 | 0.0472 | 0.001 | 0.0025 | 0.0005 |  | 0.0011 | 0.0028 | 0.0048 | 0.0009 | 0.0049 |  |  | 0.0038 |  |  |  |  | RHI DELTEK D99 |  | RHI JUSTAL DS1015
1485 | 12006099 | 18.08.2020 | 162,816 | Арм500 | ГОСТ 34028-2016 | 34 | 180x180 | Открытая |  | 163,575 | 1,8 | 0,4 | 163.175 |  |  | 9 | 1567 | 6 | 8538 | 8114 | 1010 | 7399 | 12128 | 11319 | 200 | 7 | 2 | 2155 | 9 | 320 | 350 | 110 | [7 empty] | B 789/BC | 0,02 | 1:50:00 | 1544 | 1:50:00 | 1545 | 2:10:35 | 0.1833 | 0.1911 | 0.6998 | 0.0026 | 0.011 | 0.0351 | 0.0072 | 0.0216 | 0.0002 | 0.0019 | 0.0006 |  | 0.0011 | 0.0025 | 0.004 | 0.0013 | 0.0049 |  |  | 0.0036 |  | 0.0001 |  |  | RHI DELTEK D99 |  | RHI JUSTAL DS1015
1486 | 12006100 | 18.08.2020 | 162,816 | Арм500 | ГОСТ 34028-2016 | 35 | 180x180 | Открытая |  | 163,575 | 1,8 | 0,4 | 163.175 |  |  | 10 | 1576 | 6 | 8565 | 8142 | 1038 | 7427 | 12155 | 11347 | 200 | 7 | 2 | 2155 | 9 | 320 | 350 | 110 | [7 empty] | B 789/BC | 0,01 | 2:30:00 | 1545 | 2:30:00 | 1545 | 2:53:36 | 0.1884 | 0.1829 | 0.717 | 0.0041 | 0.0106 | 0.0299 | 0.0077 | 0.0222 | 0.0002 | 0.0016 | 0.0005 |  | 0.001 | 0.0026 | 0.0029 | 0.0013 | 0.0053 |  |  | 0.0037 |  | 0.0001 |  |  | RHI DELTEK D99 |  | RHI JUSTAL DS1015
1487 | 12006101 | 18.08.2020 | 156,672 | Арм500 | ГОСТ 34028-2016 | 36 | 180x180 | Открытая |  | 157,417 | 1,8 | 0,4 | 157.017 |  |  | 2 | 1575 | 6 | 8593 | 8166 | 1062 | 7455 | 12180 | 11374 | 200 | 7 | 2 | 2155 | 9 | 320 | 350 | 110 | [7 empty] | B 789/BC | 0,01 | 3:15:00 | 1540 | 3:15:00 | 1541 | 3:37:55 | 0.1921 | 0.1861 | 0.7258 | 0.0093 | 0.014 | 0.0373 | 0.0079 | 0.0225 | 0.0002 | 0.0017 | 0.0006 |  | 0.0011 | 0.0025 | 0.0049 | 0.002 | 0.0057 |  |  | 0.0037 |  |  |  |  | RHI DELTEK D99 |  | RHI JUSTAL DS1015 |  | Прожиг шибера
1488 | 12006102 | 18.08.2020 | 159,744 | Арм500 | ГОСТ 34028-2016 | 37 | 180x180 | Открытая |  | 160,496 | 1,8 | 0,4 | 160.096 |  |  | 4 | 1564 | 6 | 8621 | 8191 | 1090 | 7482 | 12204 | 11402 | 200 | 7 | 2 | 2155 | 9 | 320 | 350 | 110 | [7 empty] | B 789/BC | 0,01 | 3:58:00 | 1539 | 3:58:00 | 1540 | 4:16:30 | 0.1895 | 0.1883 | 0.7213 | 0.0052 | 0.0131 | 0.0378 | 0.0064 | 0.0209 | 0.0002 | 0.0025 | 0.0006 |  | 0.0011 | 0.0023 | 0.003 | 0.0016 | 0.0057 |  |  | 0.0037 |  | 0.0001 |  |  | RHI DELTEK D99 |  | RHI JUSTAL DS1015
1489 | 12006103 | 18.08.2020 | 162,816 | Арм500 | ГОСТ 34028-2016 | 38 | 180x180 | Открытая |  | 163,575 | 1,8 | 0,4 | 163.175 |  |  | 3 | 1565 | 6 | 8648 | 8219 | 1117 | 7510 | 12229 | 11429 | 200 | 7 | 2 | 2155 | 9 | 320 | 350 | 110 | [7 empty] | B 789/BC | 0,02 | 4:40:00 | 1539 | 4:40:00 | 1538 | 4:57:59 | 0.1907 | 0.1974 | 0.7113 | 0.0027 | 0.0157 | 0.0404 | 0.0069 | 0.0197 | 0.0002 | 0.0019 | 0.0005 |  | 0.0012 | 0.0024 | 0.0046 | 0.0009 | 0.006 |  |  | 0.0037 |  | 0.0001 |  |  | RHI DELTEK D99 |  | RHI JUSTAL DS1015
1490 | 12006104 | 18.08.2020 | 172,032 | Арм500 | ГОСТ 34028-2016 | 39 | 180x180 | Открытая |  | 172,81 | 1,8 | 0,4 | 172.41 |  |  | 9 | 1565 | 6 | 8679 | 8246 | 1145 | 7541 | 12254 | 11460 | 200 | 7 | 2 | 2155 | 9 | 320 | 350 | 110 | [7 empty] | B 789/BC | 0,01 | 5:25:00 | 1542 | 5:25:00 | 1545 | 5:40:18 | 0.1907 | 0.1767 | 0.7186 | 0.0035 | 0.0139 | 0.0387 | 0.007 | 0.02 | 0.0001 | 0.0018 | 0.0005 |  | 0.0011 | 0.0026 | 0.0031 | 0.001 | 0.0051 |  |  | 0.0037 |  | 0.0001 |  |  | RHI DELTEK D99 |  | RHI JUSTAL DS1015
1491 | 12006105 | 18.08.2020 | 159,744 | Арм500 | ГОСТ 34028-2016 | 40 | 180x180 | Открытая |  | 160,496 | 1,8 | 0,4 | 160.096 |  |  | 10 | 1568 | 6 | 8707 | 8271 | 1173 | 7568 | 12278 | 11488 | 200 | 7 | 2 | 2155 | 9 | 320 | 350 | 110 | [7 empty] | B 789/BC | 0,01 | 6:05:00 | 1543 | 6:05:00 | 1545 | 6:29:06 | 0.1895 | 0.1981 | 0.7228 | 0.0037 | 0.0142 | 0.0417 | 0.0135 | 0.042 | 0.0007 | 0.0026 | 0.0005 |  | 0.0012 | 0.0026 | 0.0033 | 0.0015 | 0.0046 |  |  | 0.0039 |  | 0.0001 |  |  | RHI DELTEK D99 |  | RHI JUSTAL DS1015
1492 | 12006106 | 18.08.2020 | 153,6 | Арм500 | ГОСТ 34028-2016 | 41 | 180x180 | Открытая |  | 154,338 | 1,8 | 0,4 | 153.938 |  |  | 2 | 1566 | 6 | 8734 | 8295 | 1197 | 7593 | 12303 | 11515 | 200 | 7 | 2 | 2155 | 9 | 320 | 350 | 110 | [7 empty] | B 789/BC | 0,01 | 6:47:00 | 1541 | 6:47:00 | 1542 | 7:08:37 | 0.1992 | 0.1757 | 0.73 | 0.0063 | 0.0139 | 0.039 | 0.0151 | 0.0535 | 0.0008 | 0.0035 | 0.0005 |  | 0.0011 | 0.0027 | 0.003 | 0.0013 | 0.0053 |  |  | 0.0038 |  | 0.0001 |  |  | RHI DELTEK D99 |  | RHI JUSTAL DS1015
1493 | 12006107 | 18.08.2020 | 159,744 | Арм500 | ГОСТ 34028-2016 | 42 | 180x180 | Открытая |  | 160,496 | 1,8 | 0,4 | 160.096 |  |  | 4 | 1567 | 6 | 8762 | 8323 | 1222 | 7617 | 12330 | 11543 | 200 | 13 | 2 | 2155 | 9 | 320 | 350 | 120 | [7 empty] | B 789/BC | 0,01 | 7:30:00 | 1542 | 7:30:00 | 1542 | 7:45:04 | 0.2038 | 0.1843 | 0.7306 | 0.0061 | 0.0147 | 0.0395 | 0.0139 | 0.037 | 0.0006 | 0.0031 | 0.0006 |  | 0.0013 | 0.003 | 0.0041 | 0.0021 | 0.0051 |  |  | 0.0041 |  | 0.0001 |  |  | RHI DELTEK D99 |  | RHI JUSTAL DS1015
1494 | 12006108 | 18.08.2020 | 165,888 | Арм500 | ГОСТ 34028-2016 | 43 | 180x180 | Открытая |  | 168,153 | 1,8 | 0,4 | 167.753 |  |  | 3 | 1567 | 6 | 8789 | 8351 | 1249 | 7645 | 12358 | 11571 | 200 | 13 | 2 | 2155 | 9 | 320 | 350 | 120 | [7 empty] | B 789/BC | 0,01 | 8:11:00 | 1544 | 8:11:00 | 1545 | 8:22:28 | 0.1998 | 0.1752 | 0.7245 | 0.0066 | 0.0134 | 0.043 | 0.0168 | 0.04 | 0.0007 | 0.0032 | 0.0005 |  | 0.0011 | 0.0027 | 0.0029 | 0.001 | 0.0079 |  |  | 0.0039 |  |  |  |  | RHI DELTEK D99 |  | RHI JUSTAL DS1015 |  | Р№5 закрыт неисправность МГР.
1495 | 12006109 | 18.08.2020 | 159,744 | Арм500 | ГОСТ 34028-2016 | 44 | 180x180 | Открытая |  | 160,646 | 1,8 | 0,4 | 160.246 |  |  | 9 | 1566 | 6 | 8817 | 8378 | 1277 | 7670 | 12383 | 11598 | 200 | 13 | 2 | 2155 | 9 | 320 | 350 | 120 | [7 empty] | B 789/BC | 0,01 | 8:55:00 | 1544 | 8:55:00 | 1540 | 9:10:59 | 0.1997 | 0.1729 | 0.7371 | 0.0068 | 0.0134 | 0.0431 | 0.016 | 0.042 | 0.0007 | 0.0033 | 0.0006 |  | 0.0011 | 0.0028 | 0.0026 | 0.0011 | 0.0075 |  |  | 0.0039 |  |  |  |  | RHI DELTEK D99 |  | RHI JUSTAL DS1015 |  | Р№5 запуск.
1496 | 12006110 | 18.08.2020 | 162,816 | Арм500 | ГОСТ 34028-2016 | 45 | 180x180 | Открытая |  | 163,575 | 1,8 | 0,4 | 163.175 |  |  | 10 | 1565 | 6 | 8845 | 8406 | 1305 | 7697 | 12407 | 11626 | 200 | 13 | 2 | 2155 | 9 | 320 | 350 | 120 | [7 empty] | B 789/BC | 0,03 | 9:43:00 | 1537 | 9:43:00 | 1538 | 9:54:03 | 0.1915 | 0.1874 | 0.7081 | 0.0037 | 0.0151 | 0.0405 | 0.014 | 0.0424 | 0.0007 | 0.0026 | 0.0005 |  | 0.0011 | 0.0026 | 0.0027 | 0.0016 | 0.007 |  |  | 0.0039 |  | 0.0001 | 0.0015 |  | RHI DELTEK D99 |  | RHI JUSTAL DS1015 |  | Прожиг шибера.
1497 | 12006111 | 18.08.2020 | 165,682 | Арм500 | ГОСТ 34028-2016 | 46 | 180x180 | Открытая |  | 166,846 | 1,8 | 0,4 | 166.446 |  |  | 2 | 1572 | 6 | 8875 | 8433 | 1332 | 7725 | 12432 | 11653 | 200 | 13 | 2 | 2155 | 9 | 320 | 350 | 120 | [7 empty] | B 789/BC | 0,03 | 10:25:00 | 1545 | 10:25:00 | 1546 | 10:29:34 | 0.1867 | 0.1911 | 0.7101 | 0.0042 | 0.0129 | 0.0444 | 0.015 | 0.0416 | 0.0008 | 0.0028 | 0.0006 |  | 0.0011 | 0.0026 | 0.003 | 0.0013 | 0.0072 |  |  | 0.0038 |  |  | 0.0037 |  | RHI DELTEK D99 |  | RHI JUSTAL DS1015 |  | Неиспавность МГР№3, порезка НЛЗ ручным резаком.
1498 | 12006112 | 18.08.2020 | 159,744 | Арм500 | ГОСТ 34028-2016 | 47 | 180x180 | Открытая |  | 160,496 | 1,8 | 0,4 | 160.096 |  |  | 4 | 1568 | 6 | 8903 | 8458 | 1360 | 7752 | 12456 | 11681 | 200 | 13 | 2 | 2155 | 9 | 320 | 350 | 120 | [7 empty] | B 789/BC | 0,03 | 11:06:00 | 1542 | 11:06:00 | 1543 | 11:10:38 | 0.1819 | 0.1846 | 0.705 | 0.0031 | 0.0099 | 0.0437 | 0.0167 | 0.0433 | 0.0008 | 0.003 | 0.0005 |  | 0.0011 | 0.0023 | 0.003 | 0.0012 | 0.0068 |  |  | 0.0037 |  |  | 0.0025 |  | RHI DELTEK D99 |  | RHI JUSTAL DS1015
1499 | 12006113 | 18.08.2020 | 156,672 | Арм500 | ГОСТ 34028-2016 | 48 | 180x180 | Открытая |  | 157,417 | 1,8 | 0,4 | 157.017 |  |  | 3 | 1566 | 6 | 8930 | 8483 | 1387 | 7777 | 12481 | 11706 | 200 | 13 | 2 | 2155 | 9 | 320 | 350 | 120 | [7 empty] | B 789/BC | 0,02 | 11:47:00 | 1543 | 11:47:00 | 1543 | 11:50:31 | 0.1839 | 0.1891 | 0.7034 | 0.0035 | 0.0107 | 0.0418 | 0.0169 | 0.0484 | 0.0008 | 0.0031 | 0.0005 |  | 0.0011 | 0.0023 | 0.0032 | 0.0011 | 0.0076 |  |  | 0.0037 |  | 0.0001 | 0.0028 |  | RHI DELTEK D99 |  | RHI JUSTAL DS1015
1500 | 12006114 | 18.08.2020 | 159,744 | Арм500 | ГОСТ 34028-2016 | 49 | 180x180 | Открытая |  | 160,496 | 1,8 | 0,4 | 160.096 |  |  | 9 | 1586 | 6 | 8958 | 8510 | 1415 | 7805 | 12503 | 11736 | 200 | 13 | 2 | 2155 | 9 | 320 | 350 | 120 | [7 empty] | B 789/BC | 0,01 | 12:30:00 | 1541 | 12:30:00 | 1540 | 12:32:30 | 0.1866 | 0.1988 | 0.7028 | 0.0048 | 0.0125 | 0.0446 | 0.0167 | 0.0455 | 0.0008 | 0.0029 | 0.0005 |  | 0.0011 | 0.0024 | 0.0028 | 0.0015 | 0.007 |  |  | 0.0039 |  | 0.0001 | 0.0028 |  | RHI DELTEK D99 |  | RHI JUSTAL DS1015
1501 | 12006115 | 18.08.2020 | 159,744 | Арм500 | ГОСТ 34028-2016 | 50 | 180x180 | Открытая |  | 160,496 | 1,8 | 0,4 | 160.096 |  |  | 10 | 1565 | 6 | 8986 | 8535 | 1443 | 7832 | 12527 | 11764 | 200 | 13 | 2 | 2155 | 9 | 320 | 350 | 120 | [7 empty] | B 789/BC | 0,02 | 13:11:00 | 1540 | 13:11:00 | 1537 | 13:20:04 | 0.1945 | 0.1959 | 0.7124 | 0.0055 | 0.0119 | 0.0451 | 0.0188 | 0.0398 | 0.0008 | 0.0032 | 0.0005 |  | 0.0012 | 0.0025 | 0.0029 | 0.0009 | 0.0075 |  |  | 0.0038 |  |  | 0.0021 |  | RHI DELTEK D99 |  | RHI JUSTAL DS1015
1502 | 12006116 | 18.08.2020 | 162,816 | Арм500 | ГОСТ 34028-2016 | 51 | 180x180 | Открытая |  | 163,575 | 1,8 | 0,4 | 163.175 |  |  | 2 | 1558 | 6 | 9013 | 8562 | 1473 | 7857 | 12552 | 11791 | 200 | 13 | 2 | 2155 | 9 | 320 | 350 | 120 | [7 empty] | B 789/BC | 0,01 | 13:53:00 | 1538 | 13:53:00 | 1535 | 14:03:02 | 0.1927 | 0.1959 | 1.1584 | 0.0067 | 0.0138 | 0.0535 | 0.0182 | 0.0451 | 0.0009 | 0.0032 | 0.0006 |  | 0.0012 | 0.0038 | 0.0029 | 0.0011 | 0.0077 |  |  | 0.0045 |  | 0.0001 | 0.0021 |  | RHI DELTEK D99 |  | RHI JUSTAL DS1015
1503 | 12006117 | 18.08.2020 | 159,744 | Арм500 | ГОСТ 34028-2016 | 52 | 180x180 | Открытая |  | 160,496 | 1,8 | 0,4 | 160.096 |  |  | 4 | 1557 | 6 | 9041 | 8587 | 1501 | 7884 | 12576 | 11819 | 200 | 13 | 2 | 2155 | 9 | 320 | 350 | 120 | [7 empty] | B 789/BC | 0,02 | 14:36:00 | 1527 | 14:36:00 | 1535 | 14:44:16 | 0.2077 | 0.1968 | 1.3146 | 0.0053 | 0.0134 | 0.0552 | 0.0182 | 0.0437 | 0.0012 | 0.0034 | 0.0007 |  | 0.0014 | 0.0042 | 0.0039 | 0.0011 | 0.0082 |  |  | 0.0049 |  | 0.0001 | 0.0033 |  | RHI DELTEK D99 |  | RHI JUSTAL DS1015
1504 | 12006118 | 18.08.2020 | 162,816 | Арм500 | ГОСТ 34028-2016 | 53 | 180x180 | Открытая |  | 163,575 | 1,8 | 0,4 | 163.175 |  |  | 3 | 1561 | 6 | 9068 | 8615 | 1529 | 7912 | 12601 | 11847 | 200 | 13 | 2 | 2155 | 9 | 320 | 350 | 120 | [7 empty] | B 789/BC | 0,01 | 15:18:00 | 1537 | 15:18:00 | 1537 | 17:20:19 | 0.2071 | 0.2142 | 1.3305 | 0.0061 | 0.0161 | 0.0555 | 0.0167 | 0.0434 | 0.0012 | 0.0031 | 0.0007 |  | 0.0017 | 0.0044 | 0.0035 | 0.0014 | 0.0073 |  |  | 0.0049 |  | 0.0002 | 0.0019 |  | RHI DELTEK D99 |  | RHI JUSTAL DS1015
1505 | 12006119 | 18.08.2020 | 159,437 | Арм500 | ГОСТ 34028-2016 | 54 | 180x180 | Открытая |  | 161,188 | 1,8 | 0,4 | 160.788 |  |  | 9 | 1559 | 6 | 9099 | 8642 | 1559 | 7943 | 12610 | 11877 | 200 | 13 | 2 | 2155 | 9 | 320 | 350 | 120 | [7 empty] | B 789/BC | 0,01 | 16:02:00 | 1534 | 16:02:00 | 1545 | 16:06:31 | 0.2133 | 0.2039 | 1.3196 | 0.0082 | 0.0163 | 0.0578 | 0.0183 | 0.0443 | 0.001 | 0.0032 | 0.0007 |  | 0.0014 | 0.0046 | 0.0034 | 0.0009 | 0.0081 |  |  | 0.0051 |  | 0.0001 | 0.0021 |  | RHI DELTEK D99 |  | RHI JUSTAL DS1015 |  | Р№5 закрыт ; Выдернуло НЛЗ.
1506 | 12006120 | 18.08.2020 | 159,692 | Арм500 | ГОСТ 34028-2016 | 55 | 180x180 | Открытая |  | 160,594 | 1,8 | 0,4 | 160.194 |  |  | 10 | 1560 | 6 | 9127 | 8667 | 1587 | 7970 | 16635 | 11905 | 200 | 13 | 2 | 2155 | 9 | 320 | 350 | 120 | [7 empty] | B 789/BC | 0,02 | 16:49:00 | 1533 | 16:49:00 | 1530 | 17:09:25 | 0.2062 | 0.2071 | 1.2909 | 0.0072 | 0.0153 | 0.0594 | 0.0196 | 0.0461 | 0.0009 | 0.0032 | 0.0006 |  | 0.0014 | 0.0043 | 0.0039 | 0.0011 | 0.0078 |  |  | 0.0049 |  | 0.0001 | 0.0018 |  | RHI DELTEK D99 |  | RHI JUSTAL DS1015 |  | Р№5 запуск. Неисправность МГР №1,Ручной рез.
1507 | 12006121 | 18.08.2020 | 165,812 | Арм500 | ГОСТ 34028-2016 | 56 | 180x180 | Открытая |  | 166,576 | 1,8 | 0,4 | 166.176 |  |  | 2 | 1567 | 6 | 9154 | 8691 | 1614 | 7998 | 12656 | 11932 | 200 | 13 | 2 | 2155 | 9 | 320 | 350 | 120 | [7 empty] | B 789/BC | 0,02 | 17:32:00 | 1536 | 17:32:00 | 1538 | 17:40:28 | 0.1859 | 0.1904 | 0.8188 | 0.007 | 0.0144 | 0.0523 | 0.0163 | 0.0399 | 0.0008 | 0.0027 | 0.0006 |  | 0.0011 | 0.0029 | 0.0027 | 0.0011 | 0.0078 |  |  | 0.0038 |  | 0.0001 | 0.0012 |  | RHI DELTEK D99 |  | RHI JUSTAL DS1015 |  | Неиспавность МГР№1, порезка НЛЗ ручным резаком.
1508 | 12006122 | 18.08.2020 | 165,888 | Арм500 | ГОСТ 34028-2016 | 57 | 180x180 | Открытая |  | 166,653 | 1,8 | 0,4 | 166.253 |  |  | 4 | 1568 | 6 | 9182 | 8722 | 1642 | 8025 | 12690 | 11960 | 200 | 13 | 2 | 2155 | 9 | 320 | 350 | 110 | [7 empty] | B 789/BC | 0,01 | 18:20:00 | 1542 | 18:20:00 | 1540 | 18:21:42 | 0.2016 | 0.1846 | 0.7253 | 0.0072 | 0.0145 | 0.0537 | 0.0175 | 0.0416 | 0.0008 | 0.0026 | 0.0005 |  | 0.0012 | 0.0027 | 0.003 | 0.0012 | 0.0065 |  |  | 0.0038 |  | 0.0001 | 0.0036 |  | RHI DELTEK D99 |  | RHI JUSTAL DS1015
1509 | 12006123 | 18.08.2020 | 165,888 | Арм500 | ГОСТ 34028-2016 | 58 | 180x180 | Открытая |  | 166,653 | 1,8 | 0,4 | 166.253 |  |  | 3 | 1570 | 6 | 9210 | 8750 | 1670 | 8053 | 12718 | 11988 | 200 | 7 | 2 | 2155 | 9 | 320 | 350 | 110 | [7 empty] | B 789/BC | 0,01 | 19:05:00 | 1542 | 19:05:00 | 1543 | 19:06:22 | 0.1893 | 0.1777 | 0.7093 | 0.0065 | 0.0147 | 0.0569 | 0.0175 | 0.0482 | 0.0007 | 0.0033 | 0.0005 |  | 0.0011 | 0.0029 | 0.0027 | 0.0012 | 0.0073 |  |  | 0.0037 |  | 0.0001 | 0.0014 |  | RHI DELTEK D99 |  | RHI JUSTAL DS1015
1510 | 12006124 | 18.08.2020 | 168,294 | Арм500 | ГОСТ 34028-2016 | 59 | 180x180 | Открытая |  | 177,564 | 1,8 | 0,4 | 177.164 | 5,5 |  | 9 | 1566 | 6 | 9237 | 8777 | 1697 | 8081 | 12745 | 12018 | 200 | 7 | 2 | 2155 | 9 | 320 | 350 | 110 | [7 empty] | B 789/BC | 0,01 | 19:45:00 | 1540 | 19:45:00 | 1540 | 19:59:28 | 0.1927 | 0.1825 | 0.7114 | 0.0064 | 0.0139 | 0.0528 | 0.0199 | 0.0404 | 0.0007 | 0.0029 | 0.0005 |  | 0.0012 | 0.003 | 0.0029 | 0.0011 | 0.0084 |  |  | 0.0039 |  | 0.0001 | 0.0012 |  | RHI DELTEK D99 |  | RHI JUSTAL DS1015
1511 | 12006125 | 18.08.2020 | 159,744 | Арм500 | ГОСТ 34028-2016 | 1 | 180x180 | Открытая |  | 161,416 | 1,8 | 0,4 | 161.016 |  |  | 10 | 1576 | 7 | 28 | 8802 | 1725 | 8106 | 28 | 28 | 200 | 7 | 2 | 2155 | 9 | 320 | 350 | 110 | [7 empty] | B 789/BC | 0,8 | 21:30:00 | 1545 | 21:30:00 | 1545 | 23:27:58 | 0.1976 | 0.1759 | 0.6923 | 0.0034 | 0.0156 | 0.0539 | 0.0186 | 0.0471 | 0.0006 | 0.003 | 0.0003 |  | 0.0011 | 0.0023 | 0.0025 | 0.0007 | 0.0097 |  |  | 0.0037 |  |  |  |  | RHI DELTEK D99 |  | RHI JUSTAL DS1015
1512 | 12006126 | 18.08.2020 | 159,744 | Арм500 | ГОСТ 34028-2016 | 2 | 180x180 | Открытая |  | 160,496 | 1,8 | 0,4 | 160.096 |  |  | 2 | 1569 | 7 | 55 | 8826 | 1752 | 8130 | 55 | 55 | 200 | 7 | 2 | 2155 | 9 | 320 | 350 | 110 | [7 empty] | B 789/BC | 0,02 | 22:20:00 | 1544 | 22:20:00 | 1543 | 22:38:00 | 0.1886 | 0.1731 | 0.6968 | 0.0072 | 0.0146 | 0.0518 | 0.0153 | 0.0454 | 0.0006 | 0.0025 | 0.0002 |  | 0.0009 | 0.0024 | 0.0025 | 0.0015 | 0.0093 |  |  | 0.0036 |  | 0.0001 |  |  | RHI DELTEK D99 |  | RHI JUSTAL DS1015
1513 | 12006127 | 18.08.2020 | 165,888 | Арм500 | ГОСТ 34028-2016 | 3 | 180x180 | Открытая |  | 166,653 | 1,8 | 0,4 | 166.253 |  |  | 4 | 1565 | 7 | 83 | 8854 | 1780 | 8158 | 83 | 83 | 200 | 7 | 2 | 2155 | 9 | 320 | 350 | 110 | [7 empty] | B 789/BC | 0,02 | 23:00:00 | 1538 | 23:00:00 | 1537 | 23:06:29 | 0.1831 | 0.177 | 0.6973 | 0.0084 | 0.0099 | 0.0428 | 0.0176 | 0.0479 | 0.0007 | 0.0026 | 0.0002 |  | 0.0009 | 0.0021 | 0.0025 | 0.0009 | 0.0092 |  |  | 0.0038 |  |  |  |  | RHI DELTEK D99 |  | RHI JUSTAL DS1015
1514 | 12006128 | 18.08.2020 | 162,816 | Арм500 | ГОСТ 34028-2016 | 4 | 180x180 | Открытая |  | 163,575 | 1,8 | 0,4 | 163.175 |  |  | 3 | 1570 | 7 | 110 | 8881 | 1807 | 8182 | 110 | 110 | 200 | 7 | 2 | 2155 | 9 | 320 | 350 | 110 | [7 empty] | B 789/BC | 0,01 | 23:41:00 | 1540 | 23:41:00 | 1542 | 23:42:38 | 0.1934 | 0.1882 | 0.7115 | 0.0045 | 0.0171 | 0.0565 | 0.0174 | 0.0414 | 0.0007 | 0.0034 | 0.0003 |  | 0.001 | 0.0023 | 0.0025 | 0.0014 | 0.0082 |  |  | 0.0039 |  | 0.0001 |  |  | RHI DELTEK D99 |  | RHI JUSTAL DS1015
1515 | 12006129 | 19.08.2020 | 156,672 | Арм500 | ГОСТ 34028-2016 | 5 | 180x180 | Открытая |  | 157,417 | 1,8 | 0,4 | 157.017 |  |  | 9 | 1566 | 7 | 135 | 8906 | 1835 | 8207 | 138 | 138 | 200 | 7 | 2 | 2155 | 9 | 320 | 350 | 110 | [7 empty] | B 789/BC | 0,01 | 0:20:00 | 1542 | 0:20:00 | 1540 | 0:27:11 | 0.1847 | 0.1924 | 0.7047 | 0.0043 | 0.0198 | 0.0578 | 0.0167 | 0.0581 | 0.0006 | 0.0027 | 0.0002 |  | 0.0011 | 0.0022 | 0.0027 | 0.0011 | 0.0066 |  |  | 0.0039 |  | 0.0001 |  |  | RHI DELTEK D99 |  | RHI JUSTAL DS1015
1516 | 12006130 | 19.08.2020 | 156,672 | Арм500 | ГОСТ 34028-2016 | 6 | 180x180 | Открытая |  | 157,417 | 1,8 | 0,4 | 157.017 |  |  | 10 | 1565 | 7 | 160 | 8931 | 1863 | 8232 | 166 | 166 | 200 | 7 | 2 | 2155 | 9 | 320 | 350 | 110 | [7 empty] | B 789/BC | 0,01 | 1:00:00 | 1540 | 1:00:00 | 1541 | 1:00:56 | 0.1892 | 0.1934 | 0.7065 | 0.0028 | 0.0106 | 0.0545 | 0.0165 | 0.0488 | 0.0007 | 0.0026 | 0.0002 |  | 0.0011 | 0.002 | 0.0026 | 0.0013 | 0.0074 |  |  | 0.0038 |  | 0.0001 |  |  | RHI DELTEK D99 |  | RHI JUSTAL DS1015
1517 | 12006131 | 19.08.2020 | 165,888 | Арм500 | ГОСТ 34028-2016 | 7 | 180x180 | Открытая |  | 166,653 | 1,8 | 0,4 | 166.253 |  |  | 2 | 1566 | 7 | 187 | 8958 | 1890 | 8259 | 193 | 193 | 200 | 7 | 2 | 2155 | 9 | 320 | 350 | 110 | [7 empty] | B 789/BC | 0,01 | 1:38:00 | 1541 | 1:38:00 | 1540 | 1:42:34 | 0.181 | 0.1901 | 0.7068 | 0.0065 | 0.0114 | 0.0556 | 0.0182 | 0.0449 | 0.0007 | 0.0035 | 0.0002 |  | 0.001 | 0.002 | 0.0027 | 0.0012 | 0.0079 |  |  | 0.0039 |  | 0.0001 |  |  | RHI DELTEK D99 |  | RHI JUSTAL DS1015
1518 | 12006132 | 19.08.2020 | 162,816 | Арм500 | ГОСТ 34028-2016 | 8 | 180x180 | Открытая |  | 163,575 | 1,8 | 0,4 | 163.175 |  |  | 4 | 1564 | 7 | 215 | 8986 | 1918 | 8284 | 221 | 221 | 200 | 7 | 2 | 2155 | 9 | 320 | 350 | 110 | [7 empty] | B 789/BC | 0,01 | 2:18:00 | 1537 | 2:18:00 | 1538 | 2:20:52 | 0.1957 | 0.1972 | 0.6997 | 0.0041 | 0.0087 | 0.0538 | 0.018 | 0.0438 | 0.0008 | 0.0031 | 0.0002 |  | 0.001 | 0.0018 | 0.0025 | 0.0011 | 0.0093 |  |  | 0.0037 |  | 0.0001 |  |  | RHI DELTEK D99 |  | RHI JUSTAL DS1015
1519 | 12006133 | 19.08.2020 | 156,672 | Арм500 | ГОСТ 34028-2016 | 9 | 180x180 | Открытая |  | 157,417 | 1,8 | 0,4 | 157.017 |  |  | 3 | 1562 | 7 | 242 | 9010 | 1942 | 8308 | 245 | 248 | 200 | 7 | 2 | 2155 | 9 | 320 | 350 | 110 | [7 empty] | B 789/BC | 0,02 | 2:55:00 | 1537 | 2:55:00 | 1538 | 3:00:03 | 0.199 | 0.1794 | 0.7056 | 0.0057 | 0.009 | 0.0475 | 0.019 | 0.039 | 0.0011 | 0.0031 | 0.0002 |  | 0.001 | 0.0019 | 0.0022 | 0.001 | 0.0089 |  |  | 0.004 |  | 0.0001 |  |  | RHI DELTEK D99 |  | RHI JUSTAL DS1015
1520 | 12006134 | 19.08.2020 | 159,744 | Арм500 | ГОСТ 34028-2016 | 10 | 180x180 | Открытая |  | 160,496 | 1,8 | 0,4 | 160.096 |  |  | 9 | 1562 | 7 | 270 | 9038 | 1970 | 8330 | 273 | 276 | 200 | 7 | 2 | 2155 | 9 | 320 | 350 | 110 | [7 empty] | B 789/BC | 0,01 | 3:35:00 | 1537 | 3:35:00 | 1538 | 3:45:54 | 0.1909 | 0.193 | 0.7015 | 0.0083 | 0.0099 | 0.0434 | 0.0202 | 0.0512 | 0.0007 | 0.004 | 0.0002 |  | 0.001 | 0.0018 | 0.0021 | 0.0008 | 0.0083 |  |  | 0.0037 |  | 0.0001 |  |  | RHI DELTEK D99 |  | RHI JUSTAL DS1015
1521 | 12006135 | 19.08.2020 | 162,79 | Арм500 | ГОСТ 34028-2016 | 11 | 180x180 | Открытая |  | 163,548 | 1,8 | 0,4 | 163.148 |  |  | 10 | 1566 | 7 | 298 | 9066 | 1998 | 8355 | 301 | 304 | 200 | 7 | 2 | 2155 | 9 | 320 | 350 | 110 | [7 empty] | B 789/BC | 0,01 | 4:15:00 | 1543 | 4:15:00 | 1543 | 4:19:33 | 0.1872 | 0.2063 | 0.7813 | 0.0021 | 0.0097 | 0.0375 | 0.0172 | 0.0357 | 0.0006 | 0.0028 | 0.0001 |  | 0.0011 | 0.0019 | 0.0023 | 0.0008 | 0.0093 |  |  | 0.0039 |  | 0.0001 |  |  | RHI DELTEK D99 |  | RHI JUSTAL DS1015 |  | Сбой в работе МГР 5 ручей.
1522 | 12006136 | 19.08.2020 | 162,816 | Арм500 | ГОСТ 34028-2016 | 12 | 180x180 | Открытая |  | 163,575 | 1,8 | 0,4 | 163.175 |  |  | 2 | 1567 | 7 | 325 | 9093 | 2025 | 8379 | 328 | 331 | 200 | 7 | 2 | 2155 | 9 | 320 | 350 | 110 | [7 empty] | B 789/BC | 0,01 | 4:55:00 | 1544 | 4:55:00 | 1543 | 6:17:25 | 0.1811 | 0.1745 | 0.7496 | 0.0035 | 0.0155 | 0.0349 | 0.0175 | 0.0381 | 0.0009 | 0.0032 | 0.0002 |  | 0.0009 | 0.0024 | 0.0024 | 0.001 | 0.009 |  |  | 0.0039 |  | 0.0001 |  |  | RHI DELTEK D99 |  | RHI JUSTAL DS1015 |  | Сбой в работе МГР 5 ручей
1523 | 12006137 | 19.08.2020 | 165,888 | Арм500 | ГОСТ 34028-2016 | 13 | 180x180 | Открытая |  | 166,653 | 1,8 | 0,4 | 166.253 |  |  | 4 | 1563 | 7 | 353 | 9121 | 2053 | 8407 | 356 | 359 | 200 | 7 | 2 | 2155 | 9 | 320 | 350 | 110 | [7 empty] | B 789/BC | 0,02 | 5:35:00 | 1539 | 5:35:00 | 1536 | 6:20:27 | 0.1843 | 0.1778 | 0.7479 | 0.0036 | 0.0145 | 0.0297 | 0.0174 | 0.0384 | 0.0009 | 0.003 | 0.0002 |  | 0.001 | 0.0024 | 0.0024 | 0.001 | 0.008 |  |  | 0.0038 |  | 0.0001 |  |  | RHI DELTEK D99 |  | RHI JUSTAL DS1015
1524 | 12006138 | 19.08.2020 | 162,816 | Арм500 | ГОСТ 34028-2016 | 14 | 180x180 | Открытая |  | 163,575 | 1,8 | 0,4 | 163.175 |  |  | 3 | 1564 | 7 | 380 | 9148 | 2080 | 8431 | 383 | 386 | 200 | 7 | 2 | 2155 | 9 | 320 | 350 | 110 | [7 empty] | B 789/BC | 0,01 | 6:15:00 | 1541 | 6:15:00 | 1543 | 7:20:54 | 0.1851 | 0.1826 | 0.7089 | 0.0025 | 0.0165 | 0.0358 | 0.0185 | 0.0353 | 0.0009 | 0.003 | 0.0002 |  | 0.001 | 0.0021 | 0.0023 | 0.001 | 0.007 |  |  | 0.0039 |  | 0.0001 |  |  | RHI DELTEK D99 |  | RHI JUSTAL DS1015
1525 | 12006139 | 19.08.2020 | 162,816 | Арм500 | ГОСТ 34028-2016 | 15 | 180x180 | Открытая |  | 163,575 | 1,8 | 0,4 | 163.175 |  |  | 9 | 1564 | 7 | 408 | 9176 | 2108 | 8456 | 411 | 414 | 200 | 7 | 2 | 2155 | 9 | 320 | 350 | 100 | [7 empty] | B 789/BC | 0,01 | 6:55:00 | 1540 | 6:55:00 | 1540 | 7:23:00 | 0.1864 | 0.1805 | 0.7068 | 0.0025 | 0.0179 | 0.0388 | 0.0225 | 0.0355 | 0.0009 | 0.0049 | 0.0001 |  | 0.001 | 0.0022 | 0.0025 | 0.001 | 0.0083 |  |  | 0.0038 |  | 0.0001 |  |  | RHI DELTEK D99 |  | RHI JUSTAL DS1015
1526 | 12006140 | 19.08.2020 | 165,888 | Арм500 | ГОСТ 34028-2016 | 16 | 180x180 | Открытая |  | 166,653 | 1,8 | 0,4 | 166.253 |  |  | 10 | 1562 | 7 | 436 | 9204 | 2136 | 8484 | 439 | 442 | 200 | 7 | 2 | 2155 | 9 | 320 | 350 | 100 | [7 empty] | B 789/BC | 0,01 | 7:35:00 | 1541 | 7:35:00 | 1540 | 8:30:45 | 0.1899 | 0.1829 | 0.7074 | 0.0043 | 0.0148 | 0.032 | 0.0188 | 0.0386 | 0.0009 | 0.0034 | 0.0002 |  | 0.0009 | 0.0021 | 0.0021 | 0.0011 | 0.0101 |  |  | 0.004 |  | 0.0001 |  |  | RHI DELTEK D99 |  | RHI JUSTAL DS1015
1527 | 12006141 | 19.08.2020 | 159,744 | Арм500 | ГОСТ 34028-2016 | 17 | 180x180 | Открытая |  | 160,496 | 1,8 | 0,4 | 160.096 |  |  | 2 | 1562 | 7 | 460 | 9231 | 2163 | 8508 | 463 | 472 | 200 | 7 | 2 | 2155 | 9 | 320 | 350 | 100 | [7 empty] | B 789/BC | 0,01 | 8:15:00 | 1537 | 8:15:00 | 1534 | 8:33:56 | 0.1868 | 0.1735 | 0.7052 | 0.0025 | 0.0119 | 0.0236 | 0.0086 | 0.0255 | 0.0003 | 0.002 | 0.0002 |  | 0.001 | 0.0022 | 0.0028 | 0.0009 | 0.008 |  |  | 0.0038 |  | 0.0001 |  |  | RHI DELTEK D99 |  | RHI JUSTAL DS1015
1528 | 12006142 | 19.08.2020 | 165,888 | Арм500 | ГОСТ 34028-2016 | 18 | 180x180 | Открытая |  | 166,653 | 1,8 | 0,4 | 166.253 |  |  | 4 | 1560 | 7 | 491 | 9259 | 2194 | 8533 | 488 | 500 | 200 | 7 | 2 | 2155 | 9 | 320 | 350 | 100 | [7 empty] | B 789/BC | 0,02 | 9:00:00 | 1535 | 9:00:00 | 1536 | 8:59:13 | 0.1915 | 0.1844 | 0.7261 | 0.0029 | 0.0115 | 0.025 | 0.0093 | 0.0211 | 0.0003 | 0.0016 | 0.0002 |  | 0.001 | 0.0023 | 0.0025 | 0.0011 | 0.0082 |  |  | 0.0038 |  | 0.0001 |  |  | RHI DELTEK D99 |  | RHI JUSTAL DS1015
1529 | 12006143 | 19.08.2020 | 153,6 | Арм500 | ГОСТ 34028-2016 | 19 | 180x180 | Открытая |  | 154,338 | 1,8 | 0,4 | 153.938 |  |  | 3 | 1566 | 7 | 519 | 9286 | 2222 | 8557 | 509 | 525 | 200 | 7 | 2 | 2155 | 9 | 320 | 350 | 100 | [7 empty] | B 789/BC | 0,01 | 9:40:00 | 1538 | 9:40:00 | 1541 | 9:48:45 | 0.1937 | 0.1753 | 0.7439 | 0.0026 | 0.0184 | 0.0305 | 0.0086 | 0.0288 | 0.0002 | 0.0014 | 0.0003 |  | 0.0009 | 0.0023 | 0.0027 | 0.0009 | 0.0086 |  |  | 0.0036 |  | 0.0001 |  |  | RHI DELTEK D99 |  | RHI JUSTAL DS1015
1530 | 12006144 | 19.08.2020 | 162,816 | Арм500 | ГОСТ 34028-2016 | 20 | 180x180 | Открытая |  | 163,575 | 1,8 | 0,4 | 163.175 |  |  | 9 | 1562 | 7 | 546 | 9314 | 2249 | 8582 | 537 | 552 | 200 | 7 | 2 | 2155 | 9 | 320 | 350 | 100 | [7 empty] | B 789/BC | 0,01 | 10:19:00 | 1540 | 10:19:00 | 1541 | 10:24:01 | 0.1958 | 0.1898 | 0.735 | 0.0027 | 0.0158 | 0.0316 | 0.0085 | 0.027 | 0.0002 | 0.0013 | 0.0003 |  | 0.0009 | 0.0021 | 0.0027 | 0.001 | 0.0092 |  |  | 0.0034 |  | 0.0001 |  |  | RHI DELTEK D99 |  | RHI JUSTAL DS1015
1531 | 12006145 | 19.08.2020 | 159,744 | Арм500 | ГОСТ 34028-2016 | 21 | 180x180 | Открытая |  | 160,496 | 1,8 | 0,4 | 160.096 |  |  | 7 | 1575 | 7 | 571 | 9339 | 2277 | 8610 | 565 | 580 | 200 | 7 | 2 | 2155 | 9 | 320 | 350 | 100 | [7 empty] | B 789/BC | 0,01 | 11:00:00 | 1541 | 11:00:00 | 1542 | 11:05:29 | 0.1871 | 0.1998 | 0.7421 | 0.0034 | 0.0164 | 0.0307 | 0.0072 | 0.0214 | 0.0002 | 0.0015 | 0.0002 |  | 0.001 | 0.0022 | 0.0036 | 0.0017 | 0.0079 |  |  | 0.0036 |  | 0.0001 |  |  | RHI DELTEK D99 |  | RHI JUSTAL DS1015
1532 | 12006146 | 19.08.2020 | 162,816 | Арм500 | ГОСТ 34028-2016 | 22 | 180x180 | Открытая |  | 163,575 | 1,8 | 0,4 | 163.175 |  |  | 2 | 1563 | 7 | 598 | 9366 | 2304 | 8634 | 592 | 607 | 200 | 7 | 2 | 2155 | 9 | 320 | 350 | 100 | [7 empty] | B 789/BC | 0,01 | 11:45:00 | 1541 | 11:45:00 | 1542 | 11:45:09 | 0.1914 | 0.1913 | 0.7194 | 0.002 | 0.011 | 0.0253 | 0.007 | 0.0212 | 0.0002 | 0.0016 | 0.0003 |  | 0.001 | 0.0022 | 0.0031 | 0.0012 | 0.0075 |  |  | 0.0037 |  | 0.0002 |  |  | RHI DELTEK D99 |  | RHI JUSTAL DS1015
1533 | 12006147 | 19.08.2020 | 162,816 | Арм500 | ГОСТ 34028-2016 | 23 | 180x180 | Открытая |  | 163,575 | 1,8 | 0,4 | 163.175 |  |  | 4 | 1564 | 7 | 626 | 9394 | 2332 | 8659 | 620 | 635 | 200 | 7 | 2 | 2155 | 9 | 320 | 350 | 100 | [7 empty] | B 789/BC | 0,01 | 12:20:00 | 1535 | 12:20:00 | 1533 | 12:32:10 | 0.1867 | 0.1911 | 0.6921 | 0.0035 | 0.0121 | 0.0338 | 0.0145 | 0.0354 | 0.0007 | 0.0021 | 0.0003 |  | 0.0009 | 0.0021 | 0.0033 | 0.001 | 0.0081 |  |  | 0.0038 |  | 0.0001 |  |  | RHI DELTEK D99 |  | RHI JUSTAL DS1015
1534 | 12006148 | 19.08.2020 | 159,744 | Арм500 | ГОСТ 34028-2016 | 24 | 180x180 | Открытая |  | 160,496 | 1,8 | 0,4 | 160.096 |  |  | 3 | 1562 | 7 | 654 | 9418 | 2360 | 8683 | 647 | 663 | 200 | 7 | 2 | 2155 | 9 | 320 | 350 | 100 | [7 empty] | B 789/BC | 0,01 | 13:00:00 | 1535 | 13:00:00 | 1536 | 13:05:35 | 0.1966 | 0.2115 | 0.694 | 0.0035 | 0.0104 | 0.0502 | 0.0199 | 0.0425 | 0.0009 | 0.0023 | 0.0004 |  | 0.001 | 0.0021 | 0.0027 | 0.001 | 0.0104 |  |  | 0.0037 |  | 0.0001 |  |  | RHI DELTEK D99 |  | RHI JUSTAL DS1015
1535 | 12006149 | 19.08.2020 | 147,456 | Арм500 | ГОСТ 34028-2016 | 25 | 180x180 | Открытая |  | 148,18 | 1,8 | 0,4 | 147.78 |  |  | 9 | 1565 | 7 | 678 | 9443 | 2384 | 8708 | 672 | 687 | 200 | 7 | 2 | 2155 | 9 | 320 | 350 | 100 | [7 empty] | B 789/BC | 0,01 | 13:40:00 | 1535 | 13:40:00 | 1538 | 13:45:22 | 0.1976 | 0.2097 | 0.7196 | 0.0039 | 0.0114 | 0.0571 | 0.0161 | 0.0393 | 0.0009 | 0.003 | 0.0004 |  | 0.0011 | 0.002 | 0.0029 | 0.0009 | 0.0077 |  |  | 0.0036 |  | 0.0001 |  |  | RHI DELTEK D99 |  | RHI JUSTAL DS1015
1536 | 12006150 | 19.08.2020 | 156,672 | Арм500 | ГОСТ 34028-2016 | 26 | 180x180 | Открытая |  | 157,417 | 1,8 | 0,4 | 157.017 |  |  | 7 | 1572 | 7 | 706 | 9471 | 2412 | 8733 | 697 | 712 | 200 | 7 | 2 | 2155 | 9 | 320 | 350 | 100 | [7 empty] | B 789/BC | 0,01 | 14:20:00 | 1540 | 14:20:00 | 1543 | 14:24:17 | 0.1837 | 0.1974 | 0.7073 | 0.0056 | 0.0088 | 0.0568 | 0.0175 | 0.0436 | 0.0008 | 0.0031 | 0.0007 |  | 0.001 | 0.002 | 0.0026 | 0.0009 | 0.0092 |  |  | 0.0037 |  | 0.0001 |  |  | RHI DELTEK D99 |  | RHI JUSTAL DS1015
1537 | 12006151 | 19.08.2020 | 162,816 | Арм500 | ГОСТ 34028-2016 | 27 | 180x180 | Открытая |  | 163,575 | 1,8 | 0,4 | 163.175 |  |  | 2 | 1564 | 7 | 733 | 9495 | 2439 | 8760 | 724 | 739 | 200 | 7 | 2 | 2155 | 9 | 320 | 350 | 100 | [7 empty] | B 789/BC | 0,01 | 15:00:00 | 1536 | 15:00:00 | 1533 | 15:03:42 | 0.189 | 0.184 | 0.6969 | 0.0036 | 0.0098 | 0.0514 | 0.0165 | 0.041 | 0.0008 | 0.0023 | 0.0005 |  | 0.001 | 0.0018 | 0.0025 | 0.0008 | 0.0089 |  |  | 0.0035 |  | 0.0001 |  |  | RHI DELTEK D99 |  | RHI JUSTAL DS1015
1538 | 12006152 | 19.08.2020 | 156,672 | Арм500 | ГОСТ 34028-2016 | 28 | 180x180 | Открытая |  | 157,417 | 1,8 | 0,4 | 157.017 |  |  | 4 | 1564 | 7 | 758 | 9523 | 2467 | 8785 | 749 | 767 | 200 | 7 | 2 | 2155 | 9 | 320 | 350 | 100 | [7 empty] | B 789/BC | 0,01 | 15:40:00 | 1538 | 15:40:00 | 1541 | 15:41:04 | 0.2052 | 0.1882 | 0.714 | 0.0092 | 0.0102 | 0.0487 | 0.015 | 0.0397 | 0.0009 | 0.0034 | 0.0002 |  | 0.001 | 0.0019 | 0.0028 | 0.0045 | 0.0084 |  |  | 0.0039 |  | 0.0003 |  |  | RHI DELTEK D99 |  | RHI JUSTAL DS1015
1539 | 12006153 | 19.08.2020 | 162,816 | Арм500 | ГОСТ 34028-2016 | 29 | 180x180 | Открытая |  | 163,575 | 1,8 | 0,4 | 163.175 |  |  | 3 | 1564 | 7 | 786 | 9550 | 2498 | 8809 | 776 | 792 | 200 | 7 | 2 | 2155 | 9 | 320 | 350 | 100 | [7 empty] | B 789/BC | 0,01 | 16:20:00 | 1537 | 16:20:00 | 1538 | 16:22:16 | 0.1914 | 0.1987 | 0.7069 | 0.0049 | 0.0115 | 0.0581 | 0.02 | 0.0418 | 0.0008 | 0.0042 | 0.0004 |  | 0.001 | 0.002 | 0.0024 | 0.001 | 0.0086 |  |  | 0.0037 |  | 0.0001 |  |  | RHI DELTEK D99 |  | RHI JUSTAL DS1015
1540 | 12006154 | 19.08.2020 | 156,672 | Арм500 | ГОСТ 34028-2016 | 30 | 180x180 | Открытая |  | 157,417 | 1,8 | 0,4 | 157.017 |  |  | 9 | 1565 | 7 | 813 | 9575 | 2525 | 8831 | 804 | 819 | 200 | 7 | 2 | 2155 | 9 | 320 | 350 | 100 | [7 empty] | B 789/BC | 0,01 | 16:50:00 | 1543 | 16:50:00 | 1545 | 17:00:52 | 0.1889 | 0.1855 | 0.7018 | 0.0051 | 0.0129 | 0.0585 | 0.0182 | 0.0408 | 0.0008 | 0.0029 | 0.0004 |  | 0.001 | 0.002 | 0.0027 | 0.0013 | 0.0089 |  |  | 0.0037 |  | 0.0001 |  |  | RHI DELTEK D99 |  | RHI JUSTAL DS1015
1541 | 12006155 | 19.08.2020 | 162,816 | Арм500 | ГОСТ 34028-2016 | 31 | 180x180 | Открытая |  | 163,575 | 1,8 | 0,4 | 163.175 |  |  | 7 | 1563 | 7 | 841 | 9603 | 2553 | 8855 | 832 | 847 | 200 | 7 | 2 | 2155 | 9 | 320 | 350 | 100 | [7 empty] | B 789/BC | 0,01 | 17:40:00 | 1539 | 17:40:00 | 1536 | 17:41:13 | 0.1828 | 0.1968 | 0.7018 | 0.004 | 0.0114 | 0.0569 | 0.0182 | 0.0383 | 0.0007 | 0.0039 | 0.0004 |  | 0.001 | 0.002 | 0.0031 | 0.0011 | 0.0087 |  |  | 0.0037 |  | 0.0001 |  |  | RHI DELTEK D99 |  | RHI JUSTAL DS1015
1542 | 12006156 | 19.08.2020 | 162,816 | Арм500 | ГОСТ 34028-2016 | 32 | 180x180 | Открытая |  | 163,675 | 1,8 | 0,4 | 163.275 |  |  | 2 | 1563 | 7 | 868 | 9630 | 2584 | 8877 | 859 | 874 | 200 | 7 | 2 | 2155 | 9 | 320 | 350 | 100 | [7 empty] | B 789/BC | 0,01 | 18:20:00 | 1533 | 18:20:00 | 1535 | 18:20:58 | 0.1951 | 0.2022 | 0.7154 | 0.0062 | 0.0108 | 0.0462 | 0.016 | 0.0625 | 0.0006 | 0.0026 | 0.0004 |  | 0.0011 | 0.0022 | 0.0027 | 0.0006 | 0.008 |  |  | 0.0038 |  | 0.0001 |  |  | RHI DELTEK D99 |  | RHI JUSTAL DS1015 |  | Неисправность МГРа №2, порезка НЛЗ ручным резаком
1543 | 12006157 | 19.08.2020 | 162,816 | Арм500 | ГОСТ 34028-2016 | 33 | 180x180 | Открытая |  | 163,875 | 1,8 | 0,4 | 163.475 |  |  | 4 | 1565 | 7 | 896 | 9658 | 2611 | 8902 | 887 | 902 | 200 | 13 | 2 | 2155 | 9 | 320 | 350 | 110 | [7 empty] | B 789/BC | 0,01 | 18:59:00 | 1537 | 18:59:00 | 1536 | 19:07:57 | 0.1916 | 0.1877 | 0.7086 | 0.0062 | 0.013 | 0.0491 | 0.0162 | 0.044 | 0.0009 | 0.0026 | 0.0004 |  | 0.0011 | 0.0022 | 0.0026 | 0.0007 | 0.0073 |  |  | 0.0038 |  | 0.0001 |  |  | RHI DELTEK D99 |  | RHI JUSTAL DS1015 |  | Неисправность МГРа №2, порезка НЛЗ ручным резаком
1544 | 12006158 | 19.08.2020 | 159,642 | Арм500 | ГОСТ 34028-2016 | 34 | 180x180 | Открытая |  | 160,693 | 1,8 | 0,4 | 160.293 |  |  | 3 | 1566 | 7 | 924 | 9685 | 2639 | 8926 | 914 | 927 | 200 | 13 | 2 | 2155 | 9 | 320 | 350 | 110 | [7 empty] | B 789/BC | 0,01 | 19:43:00 | 1536 | 19:43:00 | 1534 | 19:47:10 | 0.1988 | 0.1961 | 0.7121 | 0.0052 | 0.016 | 0.0562 | 0.0166 | 0.0408 | 0.0009 | 0.0028 | 0.0006 |  | 0.0011 | 0.0026 | 0.0028 | 0.0012 | 0.0062 |  |  | 0.0038 |  | 0.0001 |  |  | RHI DELTEK D99 |  | RHI JUSTAL DS1015 |  | Неисправность МГРа №2, порезка НЛЗ ручным резаком
1545 | 12006159 | 19.08.2020 | 159,744 | Арм500 | ГОСТ 34028-2016 | 35 | 180x180 | Открытая |  | 160,496 | 1,8 | 0,4 | 160.096 |  |  | 9 | 1565 | 7 | 951 | 9713 | 2666 | 8951 | 942 | 951 | 200 | 13 | 2 | 2155 | 9 | 320 | 350 | 110 | [7 empty] | B 789/BC | 0,01 | 20:24:00 | 1536 | 20:24:00 | 1533 | 20:30:59 | 0.2013 | 0.1896 | 0.711 | 0.0063 | 0.0168 | 0.0573 | 0.016 | 0.0373 | 0.001 | 0.0026 | 0.0006 |  | 0.0011 | 0.0027 | 0.0027 | 0.001 | 0.0069 |  |  | 0.0037 |  | 0.0001 | 0.0016 |  | RHI DELTEK D99 |  | RHI JUSTAL DS1015 |  | Неисправность МГРа №2, порезка НЛЗ ручным резаком
1546 | 12006160 | 19.08.2020 | 165,888 | Арм500 | ГОСТ 34028-2016 | 36 | 180x180 | Открытая |  | 166,653 | 1,8 | 0,4 | 166.253 |  |  |  | 1568 | 7 | 979 | 9741 | 2694 | 8979 | 970 | 979 | 200 | 13 | 2 | 2155 | 9 | 320 | 350 | 110 | [7 empty] | B 789/BC | 0,01 | 21:07:00 | 1538 | 21:07:00 | 1536 | 21:14:00 | 0.2028 | 0.1847 | 0.7058 | 0.0052 | 0.0168 | 0.0516 | 0.016 | 0.0389 | 0.001 | 0.0029 | 0.0005 |  | 0.0011 | 0.0025 | 0.0023 | 0.0003 | 0.0065 |  |  | 0.0038 |  | 0.0001 | 0.0018 |  | RHI DELTEK D99 |  | RHI JUSTAL DS1015
1547 | 12006161 | 19.08.2020 | 165,222 | Арм500 | ГОСТ 34028-2016 | 37 | 180x180 | Открытая |  | 175,585 | 1,8 | 0,4 | 175.185 | 6,1 |  | 2 | 1566 | 7 | 1006 | 9768 | 2722 | 9006 | 997 | 1006 | 200 | 13 | 2 | 2155 | 9 | 320 | 350 | 110 | [7 empty] | B 789/BC | 0,01 | 21:49:00 | 1540 | 21:49:00 | 1538 | 21:54:21 | 0.1982 | 0.1862 | 0.6881 | 0.005 | 0.0171 | 0.0538 | 0.0161 | 0.0407 | 0.0008 | 0.0025 | 0.0005 |  | 0.0011 | 0.0024 | 0.0025 | 0.0006 | 0.0069 |  |  | 0.0037 |  |  | 0.0017 |  | RHI DELTEK D99 |  | RHI JUSTAL DS1015 |  | Окончание серии
1548 | 12006162 | 19.08.2020 | 153,6 | Арм500 | ГОСТ 34028-2016 | 1 | 180x180 | Открытая |  | 159,138 | 1,8 | 0,4 | 158.738 |  | 4.8 | 4 | 1579 | 3 | 1040 |  | 2756 | 8591 | 1031 | 1024 | 200 | 13 | 2 | 2155 | 9 | 320 | 350 | 110 | [7 empty] | B 789/BC | 0,08 | 23:15:00 | 1539 | 23:15:00 | 1538 | 23:37:01 | 0.2008 | 0.1695 | 0.6885 | 0.0057 | 0.0194 | 0.0511 | 0.0184 | 0.0507 | 0.0008 | 0.0029 | 0.0004 |  | 0.0011 | 0.0025 | 0.0023 | 0.0004 | 0.0086 |  |  | 0.0038 |  |  | 0.0016 |  | RHI DELTEK D99 |  | RHI JUSTAL DS1015 |  | Запуск серии. Р№2 закрыт неисправность ТПМ.
1549 | 12006163 | 20.08.2020 | 159,744 | Арм500 | ГОСТ 34028-2016 | 2 | 180x180 | Открытая |  | 160,496 | 1,8 | 0,4 | 160.096 |  |  | 3 | 1573 | 3 | 1071 |  | 2790 | 8625 | 1062 | 1055 | 200 | 13 | 2 | 2155 | 9 | 320 | 350 | 110 | [7 empty] | B 789/BC | 0,01 | 0:12:00 | 1548 | 0:12:00 | 1544 | 0:21:58 | 0.1817 | 0.1778 | 0.697 | 0.0042 | 0.0174 | 0.0454 | 0.0143 | 0.0428 | 0.0006 | 0.0029 | 0.0004 |  | 0.001 | 0.0024 | 0.0027 | 0.0011 | 0.0074 |  |  | 0.0038 |  | 0.0001 | 0.0015 |  | RHI DELTEK D99 |  | RHI JUSTAL DS1015
1550 | 12006164 | 20.08.2020 | 159,744 | Арм500 | ГОСТ 34028-2016 | 3 | 180x180 | Открытая |  | 160,496 | 1,8 | 0,4 | 160.096 |  |  | 9 | 1568 | 3 | 1101 |  | 2820 | 8655 | 1095 | 1089 | 200 | 13 | 2 | 2155 | 9 | 320 | 350 | 110 | [7 empty] | B 789/BC | 0,05 | 0:58:00 | 1544 | 0:58:00 | 1539 | 1:03:58 | 0.1891 | 0.186 | 0.6949 | 0.0031 | 0.0167 | 0.0518 | 0.0196 | 0.0392 | 0.0008 | 0.0036 | 0.0003 |  | 0.0011 | 0.0021 | 0.0026 | 0.0007 | 0.0073 |  |  | 0.0037 |  | 0.0001 | 0.0021 |  | RHI DELTEK D99 |  | RHI JUSTAL DS1015
1551 | 12006165 | 20.08.2020 | 156,672 | Арм500 | ГОСТ 34028-2016 | 4 | 180x180 | Открытая |  | 157,417 | 1,8 | 0,4 | 157.017 |  |  | 7 | 1565 | 3 | 1132 |  | 2854 | 8686 | 1126 | 1120 | 200 | 13 | 2 | 2155 | 9 | 320 | 350 | 110 | [7 empty] | B 789/BC | 0,01 | 1:45:00 | 1536 | 1:45:00 | 1534 | 1:52:44 | 0.1875 | 0.1848 | 0.6965 | 0.0051 | 0.0146 | 0.0459 | 0.0201 | 0.0438 | 0.0011 | 0.003 | 0.0003 |  | 0.001 | 0.0021 | 0.0024 | 0.0011 | 0.0086 |  |  | 0.0037 |  | 0.0001 | 0.0027 |  | RHI DELTEK D99 |  | RHI JUSTAL DS1015
1552 | 12006166 | 20.08.2020 | 165,888 | Арм500 | ГОСТ 34028-2016 | 5 | 180x180 | Открытая |  | 166,653 | 1,8 | 0,4 | 166.253 |  |  | 2 | 1571 | 3 | 1166 |  | 2888 | 8720 | 1157 | 1153 | 200 | 13 | 2 | 2155 | 9 | 320 | 350 | 110 | [7 empty] | B 789/BC | 0,01 | 2:35:00 | 1541 | 2:35:00 | 1541 | 2:38:11 | 0.1959 | 0.167 | 0.7095 | 0.0127 | 0.0157 | 0.0479 | 0.0197 | 0.0463 | 0.001 | 0.0027 | 0.0003 |  | 0.001 | 0.0021 | 0.0023 | 0.0012 | 0.0084 |  |  | 0.0037 |  | 0.0001 | 0.0032 |  | RHI DELTEK D99 |  | RHI JUSTAL DS1015
1553 | 12006167 | 20.08.2020 | 165,888 | Арм500 | ГОСТ 34028-2016 | 6 | 180x180 | Открытая |  | 166,753 | 1,8 | 0,4 | 166.353 |  |  | 4 | 1567 | 3 | 1200 |  | 2922 | 8754 | 1191 | 1184 | 200 | 13 | 2 | 2155 | 9 | 320 | 350 | 110 | [7 empty] | B 789/BC | 0,01 | 3:25:00 | 1539 | 3:25:00 | 1535 | 3:29:21 | 0.1938 | 0.1794 | 0.6986 | 0.0176 | 0.0117 | 0.0429 | 0.0195 | 0.0425 | 0.001 | 0.0029 | 0.0002 |  | 0.0008 | 0.0018 | 0.0027 | 0.0013 | 0.0092 |  |  | 0.0036 |  |  | 0.0018 |  | RHI DELTEK D99 |  | RHI JUSTAL DS1015 |  | Сбой мерной длины ручей №1.
1554 | 12006168 | 20.08.2020 | 165,888 | Арм500 | ГОСТ 34028-2016 | 7 | 180x180 | Открытая |  | 166,653 | 1,8 | 0,4 | 166.253 | 25,63 |  |  | 1569 | 3 | 1233 |  | 2956 | 8784 | 1224 | 1218 | 200 | 13 | 2 | 2155 | 9 | 320 | 350 | 110 | [7 empty] | B 789/BC | 0,01 | 4:30:59 | 1545 | 4:30:59 | 1539 | 4:15:16 | 0.1844 | 0.1837 | 0.6996 | 0.0074 | 0.0182 | 0.0482 | 0.0181 | 0.0431 | 0.0008 | 0.0029 | 0.0003 |  | 0.0009 | 0.0019 | 0.0025 | 0.0011 | 0.0082 |  |  | 0.0037 |  | 0.0001 | 0.0037 |  | -- -- -- | -- -- --
1555 | 12006169 | 20.08.2020 | 165,888 | Арм500 | ГОСТ 34028-2016 | 8 | 180x180 | Открытая |  | 166,803 | 1,8 | 0,4 | 166.403 |  |  | 9 | 1569 | 3 | 1261 | 9796 | 2983 | 8812 | 1252 | 1246 | 200 | 13 | 2 | 2155 | 9 | 320 | 350 | 110 | [7 empty] | B 789/BC | 0,03 | 4:55:00 | 1539 | 4:55:00 | 1542 | 5:03:08 | 0.1905 | 0.2042 | 0.7072 | 0.0039 | 0.0178 | 0.059 | 0.019 | 0.0391 | 0.0009 | 0.0029 | 0.0003 |  | 0.0011 | 0.002 | 0.004 | 0.0009 | 0.0079 |  |  | 0.0037 |  | 0.0001 | 0.0011 |  | RHI DELTEK D99 |  | RHI JUSTAL DS1015 |  | Ручей №2 запуск.
1556 | 12006170 | 20.08.2020 | 162,816 | Арм500 | ГОСТ 34028-2016 | 9 | 180x180 | Открытая |  | 163,575 | 1,8 | 0,4 | 163.175 |  |  | 7 | 1571 | 3 | 1286 | 9823 | 3011 | 8840 | 1280 | 1273 | 200 | 13 | 2 | 2155 | 9 | 320 | 350 | 110 | [7 empty] | B 789/BC | 0,03 | 5:40:00 | 1542 | 5:40:00 | 1543 | 5:41:14 | 0.2134 | 0.1915 | 0.7024 | 0.0047 | 0.0182 | 0.0555 | 0.0196 | 0.0417 | 0.0009 | 0.003 | 0.0003 |  | 0.0011 | 0.0021 | 0.0025 | 0.0013 | 0.0076 |  |  | 0.0037 |  | 0.0001 | 0.0026 |  | RHI DELTEK D99 |  | RHI JUSTAL DS1015
1557 | 12006171 | 20.08.2020 | 162,816 | Арм500 | ГОСТ 34028-2016 | 10 | 180x180 | Открытая |  | 163,575 | 1,8 | 0,4 | 163.175 |  |  | 2 | 1566 | 3 | 1313 | 9848 | 3038 | 8867 | 1307 | 1301 | 200 | 13 | 2 | 2155 | 9 | 320 | 350 | 110 | [7 empty] | B 789/BC | 0,03 | 6:19:00 | 1541 | 6:19:00 | 1540 | 6:41:32 | 0.2025 | 0.1812 | 0.6986 | 0.0063 | 0.018 | 0.0464 | 0.0188 | 0.0429 | 0.0007 | 0.0029 | 0.0003 |  | 0.001 | 0.0025 | 0.0027 | 0.0013 | 0.0068 |  |  | 0.0037 |  | 0.0001 | 0.0018 |  | RHI DELTEK D99 |  | RHI JUSTAL DS1015
1558 | 12006172 | 20.08.2020 | 165,888 | Арм500 | ГОСТ 34028-2016 | 11 | 180x180 | Открытая |  | 166,653 | 1,8 | 0,4 | 166.253 |  |  | 4 | 1566 | 3 | 1341 | 9875 | 3066 | 8895 | 1335 | 1328 | 200 | 13 | 2 | 2155 | 9 | 320 | 350 | 110 | [7 empty] | B 789/BC | 0,01 | 7:01:00 | 1539 | 7:01:00 | 1537 | 7:05:24 | 0.1989 | 0.1821 | 0.7154 | 0.0073 | 0.0192 | 0.0453 | 0.0178 | 0.0412 | 0.0009 | 0.0029 | 0.0003 |  | 0.001 | 0.0024 | 0.0027 | 0.0011 | 0.0078 |  |  | 0.0039 |  | 0.0001 | 0.0046 |  | RHI DELTEK D99 |  | RHI JUSTAL DS1015 |  | Прожиг шибера.
1559 | 12006173 | 20.08.2020 | 165,888 | Арм500 | ГОСТ 34028-2016 | 12 | 180x180 | Открытая |  | 166,653 | 1,8 | 0,4 | 166.253 |  |  | 10 | 1574 | 3 | 1368 | 9903 | 3094 | 8922 | 1362 | 1356 | 200 | 7 | 2 | 2155 | 9 | 320 | 350 | 110 | [7 empty] | B 789/BC | 0,01 | 7:40:00 | 1539 | 7:40:00 | 1541 | 7:50:20 | 0.1843 | 0.1914 | 0.7167 | 0.0042 | 0.02 | 0.0479 | 0.0205 | 0.0422 | 0.0006 | 0.0028 | 0.0003 |  | 0.001 | 0.0026 | 0.0025 | 0.0007 | 0.0073 |  |  | 0.0038 |  | 0.0001 | 0.0015 |  | RHI DELTEK D99 |  | RHI JUSTAL DS1015
1560 | 12006174 | 20.08.2020 | 172,032 | Арм500 | ГОСТ 34028-2016 | 13 | 180x180 | Открытая |  | 172,81 | 1,8 | 0,4 | 172.41 |  |  | 9 | 1567 | 3 | 1396 | 9931 | 3124 | 8953 | 1390 | 1384 | 200 | 7 | 2 | 2155 | 9 | 320 | 350 | 110 | [7 empty] | B 789/BC | 0,01 | 8:24:00 | 1544 | 8:24:00 | 1541 | 8:43:01 | 0.1998 | 0.2175 | 0.7381 | 0.009 | 0.0166 | 0.0443 | 0.0218 | 0.0477 | 0.0007 | 0.003 | 0.0003 |  | 0.0013 | 0.0026 | 0.0027 | 0.0011 | 0.0073 |  |  | 0.004 |  | 0.0001 |  |  | RHI DELTEK D99 |  | RHI JUSTAL DS1015
1561 | 12006175 | 20.08.2020 | 165,325 | Арм500 | ГОСТ 34028-2016 | 14 | 180x180 | Открытая |  | 175,389 | 1,8 | 0,4 | 174.989 | 6 |  | 7 | 1567 | 3 | 1424 | 9955 | 3155 | 8984 | 1418 | 1408 | 200 | 7 | 2 | 2150 | 9 | 300 | 320 | 110 | [9 empty] | 9:04:00 | 1542 | 9:04:00 | 1544 | 9:23:00 | 0.1865 | 0.1834 | 0.6995 | 0.0059 | 0.0158 | 0.0495 | 0.0156 | 0.0399 | 0.0005 | 0.0031 | 0.0003 |  | 0.001 | 0.0025 | 0.0025 | 0.001 | 0.0081 |  |  | 0.004 |  | 0.0001 |  |  | RHI DELTEK D99 |  | RHI JUSTAL DS1015 |  | Окончание серии.
1562 | 12006176 | 20.08.2020 | 165,888 | Арм500 | ГОСТ 34028-2016 | 1 | 180x180 | Открытая |  | 167,573 | 1,8 | 0,4 | 167.173 |  |  | 10 | 1583 | 1 | 1452 | 7837 | 28 | 9012 | 1446 | 1436 | 200 | 7 | 2 | 2155 | 9 | 320 | 350 | 100 | [7 empty] | B 789/BC | 0,08 | 16:45:00 | 1544 | 16:45:00 | 1546 | 17:01:25 | 0.1878 | 0.2 | 0.6874 | 0.0042 | 0.0098 | 0.0331 | 0.0022 | 0.0106 |  | 0.0013 | 0.0003 |  | 0.0011 | 0.002 | 0.0034 | 0.0018 | 0.0083 |  |  | 0.0037 |  | 0.0001 |  |  | RHI DELTEK D99 |  | RHI JUSTAL DS1015
1563 | 12006177 | 20.08.2020 | 153,6 | Арм500 | ГОСТ 34028-2016 | 2 | 180x180 | Открытая |  | 154,338 | 1,8 | 0,4 | 153.938 |  |  | 2 | 1571 | 1 | 1479 | 7861 | 52 | 9036 | 1470 | 1463 | 200 | 7 | 2 | 2155 | 9 | 320 | 350 | 110 | [7 empty] | B 789/BC | 0,01 | 17:29:00 | 1540 | 17:29:00 | 1536 | 17:45:48 | 0.206 | 0.1811 | 0.7063 | 0.0046 | 0.009 | 0.0338 | 0.0138 | 0.0414 | 0.0009 | 0.0026 | 0.0004 |  | 0.0011 | 0.0022 | 0.0034 | 0.0014 | 0.0082 |  |  | 0.0038 |  |  |  |  | RHI DELTEK D99 |  | RHI JUSTAL DS1015
1564 | 12006178 | 20.08.2020 | 156,672 | Арм500 | ГОСТ 34028-2016 | 3 | 180x180 | Открытая |  | 157,417 | 1,8 | 0,4 | 157.017 |  |  | 7 | 1577 | 1 | 1504 | 7889 | 77 | 9064 | 1495 | 1491 | 200 | 7 | 2 | 2155 | 9 | 320 | 350 | 110 | [7 empty] | B 789/BC | 0,02 | 18:07:00 | 1540 | 18:07:00 | 1543 | 18:19:59 | 0.1906 | 0.148 | 0.5327 | 0.0042 | 0.0133 | 0.039 | 0.0208 | 0.0457 | 0.0008 | 0.0031 | 0.0003 |  | 0.0009 | 0.0015 | 0.0033 | 0.0009 | 0.0075 |  |  | 0.0033 |  |  |  |  | RHI DELTEK D99 |  | RHI JUSTAL DS1015
1565 | 12006179 | 20.08.2020 | 165,888 | Арм500 | ГОСТ 34028-2016 | 4 | 180x180 | Открытая |  | 166,653 | 1,8 | 0,4 | 166.253 |  |  | 4 | 1577 | 1 | 1531 | 7916 | 104 | 9091 | 1522 | 1518 | 200 | 7 | 2 | 2155 | 9 | 320 | 350 | 110 | [7 empty] | B 789/BC | 0,01 | 18:49:00 | 1543 | 18:49:00 | 1543 | 19:06:43 | 0.1869 | 0.1372 | 0.5269 | 0.0107 | 0.021 | 0.0415 | 0.0164 | 0.0379 | 0.0007 | 0.0027 | 0.0003 |  | 0.0009 | 0.002 | 0.0032 | 0.0012 | 0.0059 |  |  | 0.0035 |  |  |  |  | RHI DELTEK D99 |  | RHI JUSTAL DS1015
1566 | 12006180 | 20.08.2020 | 162,816 | Арм500 | ГОСТ 34028-2016 | 5 | 180x180 | Открытая |  | 163,575 | 1,8 | 0,4 | 163.175 |  |  |  | 1572 | 1 | 1556 | 7944 | 132 | 9119 | 1550 | 1546 | 200 | 7 | 2 | 2155 | 9 | 320 | 350 | 100 | [7 empty] | B 789/BC | 0,01 | 19:30:00 | 1540 | 19:30:00 | 1539 | 19:44:14 | 0.1878 | 0.1432 | 0.5406 | 0.0087 | 0.0127 | 0.0293 | 0.0154 | 0.0463 | 0.0007 | 0.0027 | 0.0004 |  | 0.0009 | 0.0022 | 0.0028 | 0.0009 | 0.0069 |  |  | 0.0035 |  |  |  |  | RHI DELTEK D99 |  | RHI JUSTAL DS1015
1567 | 12006181 | 20.08.2020 | 165,888 | Арм500 | ГОСТ 34028-2016 | 6 | 180x180 | Открытая |  | 166,653 | 1,8 | 0,4 | 166.253 |  |  | 2 | 1573 | 1 | 1584 | 7972 | 160 | 9147 | 1578 | 1574 | 200 | 7 | 2 | 2155 | 9 | 320 | 350 | 100 | [7 empty] | B 789/BC | 0,02 | 20:10:00 | 1543 | 20:10:00 | 1540 | 20:17:21 | 0.1953 | 0.144 | 0.5208 | 0.0083 | 0.0165 | 0.0451 | 0.0212 | 0.0538 | 0.0007 | 0.0034 | 0.0004 |  | 0.001 | 0.0022 | 0.0029 | 0.0011 | 0.0065 |  |  | 0.0035 |  | 0.0001 |  |  | RHI DELTEK D99 |  | RHI JUSTAL DS1015
1568 | 12006182 | 20.08.2020 | 162,816 | Арм500 | ГОСТ 34028-2016 | 7 | 180x180 | Открытая |  | 163,575 | 1,8 | 0,4 | 163.175 |  |  | 7 | 1571 | 1 | 1608 | 7999 | 187 | 9174 | 1605 | 1601 | 200 | 7 | 2 | 2155 | 9 | 320 | 350 | 100 | [7 empty] | B 789/BC | 0,01 | 20:55:00 | 1542 | 20:55:00 | 1541 | 20:54:35 | 0.1915 | 0.1377 | 0.5287 | 0.0079 | 0.013 | 0.0479 | 0.021 | 0.0504 | 0.0006 | 0.0048 | 0.0004 |  | 0.0009 | 0.002 | 0.0028 | 0.0012 | 0.0072 |  |  | 0.0035 |  |  |  |  | RHI DELTEK D99 |  | RHI JUSTAL DS1015
1569 | 12006183 | 20.08.2020 | 162,816 | Арм500 | ГОСТ 34028-2016 | 8 | 180x180 | Открытая |  | 163,575 | 1,8 | 0,4 | 163.175 |  |  | 4 | 1574 | 1 | 1636 | 8024 | 215 | 9202 | 1633 | 1629 | 200 | 7 | 2 | 2155 | 9 | 320 | 350 | 100 | [7 empty] | B 789/BC | 0,01 | 21:35:00 | 1540 | 21:35:00 | 1542 | 21:37:40 | 0.189 | 0.1442 | 0.5353 | 0.0084 | 0.016 | 0.046 | 0.0205 | 0.0446 | 0.0006 | 0.004 | 0.0004 |  | 0.0008 | 0.0018 | 0.0027 | 0.0012 | 0.0073 |  |  | 0.0033 |  | 0.0001 |  |  | RHI DELTEK D99 |  | RHI JUSTAL DS1015
1570 | 12006184 | 20.08.2020 | 156,672 | Арм500 | ГОСТ 34028-2016 | 9 | 180x180 | Открытая |  | 157,417 | 1,8 | 0,4 | 157.017 |  |  | 10 | 1575 | 1 | 1660 | 8051 | 242 | 9229 | 1657 | 1653 | 200 | 7 | 2 | 2155 | 9 | 320 | 350 | 100 | [7 empty] | B 789/BC | 0,01 | 22:15:00 | 1542 | 22:15:00 | 1541 | 22:16:28 | 0.1815 | 0.1589 | 0.5443 | 0.0075 | 0.0172 | 0.0396 | 0.0157 | 0.0427 | 0.001 | 0.0025 | 0.0005 |  | 0.001 | 0.0022 | 0.0032 | 0.0016 | 0.0064 |  |  | 0.0033 |  | 0.0001 |  |  | RHI DELTEK D99 |  | RHI JUSTAL DS1015
1571 | 12006185 | 20.08.2020 | 165,888 | Арм500 | ГОСТ 34028-2016 | 10 | 180x180 | Открытая |  | 166,653 | 1,8 | 0,4 | 166.253 |  |  | 2 | 1573 | 1 | [6 empty] | 200 | 7 | 2 | 2155 | 9 | 320 | 350 | 100 | [7 empty] | B 789/BC | 0,01 | 22:55:00 | 1545 | 22:55:00 | 1544 | 23:08:51 | 0.1897 | 0.1678 | 0.5359 | 0.0078 | 0.0153 | 0.0395 | 0.0151 | 0.0405 | 0.0009 | 0.0023 | 0.0005 |  | 0.001 | 0.0023 | 0.0032 | 0.0016 | 0.0075 |  |  | 0.0033 |  | 0.0001 |  |  | RHI DELTEK D99 |  | RHI JUSTAL DS1015
1572 | 12006186 | 20.08.2020 | 159,744 | Арм500 | ГОСТ 34028-2016 | 11 | 180x180 | Открытая |  | 160,496 | 1,8 | 0,4 | 160.096 |  |  | 7 | 1569 |  | 1716 | 8107 | 298 | 9282 | 1710 | 1709 | 200 | 7 | 2 | 2155 | 9 | 320 | 350 | 100 | [7 empty] | B 789/BC | 0,01 | 23:40:00 | 1547 | 23:40:00 | 1545 | 23:42:46 | 0.2072 | 0.1539 | 0.5675 | 0.0059 | 0.0194 | 0.0399 | 0.0155 | 0.0431 | 0.001 | 0.0022 | 0.0006 |  | 0.001 | 0.0024 | 0.003 | 0.0013 | 0.0066 |  |  | 0.0033 |  | 0.0001 |  |  | RHI DELTEK D99 |  | RHI JUSTAL DS1015
1573 | 12006187 | 21.08.2020 | 168,96 | Арм500 | ГОСТ 34028-2016 | 12 | 180x180 | Открытая |  | 169,731 | 1,8 | 0,4 | 169.331 |  |  | 4 | 1567 | 1 | 1743 | 8134 | 325 | 9312 | 1737 | 1736 | 200 | 7 | 2 | 2155 | 9 | 320 | 350 | 100 | [7 empty] | B 789/BC | 0,01 | 0:20:00 | 1537 | 0:20:00 | 1538 | 0:31:04 | 0.1955 | 0.1446 | 0.569 | 0.0087 | 0.0197 | 0.0389 | 0.0161 | 0.0415 | 0.0015 | 0.0029 | 0.0006 |  | 0.0009 | 0.0024 | 0.0031 | 0.0014 | 0.0071 |  |  | 0.0032 |  | 0.0001 |  |  | RHI DELTEK D99 |  | RHI JUSTAL DS1015
1574 | 12006188 | 21.08.2020 | 165,888 | Арм500 | ГОСТ 34028-2016 | 13 | 180x180 | Открытая |  | 166,653 | 1,8 | 0,4 | 166.253 |  |  | 5 | 1570 | 1 | 1771 | 8162 | 353 | 9340 | 1765 | 1764 | 200 | 7 | 2 | 2155 | 9 | 320 | 350 | 100 | [7 empty] | B 789/BC | 0,02 | 1:03:00 | 1544 | 1:03:00 | 1543 | 1:07:21 | 0.1925 | 0.1521 | 0.5306 | 0.0106 | 0.0164 | 0.0322 | 0.0151 | 0.0341 | 0.0008 | 0.0029 | 0.0005 |  | 0.0009 | 0.0021 | 0.0031 | 0.0013 | 0.0072 |  |  | 0.0031 |  | 0.0001 |  |  | RHI DELTEK D99 |  | RHI JUSTAL DS1015
1575 | 12006189 | 21.08.2020 | 159,744 | Арм500 | ГОСТ 34028-2016 | 14 | 180x180 | Открытая |  | 160,496 | 1,8 | 0,4 | 160.096 |  |  | 2 | 1568 | 1 | 1798 | 8189 | 380 | 9365 | 1792 | 1788 | 200 | 7 | 2 | 2155 | 9 | 320 | 350 | 100 | [7 empty] | B 789/BC | 0,01 | 1:45:00 | 1543 | 1:45:00 | 1544 | 1:49:12 | 0.1878 | 0.1484 | 0.5274 | 0.0116 | 0.0171 | 0.0423 | 0.0168 | 0.0435 | 0.0009 | 0.0037 | 0.0006 |  | 0.0008 | 0.0023 | 0.003 | 0.0013 | 0.0066 |  |  | 0.0032 |  | 0.0001 |  |  | RHI DELTEK D99 |  | RHI JUSTAL DS1015
1576 | 12006190 | 21.08.2020 | 159,744 | Арм500 | ГОСТ 34028-2016 | 15 | 180x180 | Открытая |  | 160,496 | 1,8 | 0,4 | 160.096 |  |  | 7 | 1568 | 1 | 1826 | 8214 | 408 | 9392 | 1817 | 1816 | 200 | 7 | 2 | 2155 | 9 | 320 | 350 | 100 | [7 empty] | B 789/BC | 0,01 | 2:25:00 | 1542 | 2:25:00 | 1541 | 2:29:35 | 0.1856 | 0.144 | 0.5299 | 0.0045 | 0.0139 | 0.0458 | 0.0181 | 0.0426 | 0.001 | 0.0032 | 0.0006 |  | 0.0009 | 0.0019 | 0.003 | 0.001 | 0.0095 |  |  | 0.0031 |  | 0.0001 |  |  | RHI DELTEK D99 |  | RHI JUSTAL DS1015
1577 | 12006191 | 21.08.2020 | 168,96 | Арм500 | ГОСТ 34028-2016 | 16 | 180x180 | Открытая |  | 169,731 | 1,8 | 0,4 | 169.331 |  |  | 4 | 1568 | 1 | 1854 | 8245 | 436 | 9420 | 1845 | 1844 | 200 | 7 | 2 | 2155 | 9 | 320 | 350 | 100 | [7 empty] | B 789/BC | 0,01 | 3:07:00 | 1539 | 3:07:00 | 1538 | 3:08:17 | 0.1919 | 0.1488 | 0.5268 | 0.0035 | 0.0127 | 0.0397 | 0.0148 | 0.0348 | 0.0008 | 0.0024 | 0.0006 |  | 0.0009 | 0.0017 | 0.0033 | 0.0012 | 0.0077 |  |  | 0.0033 |  | 0.0001 |  |  | RHI DELTEK D99 |  | RHI JUSTAL DS1015
1578 | 12006192 | 21.08.2020 | 162,816 | Арм500 | ГОСТ 34028-2016 | 17 | 180x180 | Открытая |  | 163,575 | 1,8 | 0,4 | 163.175 |  |  | 9 | 1576 | 1 | 1881 | 8272 | 463 | 9447 | 1872 | 1868 | 200 | 7 | 2 | 2155 | 9 | 320 | 350 | 100 | [7 empty] | B 789/BC | 0,01 | 3:50:00 | 1542 | 3:50:00 | 1543 | 3:51:23 | 0.183 | 0.1738 | 0.5347 | 0.0063 | 0.0132 | 0.0393 | 0.0155 | 0.0432 | 0.0009 | 0.0023 | 0.0007 |  | 0.0009 | 0.0018 | 0.0033 | 0.0012 | 0.0079 |  |  | 0.0033 |  | 0.0001 |  |  | RHI DELTEK D99 |  | RHI JUSTAL DS1015
1579 | 12006193 | 21.08.2020 | 162,816 | Арм500 | ГОСТ 34028-2016 | 18 | 180x180 | Открытая |  | 163,575 | 1,8 | 0,4 | 163.175 |  |  | 2 | 1579 | 1 | 1909 | 8300 | 491 | 9475 | 1897 | 1896 | 200 | 7 | 2 | 2155 | 9 | 320 | 350 | 100 | [7 empty] | B 789/BC | 0,01 | 4:30:00 | 1542 | 4:30:00 | 1540 | 4:35:23 | 0.1837 | 0.1636 | 0.5184 | 0.006 | 0.0113 | 0.0335 | 0.0129 | 0.035 | 0.0013 | 0.002 | 0.0006 |  | 0.0008 | 0.0015 | 0.004 | 0.0016 | 0.0073 |  |  | 0.003 |  | 0.0001 |  |  | RHI DELTEK D99 |  | RHI JUSTAL DS1015
1580 | 12006194 | 21.08.2020 | 156,672 | Арм500 | ГОСТ 34028-2016 | 19 | 180x180 | Открытая |  | 157,417 | 1,8 | 0,4 | 157.017 |  |  | 7 | 1569 | 1 | 1936 | 8325 | 518 | 9500 | 1924 | 1920 | 200 | 7 | 2 | 2155 | 9 | 320 | 350 | 100 | [7 empty] | B 789/BC | 0,01 | 5:10:00 | 1541 | 5:10:00 | 1545 | 5:18:19 | 0.1832 | 0.1573 | 0.519 | 0.0064 | 0.0102 | 0.0387 | 0.0149 | 0.0459 | 0.0011 | 0.0027 | 0.0006 |  | 0.0008 | 0.0015 | 0.0035 | 0.001 | 0.0076 |  |  | 0.0033 |  | 0.0001 |  |  | RHI DELTEK D99 |  | RHI JUSTAL DS1015
1581 | 12006195 | 21.08.2020 | 168,96 | Арм500 | ГОСТ 34028-2016 | 20 | 180x180 | Открытая |  | 169,731 | 1,8 | 0,4 | 169.331 |  |  | 4 | 1569 | 1 | 1964 | 8352 | 546 | 9530 | 1952 | 1948 | 200 | 7 | 2 | 2155 | 9 | 320 | 350 | 100 | [7 empty] | B 789/BC | 0,01 | 5:55:00 | 1543 | 5:55:00 | 1542 | 5:57:13 | 0.1841 | 0.1513 | 0.5207 | 0.0065 | 0.0141 | 0.0459 | 0.0231 | 0.0599 | 0.0007 | 0.0048 | 0.0007 |  | 0.0009 | 0.0022 | 0.0034 | 0.0013 | 0.0073 |  |  | 0.0033 |  | 0.0001 |  |  | RHI DELTEK D99 |  | RHI JUSTAL DS1015
1582 | 12006196 | 21.08.2020 | 165,888 | Арм500 | ГОСТ 34028-2016 | 21 | 180x180 | Открытая |  | 166,653 | 1,8 | 0,4 | 166.253 |  |  | 9 | 1570 | 1 | 1992 | 8380 | 574 | 9558 | 1980 | 1976 | 200 | 7 | 2 | 2155 | 9 | 320 | 350 | 100 | [7 empty] | B 789/BC | 0,01 | 6:35:00 | 1540 | 6:35:00 | 1541 | 6:44:01 | 0.1857 | 0.1445 | 0.5036 | 0.0075 | 0.0156 | 0.0409 | 0.0176 | 0.05 | 0.0007 | 0.0027 | 0.0007 |  | 0.0008 | 0.0019 | 0.0033 | 0.0012 | 0.0084 |  |  | 0.0031 |  | 0.0001 |  |  | RHI DELTEK D99 |  | RHI JUSTAL DS1015
1583 | 12006197 | 21.08.2020 | 168,96 | Арм500 | ГОСТ 34028-2016 | 22 | 180x180 | Открытая |  | 169,731 | 1,8 | 0,4 | 169.331 |  |  | 2 | 1569 | 1 | 2019 | 8407 | 604 | 9585 | 2007 | 2003 | 200 | 7 | 2 | 2155 | 9 | 330 | 360 | 120 | [9 empty] | 7:16:00 | 1543 | 7:16:00 | 1540 | 7:21:20 | 0.1849 | 0.1537 | 0.4503 | 0.0149 | 0.018 | 0.0482 | 0.0168 | 0.0476 | 0.0007 | 0.0027 | 0.0006 |  | 0.0009 | 0.0022 | 0.0031 | 0.0013 | 0.007 |  |  | 0.0031 |  | 0.0001 |  |  | RHI DELTEK D99 |  | RHI JUSTAL DS1015
1584 | 12006198 | 21.08.2020 | 156,672 | Арм500 | ГОСТ 34028-2016 | 23 | 180x180 | Открытая |  | 157,417 | 1,8 | 0,4 | 157.017 |  |  | 7 | 1568 | 1 | 2044 | 8435 | 629 | 9613 | 2032 | 2031 | 200 | 7 | 2 | 2155 | 9 | 330 | 360 | 120 | [9 empty] | 7:56:00 | 1541 | 7:56:00 | 1541 | 8:00:33 | 0.1909 | 0.1407 | 0.5069 | 0.0084 | 0.0156 | 0.0519 | 0.0181 | 0.0449 | 0.0008 | 0.0029 | 0.0007 |  | 0.0008 | 0.0019 | 0.0038 | 0.0006 | 0.0073 |  |  | 0.0033 |  | 0.0001 |  |  | RHI DELTEK D99 |  | RHI JUSTAL DS1015
1585 | 12006199 | 21.08.2020 | 165,888 | Арм500 | ГОСТ 34028-2016 | 24 | 180x180 | Открытая |  | 166,653 | 1,8 | 0,4 | 166.253 |  |  | 4 | 1567 | 1 | 2071 | 8463 | 657 | 9641 | 2059 | 2058 | 200 | 7 | 2 | 2155 | 9 | 320 | 350 | 110 | [9 empty] | 8:38:00 | 1538 | 8:38:00 | 1540 | 8:40:16 | 0.1857 | 0.1425 | 0.531 | 0.0057 | 0.0129 | 0.0506 | 0.0152 | 0.041 | 0.0011 | 0.0028 | 0.0007 |  | 0.0009 | 0.0021 | 0.0031 | 0.0007 | 0.0066 |  |  | 0.0034 |  |  |  |  | RHI DELTEK D99 |  | RHI JUSTAL DS1015
1586 | 12006200 | 21.08.2020 | 162,816 | Арм500 | ГОСТ 34028-2016 | 25 | 180x180 | Открытая |  | 163,575 | 1,8 | 0,4 | 163.175 |  |  | 9 | 1570 | 1 | 2099 | 8487 | 684 | 9668 | 2087 | 2086 | 200 | 7 | 2 | 2155 | 9 | 320 | 350 | 110 | [9 empty] | 9:19:00 | 1544 | 9:19:00 | 1544 | 9:21:11 | 0.1869 | 0.1415 | 0.5144 | 0.0089 | 0.0128 | 0.0455 | 0.0164 | 0.0441 | 0.0011 | 0.0027 | 0.0006 |  | 0.001 | 0.0022 | 0.0034 | 0.0008 | 0.0077 |  |  | 0.0034 |  | 0.0001 |  |  | RHI DELTEK D99 |  | RHI JUSTAL DS1015
1587 | 12006201 | 21.08.2020 | 168,96 | Арм500 | ГОСТ 34028-2016 | 26 | 180x180 | Открытая |  | 169,731 | 1,8 | 0,4 | 169.331 |  |  | 10 | 1573 | 1 | 2127 | 8515 | 712 | 9696 | 2118 | 2114 | 200 | 7 | 2 | 2155 | 9 | 320 | 350 | 110 | [9 empty] | 9:58:00 | 1548 | 9:58:00 | 1548 | 10:04:03 | 0.1802 | 0.1386 | 0.5014 | 0.0048 | 0.0168 | 0.0425 | 0.0176 | 0.0512 | 0.0011 | 0.003 | 0.0005 |  | 0.0009 | 0.0016 | 0.0036 | 0.0008 | 0.0071 |  |  | 0.0034 |  | 0.0001 | 0.0018 |  | RHI DELTEK D99 |  | RHI JUSTAL DS1015
1588 | 12006202 | 21.08.2020 | 156,672 | Арм500 | ГОСТ 34028-2016 | 27 | 180x180 | Открытая |  | 157,417 | 1,8 | 0,4 | 157.017 |  |  | 7 | 1566 | 1 | 2151 | 8542 | 736 | 9720 | 2145 | 2141 | 200 | 7 | 2 | 2155 | 9 | 320 | 350 | 110 | [9 empty] | 10:38:00 | 1544 | 10:38:00 | 1543 | 10:39:07 | 0.1924 | 0.1438 | 0.501 | 0.0079 | 0.0174 | 0.0573 | 0.0187 | 0.0503 | 0.0009 | 0.0035 | 0.0006 |  | 0.0009 | 0.0019 | 0.0029 | 0.0011 | 0.0083 |  |  | 0.0033 |  | 0.0001 |  |  | RHI DELTEK D99 |  | RHI JUSTAL DS1015
1589 | 12006203 | 21.08.2020 | 162,816 | Арм500 | ГОСТ 34028-2016 | 28 | 180x180 | Открытая |  | 163,575 | 1,8 | 0,4 | 163.175 |  |  | 4 | 1565 | 1 | 2179 | 8567 | 764 | 9748 | 2173 | 2169 | 200 | 7 | 2 | 2155 | 9 | 320 | 350 | 110 | [9 empty] | 11:18:00 | 1543 | 11:18:00 | 1543 | 11:20:02 | 0.1942 | 0.145 | 0.5008 | 0.0073 | 0.0124 | 0.0588 | 0.0199 | 0.0425 | 0.0009 | 0.0042 | 0.0006 |  | 0.0009 | 0.0017 | 0.0032 | 0.001 | 0.0083 |  |  | 0.0034 |  | 0.0001 |  |  | RHI DELTEK D99 |  | RHI JUSTAL DS1015
1590 | 12006204 | 21.08.2020 | 165,888 | Арм500 | ГОСТ 34028-2016 | 29 | 180x180 | Открытая |  | 166,653 | 1,8 | 0,4 | 166.253 |  |  | 9 | 1565 | 1 | 2203 | 8595 | 792 | 9776 | 2201 | 2200 | 200 | 7 | 2 | 2155 | 9 | 320 | 350 | 110 | [9 empty] | 11:57:00 | 1544 | 11:57:00 | 1542 | 11:58:00 | 0.19 | 0.1377 | 0.4949 | 0.0065 | 0.0132 | 0.0466 | 0.0166 | 0.0437 | 0.001 | 0.0031 | 0.0005 |  | 0.0009 | 0.0016 | 0.003 | 0.001 | 0.0078 |  |  | 0.0033 |  | 0.0001 |  |  | RHI DELTEK D99 |  | RHI JUSTAL DS1015
1591 | 12006205 | 21.08.2020 | 162,816 | Арм500 | ГОСТ 34028-2016 | 30 | 180x180 | Открытая |  | 163,575 | 1,8 | 0,4 | 163.175 |  |  | 2 | 1566 | 1 | 2231 | 8622 | 816 | 9803 | 2228 | 2227 | 200 | 7 | 2 | 2155 | 9 | 320 | 350 | 110 | [9 empty] | 12:37:00 | 1541 | 12:37:00 | 1542 | 12:41:07 | 0.1818 | 0.1435 | 0.501 | 0.0063 | 0.0138 | 0.0435 | 0.0142 | 0.0429 | 0.0008 | 0.0029 | 0.0005 |  | 0.0009 | 0.0015 | 0.0032 | 0.0012 | 0.0078 |  |  | 0.0033 |  | 0.0001 |  |  | RHI DELTEK D99 |  | RHI JUSTAL DS1015
1592 | 12006206 | 21.08.2020 | 159,744 | Арм500 | ГОСТ 34028-2016 | 31 | 180x180 | Открытая |  | 160,496 | 1,8 | 0,4 | 160.096 |  |  | 10 | 1564 | 1 | 2259 | 8647 | 844 | 9828 | 2256 | 2255 | 200 | 7 | 2 | 2155 | 9 | 320 | 350 | 110 | [9 empty] | 13:17:00 | 1541 | 13:17:00 | 1539 | 13:18:15 | 0.1907 | 0.1445 | 0.5 | 0.0049 | 0.0098 | 0.041 | 0.0165 | 0.045 | 0.0013 | 0.0025 | 0.0005 |  | 0.0009 | 0.0016 | 0.0033 | 0.0011 | 0.0081 |  |  | 0.0033 |  | 0.0001 |  |  | RHI DELTEK D99 |  | RHI JUSTAL DS1015
1593 | 12006207 | 21.08.2020 | 159,744 | Арм500 | ГОСТ 34028-2016 | 32 | 180x180 | Открытая |  | 160,496 | 1,8 | 0,4 | 160.096 |  |  | 7 | 1565 | 1 | 2283 | 8674 | 871 | 9852 | 2283 | 2282 | 200 | 7 | 2 | 2155 | 9 | 320 | 350 | 108 | [9 empty] | 13:57:00 | 1541 | 13:57:00 | 1544 | 13:59:06 | 0.1868 | 0.1387 | 0.5094 | 0.0112 | 0.0146 | 0.0442 | 0.0175 | 0.0485 | 0.001 | 0.0027 | 0.0005 |  | 0.0009 | 0.0019 | 0.0035 | 0.0009 | 0.0077 |  |  | 0.0034 |  | 0.0001 |  |  | RHI DELTEK D99 |  | RHI JUSTAL DS1015
1594 | 12006208 | 21.08.2020 | 156,672 | Арм500 | ГОСТ 34028-2016 | 33 | 180x180 | Открытая |  | 157,417 | 1,8 | 0,4 | 157.017 |  |  | 4 | 1563 | 1 | 2308 | 8699 | 896 | 9880 | 2311 | 2310 | 200 | 7 | 2 | 2155 | 9 | 320 | 350 | 110 | [9 empty] | 14:35:00 | 1541 | 14:35:00 | 1541 | 14:36:15 | 0.1861 | 0.1346 | 0.5103 | 0.0103 | 0.0189 | 0.046 | 0.0161 | 0.0435 | 0.0009 | 0.0024 | 0.0006 |  | 0.0009 | 0.0022 | 0.0026 | 0.0006 | 0.0072 |  |  | 0.0033 |  |  |  |  | RHI DELTEK D99 |  | RHI JUSTAL DS1015
1595 | 12006209 | 21.08.2020 | 165,888 | Арм500 | ГОСТ 34028-2016 | 34 | 180x180 | Открытая |  | 166,653 | 1,8 | 0,4 | 166.253 |  |  | 9 | 1564 | 1 | 2332 | 8727 | 924 | 9908 | 2339 | 2341 | 200 | 7 | 2 | 2155 | 9 | 320 | 350 | 110 | [9 empty] | 15:14:00 | 1545 | 15:14:00 | 1547 | 15:15:33 | 0.1908 | 0.1393 | 0.5087 | 0.0081 | 0.0201 | 0.0493 | 0.0168 | 0.043 | 0.001 | 0.003 | 0.0006 |  | 0.0009 | 0.0023 | 0.0029 | 0.0009 | 0.0075 |  |  | 0.0033 |  | 0.0001 |  |  | RHI DELTEK D99 |  | RHI JUSTAL DS1015
1596 | 12006210 | 21.08.2020 | 153,6 | Арм500 | ГОСТ 34028-2016 | 35 | 180x180 | Открытая |  | 154,338 | 1,8 | 0,4 | 153.938 |  |  | 2 | 1563 | 1 | 2357 | 8751 | 948 | 9932 | 2366 | 2368 | 200 | 7 | 2 | 2155 | 9 | 320 | 350 | 110 | [9 empty] | 15:54:00 | 1542 | 15:54:00 | 1540 | 15:56:42 | 0.1941 | 0.1266 | 0.5195 | 0.0093 | 0.0166 | 0.0439 | 0.0148 | 0.0404 | 0.0008 | 0.0025 | 0.0006 |  | 0.0009 | 0.0024 | 0.004 | 0.0014 | 0.0079 |  |  | 0.0034 |  | 0.0001 |  |  | RHI DELTEK D99 |  | RHI JUSTAL DS1015
1597 | 12006211 | 21.08.2020 | 165,888 | Арм500 | ГОСТ 34028-2016 | 36 | 180x180 | Открытая |  | 166,653 | 1,8 | 0,4 | 166.253 |  |  | 10 | 1562 | 1 | 2385 | 8779 | 976 | 9960 | 2394 | 2396 | 200 | 7 | 2 | 2155 | 9 | 320 | 350 | 110 | [9 empty] | 16:33:00 | 1541 | 16:33:00 | 1541 | 16:38:06 | 0.1858 | 0.1445 | 0.4994 | 0.0048 | 0.0134 | 0.034 | 0.0096 | 0.0194 | 0.0002 | 0.0013 | 0.0004 |  | 0.0009 | 0.0015 | 0.0031 | 0.0011 | 0.008 |  |  | 0.0032 |  | 0.0001 |  |  | RHI DELTEK D99 |  | RHI JUSTAL DS1015
1598 | 12006212 | 21.08.2020 | 156,672 | Арм500 | ГОСТ 34028-2016 | 37 | 180x180 | Открытая |  | 157,417 | 1,8 | 0,4 | 157.017 |  |  | 7 | 1562 | 1 | 2412 | 8803 | 1000 | 9984 | 2421 | 2423 | 200 | 7 | 2 | 2155 | 9 | 320 | 350 | 110 | [9 empty] | 17:13:00 | 1541 | 17:13:00 | 1540 | 17:15:27 | 0.1809 | 0.1405 | 0.4985 | 0.0049 | 0.0175 | 0.0398 | 0.0085 | 0.0186 | 0.0001 | 0.0014 | 0.0005 |  | 0.0009 | 0.0019 | 0.0035 | 0.0009 | 0.0077 |  |  | 0.0032 |  | 0.0001 |  |  | RHI DELTEK D99 |  | RHI JUSTAL DS1015
1599 | 12006213 | 21.08.2020 | 156,672 | Арм500 | ГОСТ 34028-2016 | 38 | 180x180 | Открытая |  | 157,417 | 1,8 | 0,4 | 157.017 |  |  | 4 | 1561 | 1 | 2437 | 8831 | 1028 | 10009 | 2446 | 2451 | 200 | 7 | 2 | 2155 | 9 | 320 | 350 | 110 | [9 empty] | 17:53:00 | 1539 | 17:53:00 | 1539 | 17:53:52 | 0.1867 | 0.1325 | 0.5075 | 0.0058 | 0.0195 | 0.0388 | 0.0062 | 0.0192 | 0.0002 | 0.0016 | 0.0006 |  | 0.0009 | 0.0024 | 0.0028 | 0.0007 | 0.0077 |  |  | 0.0034 |  | 0.0001 |  |  | RHI DELTEK D99 |  | RHI JUSTAL DS1015
1600 | 12006214 | 21.08.2020 | 159,744 | Арм500 | ГОСТ 34028-2016 | 39 | 180x180 | Открытая |  | 160,496 | 1,8 | 0,4 | 160.096 |  |  | 9 | 1562 | 1 | 2464 | 8856 | 1053 | 10037 | 2474 | 2479 | 200 | 7 | 2 | 2155 | 9 | 320 | 350 | 110 | [9 empty] | 18:31:00 | 1543 | 18:31:00 | 1542 | 18:35:20 | 0.1841 | 0.1435 | 0.5031 | 0.0033 | 0.0123 | 0.0346 | 0.006 | 0.0214 | 0.0002 | 0.0014 | 0.0005 |  | 0.0009 | 0.0016 | 0.0029 | 0.0006 | 0.0087 |  |  | 0.0033 |  | 0.0001 |  |  | RHI DELTEK D99 |  | RHI JUSTAL DS1015
1601 | 12006215 | 21.08.2020 | 165,517 | Арм500 | ГОСТ 34028-2016 | 40 | 180x180 | Открытая |  | 175,881 | 1,8 | 0,4 | 175.481 | 5,5 |  | 9 | 1563 | 1 | 2492 | 8383 | 1080 | 10064 | 2501 | 2506 | 200 | 7 | 2 | 2155 | 9 | 320 | 350 | 110 | [7 empty] | B 789/BC | 0,01 | 19:11:00 | 1545 | 19:11:00 | 1544 | 19:14:39 | 0.1785 | 0.1437 | 0.5057 | 0.0045 | 0.0136 | 0.0388 | 0.0105 | 0.0247 | 0.0001 | 0.0016 | 0.0005 |  | 0.0009 | 0.0017 | 0.0032 | 0.0008 | 0.008 |  |  | 0.0032 |  | 0.0001 |  |  | RHI DELTEK D99 |  | RHI JUSTAL DS1015
1602 | 12006216 | 21.08.2020 | 156,672 | Арм500 | ГОСТ 34028-2016 | 1 | 180x180 | Открытая |  | 158,337 | 1,8 | 0,4 | 157.937 |  |  | 10 | 1573 | 4 | 3180 | 8908 | 1105 | 10092 | 2529 | 28 | 200 | 7 | 2 | 2155 | 9 | 320 | 350 | 110 | [7 empty] | B 789/BC | 0,08 | 20:50:00 | 1541 | 20:50:00 | 1545 | 21:02:25 | 0.1964 | 0.1249 | 0.504 | 0.0028 | 0.0139 | 0.0389 | 0.0085 | 0.0273 | 0.0001 | 0.0017 | 0.0006 |  | 0.0009 | 0.002 | 0.003 | 0.0009 | 0.009 |  |  | 0.0032 |  | 0.0001 |  |  | RHI DELTEK D99 |  | RHI JUSTAL DS1015
1603 | 12006217 | 21.08.2020 | 156,672 | Арм500 | ГОСТ 34028-2016 | 2 | 180x180 | Открытая |  | 157,417 | 1,8 | 0,4 | 157.017 |  |  |  | 1586 | 4 | 3204 | 8932 | 1129 | 10119 | 2556 | 55 | 200 | 7 | 2 | 2155 | 9 | 320 | 350 | 110 | [7 empty] | B 789/BC | 0,01 | 21:35:00 | 1544 | 21:35:00 | 1542 | 21:54:03 | 0.1809 | 0.1332 | 0.5113 | 0.0028 | 0.0183 | 0.0377 | 0.0081 | 0.0248 | 0.0001 | 0.0016 | 0.0007 |  | 0.0009 | 0.0019 | 0.0031 | 0.0009 | 0.0075 |  |  | 0.0032 |  | 0.0001 |  |  | RHI DELTEK D99 |  | RHI JUSTAL DS1015
1604 | 12006218 | 21.08.2020 | 156,672 | Арм500 | ГОСТ 34028-2016 | 3 | 180x180 | Открытая |  | 157,417 | 1,8 | 0,4 | 157.017 |  |  | 9 | 1567 | 4 | 3229 | 8960 | 1157 | 10144 | 2581 | 83 | 200 | 7 | 2 | 2155 | 9 | 320 | 350 | 110 | [7 empty] | B 789/BC | 0,01 | 22:14:00 | 1543 | 22:14:00 | 1542 | 22:27:55 | 0.1906 | 0.1434 | 0.517 | 0.0023 | 0.0154 | 0.0415 | 0.015 | 0.0224 | 0.0001 | 0.0016 | 0.0007 |  | 0.001 | 0.0019 | 0.0037 | 0.0008 | 0.0083 |  |  | 0.0032 |  | 0.0001 |  |  | RHI DELTEK D99 |  | RHI JUSTAL DS1015
1605 | 12006219 | 21.08.2020 | 162,816 | Арм500 | ГОСТ 34028-2016 | 4 | 180x180 | Открытая |  | 163,575 | 1,8 | 0,4 | 163.175 |  |  | 1 | 1576 | 4 | 3256 | 8987 | 1184 | 10171 | 2605 | 110 | 200 | 7 | 2 | 2155 | 9 | 320 | 350 | 110 | [7 empty] | B 789/BC | 0,01 | 22:51:00 | 1544 | 22:51:00 | 1543 | 23:48:46 | 0.1917 | 0.1476 | 0.5346 | 0.0135 | 0.0156 | 0.0363 | 0.0066 | 0.0238 | 0.0001 | 0.0014 | 0.0005 |  | 0.0008 | 0.0019 | 0.0028 | 0.002 | 0.008 |  |  | 0.0033 |  | 0.0001 |  |  | RHI DELTEK D99 |  | RHI JUSTAL DS1015
1606 | 12006220 | 21.08.2020 | 156,672 | Арм500 | ГОСТ 34028-2016 | 5 | 180x180 | Открытая |  | 157,417 | 1,8 | 0,4 | 157.017 |  |  | 2 | 1565 | 4 | 3284 | 9015 | 1212 | 10196 | 2630 | 135 | 200 | 7 | 2 | 2155 | 9 | 320 | 350 | 110 | [7 empty] | B 789/BC | 0,01 | 22:31:00 | 1538 | 22:31:00 | 1537 | 0:04:06 | 0.1927 | 0.1377 | 0.5253 | 0.0039 | 0.0141 | 0.035 | 0.0075 | 0.026 | 0.0002 | 0.0014 | 0.0006 |  | 0.0009 | 0.0019 | 0.0032 | 0.0009 | 0.0092 |  |  | 0.0033 |  | 0.0001 |  |  | RHI DELTEK D99 |  | RHI JUSTAL DS1015
1607 | 12006221 | 21.08.2020 | 162,816 | Арм500 | ГОСТ 34028-2016 | 6 | 180x180 | Открытая |  | 163,575 | 1,8 | 0,4 | 163.175 |  |  | 10 | 1565 | 4 | 3312 | 9043 | 1240 | 10224 | 2655 | 163 | 200 | 7 | 2 | 2155 | 9 | 320 | 350 | 110 | [7 empty] | B 789/BC | 0,01 | 0:10:00 | 1542 | 0:10:00 | 1543 | 0:28:19 | 0.1996 | 0.1571 | 0.5184 | 0.003 | 0.0157 | 0.0382 | 0.0091 | 0.0267 | 0.0001 | 0.0018 | 0.0005 |  | 0.001 | 0.0016 | 0.0032 | 0.0008 | 0.0069 |  |  | 0.0032 |  | 0.0001 |  |  | RHI DELTEK D99 |  | RHI JUSTAL DS1015
1608 | 12006222 | 22.08.2020 | 175,104 | Арм500 | ГОСТ 34028-2016 | 7 | 180x180 | Открытая |  | 175,889 | 1,8 | 0,4 | 175.489 |  |  | 7 | 1566 | 4 | 3342 | 9070 | 1270 | 10251 | 2682 | 193 | 200 | 7 | 2 | 2155 | 9 | 320 | 350 | 110 | [7 empty] | B 789/BC | 0,01 | 0:49:00 | 1545 | 0:49:00 | 1543 | 1:11:09 | 0.1796 | 0.1553 | 0.5217 | 0.0022 | 0.0195 | 0.0353 | 0.0062 | 0.0214 | 0.0002 | 0.0014 | 0.0004 |  | 0.0009 | 0.0015 | 0.0034 | 0.0008 | 0.0072 |  |  | 0.0032 |  | 0.0001 |  |  | RHI DELTEK D99 |  | RHI JUSTAL DS1015
1609 | 12006223 | 22.08.2020 | 162,816 | Арм500 | ГОСТ 34028-2016 | 8 | 180x180 | Открытая |  | 163,575 | 1,8 | 0,4 | 163.175 |  |  | 9 | 1567 | 4 | 3370 | 9095 | 1298 | 10279 | 2710 | 221 | 200 | 7 | 2 | 2155 | 9 | 320 | 350 | 110 | [7 empty] | B 789/BC | 0,01 | 1:32:00 | 1545 | 1:32:00 | 1544 | 1:52:12 | 0.1869 | 0.1477 | 0.5139 | 0.0027 | 0.0188 | 0.0433 | 0.0135 | 0.0358 | 0.0008 | 0.0025 | 0.0006 |  | 0.001 | 0.0019 | 0.0046 | 0.0009 | 0.0073 |  |  | 0.0032 |  | 0.0001 |  |  | RHI DELTEK D99 |  | RHI JUSTAL DS1015
1610 | 12006224 | 22.08.2020 | 156,672 | Арм500 | ГОСТ 34028-2016 | 9 | 180x180 | Открытая |  | 157,417 | 1,8 | 0,4 | 157.017 |  |  | 1 | 1570 | 4 | 3398 | 9122 | 1326 | 10303 | 2734 | 246 | 200 | 7 | 2 | 2155 | 9 | 320 | 350 | 110 | [7 empty] | B 789/BC | 0,01 | 2:10:00 | 1545 | 2:10:00 | 1543 | 2:25:41 | 0.1807 | 0.1436 | 0.5312 | 0.0056 | 0.0195 | 0.0423 | 0.0172 | 0.0381 | 0.0009 | 0.0039 | 0.0007 |  | 0.001 | 0.0024 | 0.0032 | 0.0012 | 0.0082 |  |  | 0.0032 |  | 0.0001 |  |  | RHI DELTEK D99 |  | RHI JUSTAL DS1015
1611 | 12006225 | 22.08.2020 | 165,888 | Арм500 | ГОСТ 34028-2016 | 10 | 180x180 | Открытая |  | 166,653 | 1,8 | 0,4 | 166.253 |  |  | 2 | 1565 | 4 | 3425 | 9150 | 1353 | 10331 | 2762 | 273 | 200 | 7 | 2 | 2155 | 9 | 320 | 350 | 110 | [7 empty] | B 789/BC | 0,01 | 2:50:00 | 1543 | 2:50:00 | 1544 | 3:08:39 | 0.1898 | 0.1492 | 0.555 | 0.0073 | 0.017 | 0.0461 | 0.0165 | 0.0394 | 0.001 | 0.0034 | 0.0007 |  | 0.001 | 0.0023 | 0.0036 | 0.0013 | 0.0087 |  |  | 0.0034 |  | 0.0001 |  |  | RHI DELTEK D99 |  | RHI JUSTAL DS1015
1612 | 12006226 | 22.08.2020 | 165,888 | Арм500 | ГОСТ 34028-2016 | 11 | 180x180 | Открытая |  | 166,653 | 1,8 | 0,4 | 166.253 |  |  | 10 | 1566 | 4 | 3453 | 9178 | 1381 | 10359 | 2790 | 301 | 200 | 7 | 2 | 2155 | 9 | 320 | 350 | 110 | [7 empty] | B 789/BC | 0,01 | 3:30:00 | 1542 | 3:30:00 | 1544 | 3:46:57 | 0.187 | 0.1516 | 0.5314 | 0.005 | 0.0142 | 0.0501 | 0.0184 | 0.0569 | 0.0008 | 0.0034 | 0.0006 |  | 0.001 | 0.0025 | 0.0033 | 0.001 | 0.0069 |  |  | 0.0032 |  | 0.0001 |  |  | RHI DELTEK D99 |  | RHI JUSTAL DS1015
1613 | 12006227 | 22.08.2020 | 165,888 | Арм500 | ГОСТ 34028-2016 | 12 | 180x180 | Открытая |  | 166,653 | 1,8 | 0,4 | 166.253 |  |  | 7 | 1583 | 4 | 3480 | 9205 | 1408 | 10386 | 2817 | 328 | 200 | 7 | 2 | 2155 | 9 | 320 | 350 | 110 | [7 empty] | B 789/BC | 0,01 | 4:10:00 | 1543 | 4:10:00 | 1541 | 4:24:39 | 0.1895 | 0.144 | 0.5355 | 0.0079 | 0.0146 | 0.0423 | 0.0162 | 0.0416 | 0.0008 | 0.0028 | 0.0005 |  | 0.0009 | 0.002 | 0.0029 | 0.0009 | 0.009 |  |  | 0.0033 |  | 0.0001 |  |  | RHI DELTEK D99 |  | RHI JUSTAL DS1015
1614 | 12006228 | 22.08.2020 | 156,672 | Арм500 | ГОСТ 34028-2016 | 13 | 180x180 | Открытая |  | 157,417 | 1,8 | 0,4 | 157.017 |  |  | 9 | 1565 | 4 | 3505 | 9230 | 1436 | 10411 | 2845 | 356 | 200 | 7 | 2 | 2155 | 9 | 320 | 350 | 110 | [7 empty] | B 789/BC | 0,01 | 4:49:00 | 1541 | 4:49:00 | 1537 | 5:07:19 | 0.1839 | 0.1422 | 0.5186 | 0.0029 | 0.0127 | 0.0502 | 0.0188 | 0.0419 | 0.0012 | 0.0029 | 0.0005 |  | 0.001 | 0.0019 | 0.0038 | 0.0007 | 0.0096 |  |  | 0.0033 |  | 0.0001 |  |  | RHI DELTEK D99 |  | RHI JUSTAL DS1015
1615 | 12006229 | 22.08.2020 | 156,672 | Арм500 | ГОСТ 34028-2016 | 14 | 180x180 | Открытая |  | 157,417 | 1,8 | 0,4 | 157.017 |  |  | 1 | 1566 | 4 | 3530 | 9257 | 1464 | 10438 | 2869 | 381 | 200 | 7 | 2 | 2155 | 9 | 320 | 350 | 110 | [7 empty] | B 789/BC | 0,01 | 5:30:00 | 1544 | 5:30:00 | 1542 | 5:50:00 | 0.187 | 0.1552 | 0.5213 | 0.004 | 0.0148 | 0.0476 | 0.017 | 0.0369 | 0.0006 | 0.003 | 0.0005 |  | 0.001 | 0.0017 | 0.0032 | 0.001 | 0.007 |  |  | 0.0033 |  | 0.0001 |  |  | RHI DELTEK D99 |  | RHI JUSTAL DS1015
1616 | 12006230 | 22.08.2020 | 165,888 | Арм500 | ГОСТ 34028-2016 | 15 | 180x180 | Открытая |  | 166,653 | 1,8 | 0,4 | 166.253 |  |  | 2 | 1563 | 4 | 3557 | 9285 | 1491 | 10466 | 2897 | 408 | 200 | 7 | 2 | 2155 | 9 | 320 | 350 | 110 | [7 empty] | B 789/BC | 0,01 | 6:05:00 | 1539 | 6:05:00 | 1540 | 6:27:07 | 0.1949 | 0.1569 | 0.5265 | 0.005 | 0.016 | 0.0588 | 0.0189 | 0.056 | 0.0006 | 0.003 | 0.0005 |  | 0.001 | 0.0019 | 0.0034 | 0.001 | 0.0087 |  |  | 0.0032 |  | 0.0001 |  |  | RHI DELTEK D99 |  | RHI JUSTAL DS1015
1617 | 12006231 | 22.08.2020 | 162,816 | Арм500 | ГОСТ 34028-2016 | 16 | 180x180 | Открытая |  | 164,675 | 1,8 | 0,4 | 164.275 |  |  | 10 | 1565 | 4 | 3591 | 9316 | 1494 | 10497 | 2928 | 442 | 200 | 7 | 2 | 2155 | 9 | 320 | 350 | 110 | [7 empty] | B 789/BC | 0,01 | 6:45:00 | 1545 | 6:45:00 | 1543 | 7:05:37 | 0.1958 | 0.1613 | 0.5099 | 0.0047 | 0.012 | 0.0433 | 0.0152 | 0.0438 | 0.0007 | 0.0031 | 0.0005 |  | 0.001 | 0.0015 | 0.0033 | 0.0009 | 0.0097 |  |  | 0.0032 |  | 0.0001 |  |  | RHI DELTEK D99 |  | RHI JUSTAL DS1015 |  | 6:40 закрыли 3 ручей остановка МКК.
1618 | 12006232 | 22.08.2020 | 159,744 | Арм500 | ГОСТ 34028-2016 | 17 | 180x180 | Открытая |  | 160,496 | 1,8 | 0,4 | 160.096 |  |  | 7 | 1567 | 4 | 3622 | 9346 |  | 10531 | 2958 | 476 | 200 | 13 | 2 | 2155 | 9 | 320 | 350 | 110 | [7 empty] | B 789/BC | 0,01 | 7:31:00 | 1545 | 7:31:00 | 1543 | 7:50:53 | 0.1896 | 0.1946 | 0.6916 | 0.0039 | 0.0128 | 0.0602 | 0.0172 | 0.037 | 0.0009 | 0.0035 | 0.0005 |  | 0.0011 | 0.0021 | 0.0038 | 0.0008 | 0.0081 |  |  | 0.0036 |  | 0.0001 |  |  | RHI DELTEK D99 |  | RHI JUSTAL DS1015
1619 | 12006233 | 22.08.2020 | 165,888 | Арм500 | ГОСТ 34028-2016 | 18 | 180x180 | Открытая |  | 166,653 | 1,8 | 0,4 | 166.253 |  |  | 9 | 1566 | 4 | 3655 | 9380 |  | 10564 | 2992 | 506 | 200 | 13 | 2 | 2155 | 9 | 320 | 350 | 110 | [7 empty] | B 789/BC | 0,03 | 8:17:00 | 1544 | 8:17:00 | 1543 | 8:25:28 | 0.1906 | 0.19 | 0.7043 | 0.0077 | 0.0142 | 0.059 | 0.0174 | 0.0388 | 0.0007 | 0.0034 | 0.0006 |  | 0.0012 | 0.0025 | 0.0037 | 0.0012 | 0.0077 |  |  | 0.0038 |  | 0.0001 | 0.0027 |  | RHI DELTEK D99 |  | RHI JUSTAL DS1015
1620 | 12006234 | 22.08.2020 | 159,744 | Арм500 | ГОСТ 34028-2016 | 19 | 180x180 | Открытая |  | 160,496 | 1,8 | 0,4 | 160.096 |  |  | 1 | 1565 | 4 | 3689 | 9411 |  | 10595 | 3026 | 537 | 200 | 13 | 2 | 2155 | 9 | 320 | 350 | 110 | [7 empty] | B 789/BC | 0,01 | 9:04:00 | 1543 | 9:04:00 | 1542 | 9:13:31 | 0.191 | 0.1945 | 0.7161 | 0.0057 | 0.0132 | 0.0539 | 0.017 | 0.0401 | 0.0008 | 0.0033 | 0.0006 |  | 0.0012 | 0.0026 | 0.0039 | 0.0016 | 0.0077 |  |  | 0.0039 |  | 0.0006 | 0.0025 |  | RHI DELTEK D99 |  | RHI JUSTAL DS1015
1621 | 12006235 | 22.08.2020 | 162,816 | Арм500 | ГОСТ 34028-2016 | 20 | 180x180 | Открытая |  | 163,575 | 1,8 | 0,4 | 163.175 |  |  | 2 | 1564 | 4 | 3720 | 9445 |  | 10626 | 3060 | 571 | 200 | 13 | 2 | 2155 | 9 | 320 | 350 | 110 | [7 empty] | B 789/BC | 0,01 | 9:52:00 | 1545 | 9:52:00 | 1543 | 10:03:10 | 0.1904 | 0.1835 | 0.7074 | 0.0026 | 0.0122 | 0.0554 | 0.0197 | 0.041 | 0.0008 | 0.0034 | 0.0006 |  | 0.0013 | 0.0024 | 0.0042 | 0.002 | 0.0078 |  |  | 0.0038 |  | 0.0002 | 0.0007 |  | RHI DELTEK D99 |  | RHI JUSTAL DS1015
1622 | 12006236 | 22.08.2020 | 165,888 | Арм500 | ГОСТ 34028-2016 | 21 | 180x180 | Открытая |  | 166,653 | 1,8 | 0,4 | 166.253 |  |  | 10 | 1566 | 4 | 3754 | 9479 |  | 10660 | 3091 | 605 | 200 | 13 | 2 | 2155 | 9 | 320 | 350 | 110 | [7 empty] | B 789/BC | 0,01 | 10:39:00 | 1538 | 10:39:00 | 1534 | 10:47:40 | 0.1885 | 0.1806 | 0.7145 | 0.0026 | 0.0138 | 0.0523 | 0.0176 | 0.0399 | 0.0009 | 0.0032 | 0.0006 |  | 0.0012 | 0.0026 | 0.0038 | 0.001 | 0.0095 |  |  | 0.0038 |  | 0.0001 | 0.0017 |  | RHI DELTEK D99 |  | RHI JUSTAL DS1015
1623 | 12006237 | 22.08.2020 | 168,96 | Арм500 | ГОСТ 34028-2016 | 22 | 180x180 | Открытая |  | 169,731 | 1,8 | 0,4 | 169.331 |  |  | 7 | 1557 | 4 | 3791 | 9512 |  | 10690 | 3124 | 639 | 200 | 13 | 2 | 2155 | 9 | 320 | 350 | 110 | [7 empty] | B 789/BC | 0,03 | 11:28:00 | 1535 | 11:28:00 | 1535 | 11:37:03 | 0.1865 | 0.1902 | 0.7227 | 0.0029 | 0.0114 | 0.054 | 0.0245 | 0.0389 | 0.0008 | 0.0036 | 0.0006 |  | 0.0012 | 0.0025 | 0.0038 | 0.0012 | 0.0103 |  |  | 0.0034 |  | 0.0001 | 0.0016 |  | RHI DELTEK D99 |  | RHI JUSTAL DS1015
1624 | 12006238 | 22.08.2020 | 165,888 | Арм500 | ГОСТ 34028-2016 | 23 | 180x180 | Открытая |  | 166,653 | 1,8 | 0,4 | 166.253 |  |  | 9 | 1565 | 4 | 3824 | 9546 |  | 10724 | 3158 | 669 | 200 | 13 | 2 | 2155 | 9 | 320 | 350 | 110 | [7 empty] | B 789/BC | 0,01 | 13:06:00 | 1540 | 13:06:00 | 1537 | 12:22:53 | 0.1919 | 0.1822 | 0.7009 | 0.0029 | 0.0154 | 0.052 | 0.0203 | 0.0392 | 0.0009 | 0.0028 | 0.0005 |  | 0.0013 | 0.0023 | 0.0037 | 0.0014 | 0.0073 |  |  | 0.0036 |  | 0.0001 | 0.0007 |  | RHI DELTEK D99 |  | RHI JUSTAL DS1015
1625 | 12006239 | 22.08.2020 | 162,816 | Арм500 | ГОСТ 34028-2016 | 24 | 180x180 | Открытая |  | 163,575 | 1,8 | 0,4 | 163.175 |  |  | 1 | 1563 | 4 | 3858 | 9577 |  | 10755 | 3192 | 703 | 200 | 13 | 2 | 2155 | 9 | 320 | 350 | 110 | [7 empty] | B 789/BC | 0,01 | 13:06:00 | 1537 | 13:06:00 | 1535 | 13:17:22 | 0.1912 | 0.1863 | 0.6986 | 0.004 | 0.0137 | 0.0528 | 0.018 | 0.0389 | 0.0012 | 0.0026 | 0.0006 |  | 0.0012 | 0.0023 | 0.0036 | 0.0014 | 0.0077 |  |  | 0.0037 |  | 0.0001 | 0.0015 |  | RHI DELTEK D99 |  | RHI JUSTAL DS1015
1626 | 12006240 | 22.08.2020 | 162,816 | Арм500 | ГОСТ 34028-2016 | 25 | 180x180 | Открытая |  | 163,575 | 1,8 | 0,4 | 163.175 |  |  | 2 | 1564 | 4 | 3892 | 9611 |  | 10789 | 3223 | 734 | 200 | 13 | 2 | 2155 | 9 | 320 | 350 | 110 | [7 empty] | B 789/BC | 0,01 | 13:53:00 | 1536 | 13:53:00 | 1537 | 14:04:47 | 0.201 | 0.1878 | 0.7046 | 0.0054 | 0.0155 | 0.0517 | 0.0167 | 0.0489 | 0.001 | 0.0025 | 0.0006 |  | 0.0013 | 0.0027 | 0.0046 | 0.0008 | 0.0066 |  |  | 0.0037 |  | 0.0001 | 0.0006 |  | RHI DELTEK D99 |  | RHI JUSTAL DS1015
1627 | 12006241 | 22.08.2020 | 162,816 | Арм500 | ГОСТ 34028-2016 | 26 | 180x180 | Открытая |  | 163,575 | 1,8 | 0,4 | 163.175 |  |  | 10 | 1561 | 4 | 3926 | 9644 |  | 10819 | 3256 | 764 | 200 | 13 | 2 | 2155 | 9 | 320 | 350 | 110 | [7 empty] | B 789/BC | 0,03 | 14:41:00 | 1536 | 14:41:00 | 1536 | 14:53:12 | 0.1916 | 0.195 | 0.7036 | 0.0048 | 0.0171 | 0.0533 | 0.0197 | 0.0489 | 0.0008 | 0.0029 | 0.0006 |  | 0.0013 | 0.0027 | 0.004 | 0.0017 | 0.0081 |  |  | 0.0036 |  | 0.0001 | 0.0008 |  | RHI DELTEK D99 |  | RHI JUSTAL DS1015
1628 | 12006242 | 22.08.2020 | 162,816 | Арм500 | ГОСТ 34028-2016 | 27 | 180x180 | Открытая |  | 163,575 | 1,8 | 0,4 | 163.175 |  |  | 7 | 1564 | 4 | 3957 | 9678 |  | 10853 | 3290 | 795 | 200 | 13 | 2 | 2155 | 9 | 320 | 350 | 110 | [7 empty] | B 789/BC | 0,01 | 15:29:00 | 1540 | 15:29:00 | 1540 | 15:42:14 | 0.1912 | 0.1814 | 0.7223 | 0.0035 | 0.0171 | 0.0556 | 0.0161 | 0.0427 | 0.0008 | 0.0026 | 0.0006 |  | 0.0013 | 0.0029 | 0.0037 | 0.0015 | 0.007 |  |  | 0.0038 |  | 0.0001 | 0.0003 |  | RHI DELTEK D99 |  | RHI JUSTAL DS1015
1629 | 12006243 | 22.08.2020 | 162,816 | Арм500 | ГОСТ 34028-2016 | 28 | 180x180 | Открытая |  | 163,575 | 1,8 | 0,4 | 163.175 |  |  | 9 | 1563 | 4 | 3990 | 9712 |  | 10884 | 3321 | 829 | 200 | 13 | 2 | 2155 | 9 | 320 | 350 | 110 | [7 empty] | B 789/BC | 0,01 | 16:18:00 | 1541 | 16:18:00 | 1541 | 16:22:28 | 0.1925 | 0.1934 | 0.7271 | 0.0073 | 0.0143 | 0.0526 | 0.0145 | 0.0406 | 0.0008 | 0.0029 | 0.0006 |  | 0.0012 | 0.0025 | 0.0036 | 0.0012 | 0.0073 |  |  | 0.0037 |  | 0.0001 | 0.0032 |  | RHI DELTEK D99 |  | RHI JUSTAL DS1015
1630 | 12006244 | 22.08.2020 | 162,816 | Арм500 | ГОСТ 34028-2016 | 29 | 180x180 | Открытая |  | 163,575 | 1,8 | 0,4 | 163.175 |  |  | 1 | 1562 | 4 | 4024 | 9743 |  | 10918 | 3355 | 860 | 200 | 13 | 2 | 2155 | 9 | 320 | 350 | 110 | [7 empty] | B 789/BC | 0,01 | 17:04:00 | 1537 | 17:04:00 | 1537 | 17:11:46 | 0.1838 | 0.1911 | 0.7132 | 0.0041 | 0.0111 | 0.0495 | 0.0155 | 0.0434 | 0.0009 | 0.0028 | 0.0005 |  | 0.0012 | 0.0021 | 0.0034 | 0.0009 | 0.0074 |  |  | 0.0037 |  | 0.0001 | 0.0013 |  | RHI DELTEK D99 |  | RHI JUSTAL DS1015
1631 | 12006245 | 22.08.2020 | 165,888 | Арм500 | ГОСТ 34028-2016 | 30 | 180x180 | Открытая |  | 166,653 | 1,8 | 0,4 | 166.253 |  |  | 2 | 1563 | 4 | 4058 | 9777 |  | 10948 | 3389 | 893 | 200 | 13 | 2 | 2155 | 9 | 320 | 350 | 110 | [7 empty] | B 789/BC | 0,01 | 17:53:00 | 1536 | 17:53:00 | 1544 | 18:00:20 | 0.1882 | 0.1756 | 0.7097 | 0.0043 | 0.014 | 0.0538 | 0.0167 | 0.0453 | 0.0007 | 0.0034 | 0.0006 |  | 0.0012 | 0.0026 | 0.0043 | 0.0015 | 0.009 |  |  | 0.0037 |  | 0.0001 | 0.0015 |  | RHI DELTEK D99 |  | RHI JUSTAL DS1015
1632 | 12006246 | 22.08.2020 | 168,922 | Арм500 | ГОСТ 34028-2016 | 31 | 180x180 | Открытая |  | 169,793 | 1,8 | 0,4 | 169.393 |  |  | 10 | 1566 | 4 | 4092 | 9810 |  | 10982 | 3422 | 927 | 200 | 13 | 2 | 2155 | 9 | 320 | 350 | 110 | [7 empty] | B 789/BC | 0,01 | 18:39:00 | 1541 | 18:39:00 | 1540 | 18:45:21 | 0.1867 | 0.1676 | 0.6978 | 0.0049 | 0.0133 | 0.0504 | 0.0167 | 0.0359 | 0.0007 | 0.0035 | 0.0005 |  | 0.0011 | 0.0023 | 0.0041 | 0.0014 | 0.0081 |  |  | 0.0036 |  | 0.0001 | 0.004 |  | RHI DELTEK D99 |  | RHI JUSTAL DS1015
1633 | 12006247 | 22.08.2020 | 162,816 | Арм500 | ГОСТ 34028-2016 | 32 | 180x180 | Открытая |  | 163,575 | 1,8 | 0,4 | 163.175 |  |  | 5 | 1572 | 4 | 4126 | 9841 |  | 11013 | 3456 | 961 | 200 | 7 | 2 | 2155 | 9 | 320 | 350 | 110 | [9 empty] | 19:28:00 | 1543 | 19:28:00 | 1542 | 19:36:15 | 0.1897 | 0.1729 | 0.6912 | 0.0086 | 0.0138 | 0.0559 | 0.0306 | 0.0454 | 0.0007 | 0.0088 | 0.0005 |  | 0.0011 | 0.0026 | 0.0034 | 0.001 | 0.0075 |  |  | 0.0037 |  | 0.0001 | 0.0014 |  | RHI DELTEK D99 |  | RHI JUSTAL DS1015
1634 | 12006248 | 22.08.2020 | 162,816 | Арм500 | ГОСТ 34028-2016 | 33 | 180x180 | Открытая |  | 163,575 | 1,8 | 0,4 | 163.175 |  |  | 7 | 1563 | 4 | 4159 | 9872 |  | 11043 | 3490 | 995 | 200 | 7 | 2 | 2155 | 9 | 320 | 350 | 110 | [7 empty] | B 789/BC | 0,01 | 20:16:00 | 1540 | 20:16:00 | 1536 | 20:17:49 | 0.1944 | 0.1743 | 0.7137 | 0.0084 | 0.0152 | 0.0541 | 0.0299 | 0.0415 | 0.0007 | 0.0086 | 0.0006 |  | 0.001 | 0.0027 | 0.0034 | 0.0007 | 0.0077 |  |  | 0.0037 |  | 0.0001 | 0.0049 |  | RHI DELTEK D99 |  | RHI JUSTAL DS1015
1635 | 12006249 | 22.08.2020 | 165,888 | Арм500 | ГОСТ 34028-2016 | 34 | 180x180 | Открытая |  | 166,653 | 1,8 | 0,4 | 166.253 |  |  | 1 | 1563 | 4 | 4193 | 9906 |  | 11077 | 3524 | 1026 | 200 | 7 | 2 | 2155 | 9 | 320 | 350 | 110 | [7 empty] | B 789/BC | 0,01 | 21:04:00 | 1540 | 21:04:00 | 1539 | 21:07:52 | 0.1915 | 0.1815 | 0.7129 | 0.008 | 0.0158 | 0.0568 | 0.0218 | 0.0488 | 0.0006 | 0.0067 | 0.0005 |  | 0.001 | 0.0024 | 0.0039 | 0.0013 | 0.0081 |  |  | 0.0035 |  | 0.0001 |  |  | RHI DELTEK D99 |  | RHI JUSTAL DS1015
1636 | 12006250 | 22.08.2020 | 165,888 | Арм500 | ГОСТ 34028-2016 | 35 | 180x180 | Открытая |  | 166,653 | 1,8 | 0,4 | 166.253 |  |  | 2 | 1563 | 4 | 4227 | 9939 |  | 11111 | 3554 | 1059 | 200 | 7 | 2 | 2155 | 9 | 320 | 350 | 110 | [9 empty] | 21:50:00 | 1540 | 21:50:00 | 1539 | 21:53:08 | 0.1906 | 0.1792 | 0.7073 | 0.0063 | 0.0141 | 0.0593 | 0.029 | 0.0538 | 0.0006 | 0.0095 | 0.0005 |  | 0.0011 | 0.0024 | 0.0032 | 0.0013 | 0.0072 |  |  | 0.0038 |  | 0.0001 | 0.0016 |  | RHI DELTEK D99 |  | RHI JUSTAL DS1015
1637 | 12006251 | 22.08.2020 | 159,744 | Арм500 | ГОСТ 34028-2016 | 36 | 180x180 | Открытая |  | 160,496 | 1,8 | 0,4 | 160.096 |  |  | 10 | 1562 | 4 | 4261 | 9970 |  | 11142 | 3588 | 1090 | 200 | 7 | 2 | 2155 | 9 | 320 | 350 | 110 | [9 empty] | 22:38:00 | 1537 | 22:38:00 | 1534 | 22:41:58 | 0.2007 | 0.1998 | 0.7112 | 0.0059 | 0.0147 | 0.0518 | 0.0176 | 0.0352 | 0.0009 | 0.0035 | 0.0005 |  | 0.0012 | 0.0028 | 0.0039 | 0.0011 | 0.007 |  |  | 0.0037 |  | 0.0001 | 0.0009 |  | RHI DELTEK D99 |  | RHI JUSTAL DS1015
1638 | 12006252 | 22.08.2020 | 165,888 | Арм500 | ГОСТ 34028-2016 | 37 | 180x180 | Открытая |  | 166,653 | 1,8 | 0,4 | 166.253 |  |  | 5 | 1565 | 4 | 4295 | 10004 |  | 11176 | 3619 | 1124 | 200 | 7 | 2 | 2155 | 9 | 320 | 350 | 110 | [9 empty] | 23:25:00 | 1537 | 23:25:00 | 1538 | 23:28:52 | 0.19 | 0.1861 | 0.706 | 0.0053 | 0.0167 | 0.0543 | 0.0241 | 0.0448 | 0.0007 | 0.0074 | 0.0005 |  | 0.0011 | 0.0029 | 0.004 | 0.0011 | 0.0064 |  |  | 0.0036 |  | 0.0001 | 0.0004 |  | RHI DELTEK D99 |  | RHI JUSTAL DS1015
1639 | 12006253 | 23.08.2020 | 168,96 | Арм500 | ГОСТ 34028-2016 | 38 | 180x180 | Открытая |  | 169,731 | 1,8 | 0,4 | 169.331 |  |  | 7 | 1564 | 4 | 4328 | 10038 |  | 11209 | 3653 | 1158 | 200 | 7 | 2 | 2155 | 9 | 320 | 350 | 110 | [9 empty] | 0:12:00 | 1539 | 0:12:00 | 1537 | 0:13:59 | 0.1936 | 0.196 | 0.7067 | 0.0078 | 0.0145 | 0.0473 | 0.0186 | 0.0427 | 0.0007 | 0.0048 | 0.0005 |  | 0.0011 | 0.0026 | 0.0035 | 0.0011 | 0.007 |  |  | 0.0038 |  |  | 0.0012 |  | RHI DELTEK D99 |  | RHI JUSTAL DS1015
1640 | 12006254 | 23.08.2020 | 156,672 | Арм500 | ГОСТ 34028-2016 | 39 | 180x180 | Открытая |  | 157,417 | 1,8 | 0,4 | 157.017 |  |  | 1 | 1563 | 4 | 4362 | 10068 |  | 11240 | 3683 | 1188 | 200 | 7 | 2 | 2155 | 9 | 320 | 350 | 110 | [9 empty] | 0:59:00 | 1539 | 0:59:00 | 1537 | 1:00:24 | 0.1883 | 0.1883 | 0.7119 | 0.0064 | 0.0131 | 0.0511 | 0.0195 | 0.0413 | 0.0006 | 0.0053 | 0.0006 |  | 0.0012 | 0.0028 | 0.004 | 0.0016 | 0.008 |  |  | 0.0038 |  | 0.0001 |  |  | RHI DELTEK D99 |  | RHI JUSTAL DS1015
1641 | 12006255 | 23.08.2020 | 168,96 | Арм500 | ГОСТ 34028-2016 | 40 | 180x180 | Открытая |  | 169,731 | 1,8 | 0,4 | 169.331 |  |  | 9 | 1566 | 4 | 4396 | 10102 |  | 11274 | 3717 | 1222 | 200 | 7 | 2 | 2155 | 9 | 320 | 350 | 110 | [9 empty] | 1:46:00 | 1535 | 1:46:00 | 1539 | 1:48:12 | 0.1939 | 0.1808 | 0.7146 | 0.0128 | 0.0169 | 0.0484 | 0.0158 | 0.0387 | 0.0007 | 0.003 | 0.0005 |  | 0.0011 | 0.0027 | 0.0039 | 0.0008 | 0.008 |  |  | 0.0037 |  | 0.0001 | 0.0013 |  | RHI DELTEK D99 |  | RHI JUSTAL DS1015
1642 | 12006256 | 23.08.2020 | 162,816 | Арм500 | ГОСТ 34028-2016 | 41 | 180x180 | Открытая |  | 163,575 | 1,8 | 0,4 | 163.175 |  |  | 10 | 1563 | 4 | 4430 | 10136 |  | 11305 | 3751 | 1253 | 200 | 7 | 2 | 2155 | 9 | 320 | 350 | 110 | [9 empty] | 2:32:00 | 1537 | 2:32:00 | 1538 | 2:35:45 | 0.1997 | 0.1835 | 0.7211 | 0.0077 | 0.0131 | 0.0521 | 0.018 | 0.0422 | 0.0008 | 0.0049 | 0.0006 |  | 0.0011 | 0.0027 | 0.0033 | 0.0009 | 0.0076 |  |  | 0.0038 |  | 0.0001 | 0.002 |  | RHI DELTEK D99 |  | RHI JUSTAL DS1015
1643 | 12006257 | 23.08.2020 | 159,744 | Арм500 | ГОСТ 34028-2016 | 42 | 180x180 | Открытая |  | 160,496 | 1,8 | 0,4 | 160.096 |  |  | 5 | 1563 | 4 | 4464 | 10167 |  | 11335 | 3782 | 1287 | 200 | 7 | 2 | 2155 | 9 | 320 | 350 | 110 | [9 empty] | 3:20:00 | 1539 | 3:20:00 | 1541 | 3:20:27 | 0.1848 | 0.1928 | 0.7085 | 0.0069 | 0.0166 | 0.0593 | 0.0155 | 0.0389 | 0.0007 | 0.0037 | 0.0006 |  | 0.0011 | 0.0027 | 0.0033 | 0.001 | 0.0079 |  |  | 0.0037 |  | 0.0001 |  |  | RHI DELTEK D99 |  | RHI JUSTAL DS1015
1644 | 12006258 | 23.08.2020 | 162,816 | Арм500 | ГОСТ 34028-2016 | 43 | 180x180 | Открытая |  | 163,575 | 1,8 | 0,4 | 163.175 |  |  | 7 | 1562 | 4 | 4497 | 10197 |  | 11369 | 3812 | 1320 | 200 | 7 | 2 | 2155 | 9 | 320 | 350 | 110 | [9 empty] | 4:07:00 | 1541 | 4:07:00 | 1541 | 4:08:12 | 0.1942 | 0.1918 | 0.7177 | 0.011 | 0.0229 | 0.063 | 0.0155 | 0.0418 | 0.0006 | 0.0039 | 0.0006 |  | 0.0011 | 0.0031 | 0.0034 | 0.0011 | 0.008 |  |  | 0.0037 |  |  |  |  | RHI DELTEK D99 |  | RHI JUSTAL DS1015
1645 | 12006259 | 23.08.2020 | 162,816 | Арм500 | ГОСТ 34028-2016 | 44 | 180x180 | Открытая |  | 163,575 | 1,8 | 0,4 | 163.175 |  |  | 1 | 1562 | 4 | 4531 | 10231 |  | 11400 | 3843 | 1354 | 200 | 7 | 2 | 2155 | 9 | 320 | 350 | 110 | [9 empty] | 4:57:00 | 1539 | 4:57:00 | 1539 | 4:56:48 | 0.181 | 0.1896 | 0.7085 | 0.0093 | 0.0161 | 0.0543 | 0.0185 | 0.0391 | 0.0007 | 0.0056 | 0.0005 |  | 0.0011 | 0.0025 | 0.005 | 0.001 | 0.0086 |  |  | 0.0037 |  | 0.0001 |  |  | RHI DELTEK D99 |  | RHI JUSTAL DS1015
1646 | 12006260 | 23.08.2020 | 162,816 | Арм500 | ГОСТ 34028-2016 | 45 | 180x180 | Открытая |  | 163,575 | 1,8 | 0,4 | 163.175 |  |  | 9 | 1564 | 4 | 4565 | 10262 |  | 11430 | 3877 | 1388 | 200 | 7 | 2 | 2155 | 9 | 320 | 350 | 110 | [9 empty] | 5:45:00 | 1538 | 5:45:00 | 1540 | 5:46:09 | 0.1755 | 0.1947 | 0.7112 | 0.0072 | 0.0172 | 0.0574 | 0.0165 | 0.0379 | 0.0006 | 0.0049 | 0.0005 |  | 0.0011 | 0.0027 | 0.0035 | 0.0012 | 0.0091 |  |  | 0.0038 |  | 0.0001 |  |  | RHI DELTEK D99 |  | RHI JUSTAL DS1015
1647 | 12006261 | 23.08.2020 | 165,888 | Арм500 | ГОСТ 34028-2016 | 46 | 180x180 | Открытая |  | 166,653 | 1,8 | 0,4 | 166.253 |  |  | 10 | 1563 | 4 | 4599 | 10296 |  | 11464 | 3911 | 1419 | 200 | 7 | 2 | 2155 | 9 | 320 | 350 | 110 | [9 empty] | 6:35:00 | 1536 | 6:35:00 | 1537 | 6:39:20 | 0.1891 | 0.1812 | 0.7145 | 0.0092 | 0.0141 | 0.0555 | 0.0177 | 0.0453 | 0.0007 | 0.0059 | 0.0006 |  | 0.0012 | 0.0028 | 0.0035 | 0.0014 | 0.0081 |  |  | 0.0037 |  |  |  |  | RHI DELTEK D99 |  | RHI JUSTAL DS1015
1648 | 12006262 | 23.08.2020 | 159,744 | Арм500 | ГОСТ 34028-2016 | 47 | 180x180 | Открытая |  | 160,496 | 1,8 | 0,4 | 160.096 |  |  | 5 | 1562 | 4 | 4629 | 10329 |  | 11495 | 3941 | 1453 | 200 | 7 | 2 | 2155 | 9 | 320 | 350 | 100 | [7 empty] | B 789/BC | 0,01 | 7:25:00 | 1538 | 7:25:00 | 1538 | 7:25:24 | 0.1922 | 0.1792 | 0.7246 | 0.007 | 0.0113 | 0.0572 | 0.0183 | 0.0483 | 0.001 | 0.0039 | 0.0005 |  | 0.0011 | 0.0024 | 0.0043 | 0.0014 | 0.0077 |  |  | 0.0038 |  | 0.0002 |  |  | RHI DELTEK D99 |  | RHI JUSTAL DS1015
1649 | 12006263 | 23.08.2020 | 162,816 | Арм500 | ГОСТ 34028-2016 | 48 | 180x180 | Открытая |  | 163,575 | 1,8 | 0,4 | 163.175 |  |  | 7 | 1562 | 4 | 4663 | 10360 |  | 11529 | 3975 | 1483 | 200 | 7 | 2 | 2155 | 9 | 320 | 350 | 100 | [7 empty] | B 789/BC | 0,01 | 8:15:00 | 1540 | 8:15:00 | 1542 | 8:23:27 | 0.2012 | 0.1799 | 0.7218 | 0.0161 | 0.0149 | 0.051 | 0.0213 | 0.0534 | 0.001 | 0.0063 | 0.0006 |  | 0.0012 | 0.0028 | 0.0031 | 0.0012 | 0.0083 |  |  | 0.0041 |  |  |  |  | RHI DELTEK D99 |  | RHI JUSTAL DS1015
1650 | 12006265 | 23.08.2020 | 162,471 | Арм500 | ГОСТ 34028-2016 | 49 | 180x180 | Открытая |  | 172,128 | 1,8 | 0,4 | 171.728 | 6,6 |  | 9 | 1564 | 4 | 4697 | 10394 |  | 11559 | 4006 | 1517 | 200 | 7 | 2 | 2155 | 9 | 320 | 350 | 100 | [7 empty] | B 789/BC | 0,01 | 9:00:00 | 1535 | 9:00:00 | 1533 | 9:11:34 | 0.1895 | 0.1889 | 0.7405 | 0.0145 | 0.0141 | 0.0471 | 0.0187 | 0.0442 | 0.0008 | 0.0034 | 0.0006 |  | 0.001 | 0.0027 | 0.0029 | 0.0002 | 0.007 |  |  | 0.0039 |  |  |  |  | RHI DELTEK D99 |  | RHI JUSTAL DS1015
1651 | 12006264 | 23.08.2020 | 153,6 | Арм500 | ГОСТ 34028-2016 | 1 | 180x180 | Открытая |  | 155,108 | 1,8 | 0,4 | 154.708 |  |  | 1 | 1575 | 6 | 4728 | 10425 |  | 9268 | 2537 | 1548 | 200 | 7 | 2 | 2155 | 9 | 320 | 350 | 100 | [7 empty] | B 789/BC | 0,08 | 10:43:00 | 1548 | 10:43:00 | 1551 | 10:56:23 | 0.198 | 0.181 | 0.7099 | 0.0036 | 0.0116 | 0.0458 | 0.0171 | 0.0521 | 0.0007 | 0.0039 | 0.0005 |  | 0.0012 | 0.0025 | 0.0037 | 0.0014 | 0.0096 |  |  | 0.0038 |  | 0.0001 |  |  | RHI DELTEK D99 |  | RHI JUSTAL DS1015
1652 | 12006266 | 23.08.2020 | 168,96 | Арм500 | ГОСТ 34028-2016 | 2 | 180x180 | Открытая |  | 169,731 | 1,8 | 0,4 | 169.331 |  |  | 10 | 1564 | 6 | 4762 | 10459 |  | 9302 | 2571 | 1582 | 200 | 7 | 2 | 2155 | 9 | 320 | 350 | 100 | [7 empty] | B 789/BC | 0,01 | 11:37:00 | 1542 | 11:37:00 | 1537 | 11:43:15 | 0.1953 | 0.2035 | 0.7091 | 0.004 | 0.0114 | 0.042 | 0.0147 | 0.0451 | 0.0008 | 0.0029 | 0.0006 |  | 0.0014 | 0.0026 | 0.0038 | 0.0012 | 0.0082 |  |  | 0.0038 |  | 0.0001 |  |  | RHI DELTEK D99 |  | RHI JUSTAL DS1015
1653 | 12006267 | 23.08.2020 | 159,744 | Арм500 | ГОСТ 34028-2016 | 3 | 180x180 | Открытая |  | 160,496 | 1,8 | 0,4 | 160.096 |  |  | 5 | 1563 | 6 | 4795 | 10489 |  | 9332 | 2601 | 1615 | 200 | 7 | 2 | 2155 | 9 | 320 | 350 | 100 | [7 empty] | B 789/BC | 0,03 | 12:15:00 | 1531 | 12:15:00 | 1530 | 12:19:57 | 0.1991 | 0.1784 | 0.7012 | 0.0045 | 0.0111 | 0.0463 | 0.0143 | 0.0425 | 0.0009 | 0.0024 | 0.0005 |  | 0.001 | 0.002 | 0.0032 | 0.0011 | 0.0092 |  |  | 0.0037 |  | 0.0001 |  |  | RHI DELTEK D99 |  | RHI JUSTAL DS1015
1654 | 12006268 | 23.08.2020 | 162,816 | Арм500 | ГОСТ 34028-2016 | 4 | 180x180 | Открытая |  | 163,575 | 1,8 | 0,4 | 163.175 |  |  | 9 | 1570 | 6 | 4829 | 10523 |  | 9363 | 2632 | 1649 | 200 | 7 | 2 | 2155 | 9 | 320 | 350 | 100 | [7 empty] | B 789/BC | 0,01 | 13:00:00 | 1541 | 13:00:00 | 1544 | 13:12:41 | 0.1847 | 0.1768 | 0.6981 | 0.0085 | 0.0195 | 0.058 | 0.0161 | 0.0481 | 0.0008 | 0.0023 | 0.0005 |  | 0.001 | 0.0024 | 0.0033 | 0.0008 | 0.0078 |  |  | 0.0037 |  | 0.0001 |  |  | RHI DELTEK D99 |  | RHI JUSTAL DS1015
1655 | 12006269 | 23.08.2020 | 159,744 | Арм500 | ГОСТ 34028-2016 | 5 | 180x180 | Открытая |  | 160,496 | 1,8 | 0,4 | 160.096 |  |  | 7 | 1566 | 6 | 4863 | 10554 |  | 9397 | 2660 | 1683 | 200 | 7 | 2 | 2155 | 9 | 320 | 350 | 100 | [7 empty] | B 789/BC | 0,01 | 13:50:00 | 1540 | 13:50:00 | 1535 | 14:01:19 | 0.1916 | 0.1855 | 0.7096 | 0.0064 | 0.0235 | 0.0743 | 0.0255 | 0.0499 | 0.001 | 0.0029 | 0.0006 |  | 0.001 | 0.0023 | 0.0033 | 0.0011 | 0.0071 |  |  | 0.0036 |  | 0.0001 |  |  | RHI DELTEK D99 |  | RHI JUSTAL DS1015
1656 | 12006270 | 23.08.2020 | 162,816 | Арм500 | ГОСТ 34028-2016 | 6 | 180x180 | Открытая |  | 165,292 | 1,8 | 0,4 | 164.892 |  |  | 1 | 1565 | 6 | 4897 | 10584 |  | 9427 | 2693 | 1717 | 200 | 7 | 2 | 2155 | 9 | 320 | 350 | 100 | 1717 | [6 empty] | B 789/BC | 0,01 | 14:34:00 | 1537 | 14:34:00 | 1538 | 14:49:21 | 0.192 | 0.1858 | 0.7041 | 0.0059 | 0.0144 | 0.0617 | 0.0191 | 0.0487 | 0.0008 | 0.0024 | 0.0006 |  | 0.001 | 0.0022 | 0.0039 | 0.0012 | 0.0069 |  |  | 0.0035 |  | 0.0001 |  |  | RHI DELTEK D99 |  | RHI JUSTAL DS1015
1657 | 12006271 | 23.08.2020 | 156,672 | Арм500 | ГОСТ 34028-2016 | 7 | 180x180 | Открытая |  | 157,417 | 1,8 | 0,4 | 157.017 |  |  | 2 | 1572 | 6 | 4927 | 10615 |  | 9458 | 2724 | 1751 | 200 | 7 | 2 | 2155 | 9 | 320 | 350 | 100 | [7 empty] | B 789/BC | 0,02 | 15:25:00 | 1535 | 15:25:00 | 1536 | 15:51:48 | 0.2036 | 0.1822 | 0.7117 | 0.0059 | 0.016 | 0.063 | 0.018 | 0.0486 | 0.0008 | 0.0027 | 0.0007 |  | 0.0011 | 0.0025 | 0.0035 | 0.001 | 0.0085 |  |  | 0.0036 |  | 0.0001 |  |  | RHI DELTEK D99 |  | RHI JUSTAL DS1015
1658 | 12006272 | 23.08.2020 | 159,744 | Арм500 | ГОСТ 34028-2016 | 8 | 180x180 | Открытая |  | 160,496 | 1,8 | 0,4 | 160.096 |  |  | 5 | 1566 | 6 | 4961 | 10646 |  | 9489 | 2578 | 1781 | 200 | 7 | 2 | 2155 | 9 | 320 | 350 | 100 | [7 empty] | B 789/BC | 0,02 | 16:11:00 | 1539 | 16:11:00 | 1538 | 16:20:02 | 0.1851 | 0.1919 | 0.7059 | 0.005 | 0.0152 | 0.0612 | 0.0172 | 0.0472 | 0.001 | 0.0023 | 0.0006 |  | 0.0011 | 0.0026 | 0.0037 | 0.0012 | 0.0069 |  |  | 0.0036 |  | 0.0001 |  |  | RHI DELTEK D99 |  | RHI JUSTAL DS1015
1659 | 12006273 | 23.08.2020 | 165,888 | Арм500 | ГОСТ 34028-2016 | 9 | 180x180 | Открытая |  | 166,653 | 1,8 | 0,4 | 166.253 |  |  | 9 | 1566 | 6 | 4995 | 10680 |  | 9523 | 2789 | 1815 | 200 | 7 | 2 | 2155 | 9 | 320 | 350 | 100 | [7 empty] | B 789/BC | 0,01 | 16:57:00 | 1939 | 16:57:00 | 1938 | 17:11:15 | 0.1851 | 0.1815 | 0.7157 | 0.0063 | 0.0135 | 0.0561 | 0.0171 | 0.0483 | 0.0007 | 0.0023 | 0.0006 |  | 0.0011 | 0.0025 | 0.0035 | 0.001 | 0.0073 |  |  | 0.0037 |  | 0.0001 |  |  | RHI DELTEK D99 |  | RHI JUSTAL DS1015
1660 | 12006274 | 23.08.2020 | 162,816 | Арм500 | ГОСТ 34028-2016 | 10 | 180x180 | Открытая |  | 163,575 | 1,8 | 0,4 | 163.175 |  |  | 7 | 1572 | 6 | 5029 | 10710 |  | 9553 | 2822 | 1849 | 200 | 7 | 2 | 2155 | 9 | 320 | 350 | 100 | [7 empty] | B 789/BC | 0,01 | 17:27:00 | 1539 | 17:27:00 | 1544 | 17:53:20 | 0.1906 | 0.1744 | 0.7088 | 0.0086 | 0.0128 | 0.0554 | 0.0168 | 0.0564 | 0.0008 | 0.0024 | 0.0006 |  | 0.0011 | 0.0026 | 0.0032 | 0.0006 | 0.0062 |  |  | 0.0037 |  | 0.0001 |  |  | RHI DELTEK D99 |  | RHI JUSTAL DS1015
1661 | 12006275 | 23.08.2020 | 159,744 | Арм500 | ГОСТ 34028-2016 | 11 | 180x180 | Открытая |  | 160,496 | 1,8 | 0,4 | 160.096 |  |  | 1 | 1565 | 6 | 5060 | 10741 |  | 9587 | 2853 | 1883 | 200 | 7 | 2 | 2155 | 9 | 320 | 350 | 100 | [7 empty] | B 789/BC | 0,01 | 18:29:00 | 1539 | 18:29:00 | 1538 | 18:34:12 | 0.1891 | 0.1743 | 0.7027 | 0.0081 | 0.0127 | 0.0561 | 0.0152 | 0.0505 | 0.0008 | 0.0031 | 0.0005 |  | 0.0011 | 0.0025 | 0.0036 | 0.0008 | 0.0074 |  |  | 0.0037 |  | 0.0001 |  |  | RHI DELTEK D99 |  | RHI JUSTAL DS1015
1662 | 12006276 | 23.08.2020 | 162,816 | Арм500 | ГОСТ 34028-2016 | 12 | 180x180 | Открытая |  | 163,575 | 1,8 | 0,4 | 163.175 |  |  | 2 | 1568 | 6 | 5093 | 10775 |  | 9618 | 2887 | 1913 | 200 | 13 | 2 | 2155 | 9 | 320 | 350 | 110 | [7 empty] | B 789/BC | 0,01 | 19:16:00 | 1537 | 19:16:00 | 1546 | 19:23:23 | 0.1874 | 0.1921 | 0.7091 | 0.006 | 0.0149 | 0.0569 | 0.0162 | 0.0461 | 0.0009 | 0.0025 | 0.0006 |  | 0.0013 | 0.0026 | 0.0036 | 0.0012 | 0.0077 |  |  | 0.0037 |  | 0.0001 |  |  | RHI DELTEK D99 |  | RHI JUSTAL DS1015
1663 | 12006277 | 23.08.2020 | 162,816 | Арм500 | ГОСТ 34028-2016 | 13 | 180x180 | Открытая |  | 163,575 | 1,8 | 0,4 | 163.175 |  |  | 5 | 1565 | 6 | 5127 | 10806 |  | 9649 | 2918 | 1947 | 200 | 13 | 2 | 2155 | 9 | 320 | 350 | 110 | [7 empty] | B 789/BC | 0,03 | 20:01:00 | 1543 | 20:01:00 | 1542 | 20:11:30 | 0.1814 | 0.187 | 0.699 | 0.008 | 0.014 | 0.0602 | 0.0177 | 0.042 | 0.0008 | 0.0036 | 0.0006 |  | 0.0011 | 0.0027 | 0.0033 | 0.0015 | 0.0063 |  |  | 0.0036 |  | 0.0001 | 0.0019 |  | RHI DELTEK D99 |  | RHI JUSTAL DS1015
1664 | 12006278 | 23.08.2020 | 156,672 | Арм500 | ГОСТ 34028-2016 | 14 | 180x180 | Открытая |  | 157,417 | 1,8 | 0,4 | 157.017 |  |  | 9 | 1571 | 6 | 5158 | 10836 |  | 9679 | 2951 | 1978 | 200 | 13 | 2 | 2155 | 9 | 320 | 350 | 110 | [7 empty] | B 789/BC | 0,01 | 20:48:00 | 1542 | 20:48:00 | 1539 | 20:56:24 | 0.2063 | 0.1971 | 0.715 | 0.0057 | 0.0106 | 0.0603 | 0.0178 | 0.0474 | 0.0008 | 0.0036 | 0.0005 |  | 0.0012 | 0.0025 | 0.0035 | 0.0011 | 0.0065 |  |  | 0.0039 |  | 0.0001 | 0.001 |  | RHI DELTEK D99 |  | RHI JUSTAL DS1015
1665 | 12006279 | 23.08.2020 | 165,888 | Арм500 | ГОСТ 34028-2016 | 15 | 180x180 | Открытая |  | 166,653 | 1,8 | 0,4 | 166.253 |  |  | 7 | 1563 | 6 | 5192 | 10870 |  | 9713 | 2982 | 2012 | 200 | 13 | 2 | 2155 | 9 | 320 | 350 | 110 | [7 empty] | B 789/BC | 0,01 | 21:33:00 | 1543 | 21:33:00 | 1543 | 21:41:25 | 0.1938 | 0.1894 | 0.7142 | 0.0027 | 0.0139 | 0.0627 | 0.017 | 0.0439 | 0.001 | 0.0029 | 0.0006 |  | 0.0013 | 0.0028 | 0.0042 | 0.0019 | 0.0074 |  |  | 0.0038 |  | 0.0001 | 0.0017 |  | RHI DELTEK D99 |  | RHI JUSTAL DS1015
1666 | 12006280 | 23.08.2020 | 156,672 | Арм500 | ГОСТ 34028-2016 | 16 | 180x180 | Открытая |  | 157,417 | 1,8 | 0,4 | 157.017 |  |  | 1 | 1563 | 6 | 5222 | 10901 |  | 9744 | 3016 | 2042 | 200 | 13 | 2 | 2155 | 9 | 320 | 350 | 110 | [7 empty] | B 789/BC | 0,01 | 22:21:00 | 1543 | 22:21:00 | 1538 | 22:27:42 | 0.1973 | 0.1718 | 0.7092 | 0.006 | 0.0162 | 0.0611 | 0.0159 | 0.041 | 0.001 | 0.0023 | 0.0006 |  | 0.0012 | 0.003 | 0.0038 | 0.0013 | 0.0068 |  |  | 0.0039 |  | 0.0001 | 0.0016 |  | RHI DELTEK D99 |  | RHI JUSTAL DS1015
1667 | 12006281 | 23.08.2020 | 162,816 | Арм500 | ГОСТ 34028-2016 | 17 | 180x180 | Открытая |  | 163,575 | 1,8 | 0,4 | 163.175 |  |  | 2 | 1560 | 6 | 5222 | 10901 |  | 9744 | 3016 | 2042 | 200 | 13 | 2 | 2155 | 9 | 320 | 350 | 110 | [7 empty] | B 789/BC | 0,01 | 23:06:00 | 1533 | 23:06:00 | 1534 | 23:24:04 | 0.1895 | 0.1711 | 0.7197 | 0.0051 | 0.0167 | 0.058 | 0.0188 | 0.0437 | 0.001 | 0.0042 | 0.0006 |  | 0.0011 | 0.0029 | 0.0039 | 0.0012 | 0.0065 |  |  | 0.0039 |  | 0.0001 | 0.0008 |  | RHI DELTEK D99 |  | RHI JUSTAL DS1015
1668 | 12006282 | 23.08.2020 | 165,888 | Арм500 | ГОСТ 34028-2016 | 18 | 180x180 | Открытая |  | 166,653 | 1,8 | 0,4 | 166.253 |  |  | 5 | 1562 | 6 | 5290 | 10965 |  | 9808 | 3083 | 2110 | 200 | 13 | 2 | 2155 | 9 | 320 | 350 | 110 | [7 empty] | B 789/BC | 0,01 | 23:54:00 | 1536 | 23:54:00 | 1535 | 0:07:40 | 0.191 | 0.1865 | 0.7239 | 0.0058 | 0.0179 | 0.0608 | 0.0165 | 0.0452 | 0.0009 | 0.0026 | 0.0005 |  | 0.0011 | 0.0027 | 0.0041 | 0.0014 | 0.0065 |  |  | 0.0038 |  | 0.0001 | 0.0009 |  | RHI DELTEK D99 |  | RHI JUSTAL DS1015
1669 | 12006283 | 24.08.2020 | 168,96 | Арм500 | ГОСТ 34028-2016 | 19 | 180x180 | Открытая |  | 169,731 | 1,8 | 0,4 | 169.331 |  |  | 9 | 1562 | 6 | 5324 | 10999 |  | 9842 | 3117 | 2144 | 200 | 13 | 2 | 2155 | 9 | 320 | 350 | 110 | [7 empty] | B 789/BC | 0,01 | 0:42:00 | 1534 | 0:42:00 | 1536 | 0:53:04 | 0.1927 | 0.1867 | 0.7343 | 0.0064 | 0.0169 | 0.058 | 0.0154 | 0.0457 | 0.0009 | 0.0026 | 0.0005 |  | 0.0012 | 0.003 | 0.0032 | 0.001 | 0.0067 |  |  | 0.0039 |  | 0.0001 | 0.0017 |  | RHI DELTEK D99 |  | RHI JUSTAL DS1015
1670 | 12006284 | 24.08.2020 | 168,96 | Арм500 | ГОСТ 34028-2016 | 20 | 180x180 | Открытая |  | 169,731 | 1,8 | 0,4 | 169.331 |  |  | 7 | 1563 | 6 | 5358 | 11033 |  | 9876 | 3151 | 2178 | 200 | 13 | 2 | 2155 | 9 | 320 | 350 | 110 | [7 empty] | B 789/BC | 0,01 | 1:29:00 | 1543 | 1:29:00 | 1543 | 1:39:34 | 0.1915 | 0.1762 | 0.7088 | 0.0065 | 0.0145 | 0.0553 | 0.0145 | 0.0422 | 0.0009 | 0.0028 | 0.0005 |  | 0.0011 | 0.0029 | 0.0032 | 0.0004 | 0.0072 |  |  | 0.0039 |  | 0.0001 | 0.0021 |  | RHI DELTEK D99 |  | RHI JUSTAL DS1015 |  | Затягивание металлопровода пром.ковша на 0,2м/мин.
1671 | 12006285 | 24.08.2020 | 156,672 | Арм500 | ГОСТ 34028-2016 | 21 | 180x180 | Открытая |  | 157,417 | 1,8 | 0,4 | 157.017 |  |  | 1 | 1563 | 6 | 5388 | 11064 |  | 9907 | 3182 | 2211 | 200 | 13 | 2 | 2155 | 9 | 320 | 350 | 110 | [7 empty] | B 789/BC | 0,01 | 2:18:00 | 1542 | 2:18:00 | 1539 | 2:25:07 | 0.1847 | 0.1638 | 0.7106 | 0.0076 | 0.0164 | 0.0552 | 0.0171 | 0.0409 | 0.0008 | 0.0032 | 0.0005 |  | 0.001 | 0.0027 | 0.0028 | 0.0014 | 0.0078 |  |  | 0.0038 |  | 0.0001 | 0.0015 |  | RHI DELTEK D99 |  | RHI JUSTAL DS1015
1672 | 12006286 | 24.08.2020 | 153,6 | Арм500 | ГОСТ 34028-2016 | 22 | 180x180 | Открытая |  | 154,338 | 1,8 | 0,4 | 153.938 |  |  | 2 | 1563 | 6 | 5419 | 11094 |  | 9937 | 3212 | 2242 | 200 | 13 | 2 | 2155 | 9 | 320 | 350 | 110 | [7 empty] | B 789/BC | 0,03 | 3:06:00 | 1537 | 3:06:00 | 1535 | 3:12:02 | 0.1875 | 0.1915 | 0.7006 | 0.004 | 0.0112 | 0.0431 | 0.0081 | 0.0265 | 0.0002 | 0.002 | 0.0005 |  | 0.0014 | 0.0024 | 0.0037 | 0.0014 | 0.0071 |  |  | 0.0039 |  | 0.0001 | 0.0021 |  | RHI DELTEK D99 |  | RHI JUSTAL DS1015
1673 | 12006287 | 24.08.2020 | 165,888 | Арм500 | ГОСТ 34028-2016 | 23 | 180x180 | Открытая |  | 166,653 | 1,8 | 0,4 | 166.253 |  |  | 5 | 1563 | 6 | 5453 | 11128 |  | 9968 | 3246 | 2276 | 200 | 13 | 2 | 2155 | 9 | 320 | 350 | 110 | [7 empty] | B 789/BC | 0,01 | 3:51:00 | 1534 | 3:51:00 | 1535 | 3:59:24 | 0.1859 | 0.1832 | 0.7048 | 0.0035 | 0.0095 | 0.041 | 0.0057 | 0.0232 | 0.0001 | 0.0017 | 0.0004 |  | 0.0011 | 0.0023 | 0.0037 | 0.0014 | 0.007 |  |  | 0.004 |  | 0.0001 | 0.0031 |  | RHI DELTEK D99 |  | RHI JUSTAL DS1015
1674 | 12006288 | 24.08.2020 | 162,816 | Арм500 | ГОСТ 34028-2016 | 24 | 180x180 | Открытая |  | 163,575 | 1,8 | 0,4 | 163.175 |  |  | 9 | 1567 | 6 | 5487 | 11159 |  | 9999 | 3280 | 2310 | 200 | 13 | 2 | 2155 | 9 | 320 | 350 | 110 | [7 empty] | B 789/BC | 0,01 | 4:40:00 | 1543 | 4:40:00 | 1540 | 5:00:05 | 0.198 | 0.1684 | 0.5229 | 0.0066 | 0.009 | 0.0331 | 0.0058 | 0.0199 | 0.0005 | 0.0015 | 0.0004 |  | 0.0011 | 0.0018 | 0.0033 | 0.001 | 0.0069 |  |  | 0.0035 |  | 0.0001 | 0.0022 |  | RHI DELTEK D99 |  | RHI JUSTAL DS1015
1675 | 12006289 | 24.08.2020 | 162,816 | Арм500 | ГОСТ 34028-2016 | 25 | 180x180 | Открытая |  | 163,575 | 1,8 | 0,4 | 163.175 |  |  | 7 | 1568 | 6 | 5520 | 11193 |  | 10029 | 3311 | 2343 | 200 | 13 | 2 | 2155 | 9 | 320 | 350 | 110 | [7 empty] | B 789/BC | 0,03 | 5:23:00 | 1542 | 5:23:00 | 1542 | 5:30:44 | 0.1878 | 0.1603 | 0.511 | 0.0029 | 0.0116 | 0.0388 | 0.0048 | 0.0222 | 0.0004 | 0.0014 | 0.0004 |  | 0.0011 | 0.0018 | 0.0032 | 0.0011 | 0.0067 |  |  | 0.0034 |  | 0.0001 | 0.0011 |  | RHI DELTEK D99 |  | RHI JUSTAL DS1015
1676 | 12006290 | 24.08.2020 | 165,888 | Арм500 | ГОСТ 34028-2016 | 26 | 180x180 | Открытая |  | 166,653 | 1,8 | 0,4 | 166.253 |  |  | 1 | 1568 | 6 | 5554 | 11223 |  | 10063 | 3345 | 2377 | 200 | 13 | 2 | 2155 | 9 | 320 | 350 | 120 | [7 empty] | B 789/BC | 0,01 | 6:12:00 | 1544 | 6:12:00 | 1543 | 6:20:12 | 0.1869 | 0.1514 | 0.5061 | 0.0067 | 0.0112 | 0.0354 | 0.0048 | 0.0184 | 0.0005 | 0.0015 | 0.0004 |  | 0.0009 | 0.0019 | 0.0028 | 0.0009 | 0.0062 |  |  | 0.0033 |  | 0.0001 | 0.0019 |  | RHI DELTEK D99 |  | RHI JUSTAL DS1015
1677 | 12006291 | 24.08.2020 | 159,744 | Арм500 | ГОСТ 34028-2016 | 27 | 180x180 | Открытая |  | 160,496 | 1,8 | 0,4 | 160.096 |  |  | 2 | 1566 | 6 | 5585 | 11257 |  | 10094 | 3375 | 2411 | 200 | 13 | 2 | 2155 | 9 | 320 | 350 | 110 | [7 empty] | B 789/BC | 0,01 | 6:57:00 | 1545 | 6:57:00 | 1546 | 7:04:45 | 0.1913 | 0.1465 | 0.5168 | 0.0043 | 0.0119 | 0.0387 | 0.0043 | 0.0165 | 0.0005 | 0.0014 | 0.0004 |  | 0.001 | 0.0019 | 0.0034 | 0.0015 | 0.0053 |  |  | 0.0035 |  | 0.0001 | 0.0018 |  | RHI DELTEK D99 |  | RHI JUSTAL DS1015
1678 | 12006292 | 24.08.2020 | 156,122 | Арм500 | ГОСТ 34028-2016 | 28 | 180x180 | Открытая |  | 167,066 | 1,8 | 0,4 | 166.666 | 6,7 |  | 5 | 1570 | 6 | 5616 | 11291 |  | 10125 | 3406 | 2442 | 200 | 7 | 2 | 2155 | 9 | 320 | 350 | 110 | [7 empty] | B 789/BC | 0,01 | 7:45:00 | 1542 | 7:45:00 | 1539 | 7:52:08 | 0.1873 | 0.1515 | 0.5186 | 0.0059 | 0.0102 | 0.0336 | 0.0037 | 0.012 | 0.0003 | 0.0016 | 0.0004 |  | 0.0009 | 0.0018 | 0.0028 | 0.0013 | 0.0052 |  |  | 0.0036 |  |  | 0.0008 |  | RHI DELTEK D99 |  | RHI JUSTAL DS1015
1679 | 12006293 | 24.08.2020 | 156,672 | Арм500 | ГОСТ 34028-2016 | 1 | 180x180 | Открытая |  | 158,797 | 1,8 | 0,4 | 158.397 |  | 1.38 | 1 | 1577 | 7 | 2517 | 4034 | 1519 | 10150 | 3434 | 2470 | 200 | 7 | 2 | 2155 | 9 | 320 | 350 | 110 | [7 empty] | B 789/BC | 0,08 | 18:20:00 | 1547 | 18:20:00 | 1545 | 18:32:52 | 0.205 | 0.1245 | 0.5079 | 0.0025 | 0.0204 | 0.042 | 0.0131 | 0.0364 | 0.0007 | 0.0023 | 0.0001 |  | 0.0009 | 0.0014 | 0.0026 | 0.0014 | 0.0059 |  |  | 0.0036 |  | 0.0001 |  |  | RHI DELTEK D99 |  | RHI JUSTAL DS1015 |  | 18:52 закрыли 1 ручей заклинил тормоз ТПА (1 клеть)
1680 | 12006294 | 24.08.2020 | 168,96 | Арм500 | ГОСТ 34028-2016 | 2 | 180x180 | Открытая |  | 169,731 | 1,8 | 0,4 | 169.331 |  |  | 12 | 1575 | 7 |  | 4067 | 1552 | 10183 | 3467 | 2503 | 200 | 7 | 2 | 2155 | 9 | 320 | 350 | 100 | [7 empty] | B 789/BC | 0,02 | 19:05:00 | 1544 | 19:05:00 | 1539 | 19:18:58 | 0.198 | 0.1316 | 0.5132 | 0.0056 | 0.0226 | 0.0498 | 0.0124 | 0.0391 | 0.0011 | 0.0022 | 0.0002 |  | 0.0009 | 0.0016 | 0.0027 | 0.0017 | 0.0067 |  |  | 0.0036 |  | 0.0001 |  |  | RHI DELTEK D99 |  | RHI JUSTAL DS1015
1681 | 12006295 | 24.08.2020 | 156,301 | Арм500 | ГОСТ 34028-2016 | 3 | 180x180 | Открытая |  | 157,445 | 1,8 | 0,4 | 157.045 |  |  | 2 | 1578 | 7 | 2526 | 4095 | 1583 | 10211 | 3498 | 2534 | 200 | 7 | 2 | 2155 | 9 | 320 | 350 | 100 | [7 empty] | B 789/BC | 0,02 | 19:55:00 | 1548 | 19:55:00 | 1547 | 20:06:04 | 0.1958 | 0.1431 | 0.5128 | 0.0056 | 0.0239 | 0.0556 | 0.0157 | 0.0412 | 0.0011 | 0.0031 | 0.0002 |  | 0.0009 | 0.0018 | 0.0034 | 0.0012 | 0.0068 |  |  | 0.0035 |  | 0.0001 |  |  | RHI DELTEK D99 |  | RHI JUSTAL DS1015 |  | 20:20 запуск 1 ручья
1682 | 12006296 | 24.08.2020 | 156,672 | Арм500 | ГОСТ 34028-2016 | 4 | 180x180 | Открытая |  | 157,417 | 1,8 | 0,4 | 157.017 |  |  | 10 | 1582 | 7 | 2547 | 4123 | 1611 | 10239 | 3524 | 2562 | 200 | 7 | 2 | 2155 | 9 | 320 | 350 | 100 | [7 empty] | B 789/BC | 0,01 | 20:45:00 | 1550 | 20:45:00 | 1549 | 20:55:32 | 0.2049 | 0.1402 | 0.5317 | 0.0086 | 0.0153 | 0.0562 | 0.0251 | 0.0442 | 0.001 | 0.0047 | 0.0002 |  | 0.001 | 0.002 | 0.0031 | 0.0014 | 0.005 |  |  | 0.0035 |  | 0.0001 |  |  | RHI DELTEK D99 |  | RHI JUSTAL DS1015
1683 | 12006297 | 24.08.2020 | 153,6 | Арм500 | ГОСТ 34028-2016 | 5 | 180x180 | Открытая |  | 154,338 | 1,8 | 0,4 | 153.938 |  |  | 5 | 1575 | 7 | 2575 | 4147 | 1635 | 10263 | 3551 | 2586 | 200 | 7 | 2 | 2155 | 9 | 320 | 350 | 100 | [7 empty] | B 789/BC | 0,01 | 21:25:00 | 1544 | 21:25:00 | 1540 | 21:35:17 | 0.1881 | 0.1518 | 0.513 | 0.0112 | 0.015 | 0.0559 | 0.02 | 0.0442 | 0.001 | 0.0036 | 0.0002 |  | 0.001 | 0.002 | 0.0029 | 0.0012 | 0.0054 |  |  | 0.0035 |  |  |  |  | RHI DELTEK D99 |  | RHI JUSTAL DS1015
1684 | 12006298 | 24.08.2020 | 165,888 | Арм500 | ГОСТ 34028-2016 | 6 | 180x180 | Открытая |  | 166,653 | 1,8 | 0,4 | 166.253 |  |  | 1 | 1570 | 7 | 2603 | 4175 | 1663 | 10291 | 3579 | 2614 | 200 | 7 | 2 | 2155 | 9 | 320 | 350 | 100 | [7 empty] | B 789/BC | 0,01 | 22:05:00 | 1545 | 22:05:00 | 1544 | 22:15:23 | 0.1925 | 0.1938 | 0.9682 | 0.0097 | 0.0192 | 0.0693 | 0.0186 | 0.0463 | 0.001 | 0.0023 | 0.0004 |  | 0.0012 | 0.0032 | 0.0033 | 0.0012 | 0.0062 |  |  | 0.0042 |  | 0.0001 |  |  | RHI DELTEK D99 |  | RHI JUSTAL DS1015
1685 | 12006299 | 24.08.2020 | 162,816 | Арм500 | ГОСТ 34028-2016 | 7 | 180x180 | Открытая |  | 163,575 | 1,8 | 0,4 | 163.175 |  |  | 12 | 1572 | 7 | 2630 | 4202 | 1691 | 10315 | 3607 | 2642 | 200 | 7 | 2 | 2155 | 9 | 320 | 350 | 100 | [7 empty] | B 789/BC | 0,01 | 22:48:00 | 1541 | 22:48:00 | 1540 | 22:57:57 | 0.1896 | 0.2061 | 1.0021 | 0.0047 | 0.0222 | 0.0718 | 0.0146 | 0.0437 | 0.001 | 0.0018 | 0.0004 |  | 0.0012 | 0.003 | 0.0037 | 0.0011 | 0.0065 |  |  | 0.0041 |  | 0.0001 |  |  | RHI DELTEK D99 |  | RHI JUSTAL DS1015
1686 | 12006300 | 24.08.2020 | 159,744 | Арм500 | ГОСТ 34028-2016 | 8 | 180x180 | Открытая |  | 160,596 | 1,8 | 0,4 | 160.196 |  |  | 2 | 1568 | 7 | 2655 | 4227 | 1718 | 10343 | 3634 | 2669 | 200 | 7 | 2 | 2155 | 9 | 320 | 350 | 100 | [7 empty] | B 789/BC | 0,01 | 23:25:00 | 1544 | 23:25:00 | 1547 | 23:34:13 | 0.1914 | 0.2101 | 0.9841 | 0.0101 | 0.0189 | 0.0696 | 0.0141 | 0.0409 | 0.0011 | 0.0019 | 0.0004 |  | 0.0012 | 0.0029 | 0.0033 | 0.0009 | 0.0066 |  |  | 0.004 |  | 0.0001 |  |  | RHI DELTEK D99 |  | RHI JUSTAL DS1015
1687 | 12006301 | 24.08.2020 | 159,744 | Арм500 | ГОСТ 34028-2016 | 9 | 180x180 | Открытая |  | 160,496 | 1,8 | 0,4 | 160.096 |  |  | 10 | 1575 | 7 | 2682 | 4255 | 1743 | 10371 | 3659 | 2697 | 200 | 7 | 2 | 2155 | 9 | 320 | 350 | 100 | [7 empty] | B 789/BC | 0,02 | 0:05:00 | 1537 | 0:05:00 | 1542 | 0:11:45 | 0.1959 | 0.2147 | 1.0257 | 0.0086 | 0.0188 | 0.0717 | 0.0148 | 0.0372 | 0.001 | 0.0027 | 0.0005 |  | 0.0013 | 0.0032 | 0.0033 | 0.0015 | 0.006 |  |  | 0.0041 |  | 0.0001 |  |  | RHI DELTEK D99 |  | RHI JUSTAL DS1015
1688 | 12006302 | 25.08.2020 | 156,672 | Арм500 | ГОСТ 34028-2016 | 10 | 180x180 | Открытая |  | 157,417 | 1,8 | 0,4 | 157.017 |  |  | 5 | 1568 | 7 | 2710 | 4279 | 1770 | 10395 | 3686 | 2721 | 200 | 7 | 2 | 2155 | 9 | 320 | 350 | 100 | [7 empty] | B 789/BC | 0,01 | 0:56:00 | 1537 | 0:56:00 | 1542 | 0:56:32 | 0.1935 | 0.1919 | 0.9915 | 0.0085 | 0.0135 | 0.0721 | 0.0162 | 0.0392 | 0.0011 | 0.0028 | 0.0004 |  | 0.0012 | 0.0029 | 0.0031 | 0.0012 | 0.0075 |  |  | 0.0043 |  | 0.0001 |  |  | RHI DELTEK D99 |  | RHI JUSTAL DS1015
1689 | 12006303 | 25.08.2020 | 165,888 | Арм500 | ГОСТ 34028-2016 | 11 | 180x180 | Открытая |  | 166,653 | 1,8 | 0,4 | 166.253 |  |  | 1 | 1567 | 7 | 2735 | 4307 | 1798 | 10420 | 3717 | 2749 | 200 | 7 | 2 | 2155 | 9 | 320 | 350 | 100 | [7 empty] | B 789/BC | 0,01 | 1:25:00 | 1545 | 1:25:00 | 1542 | 1:40:19 | 0.1969 | 0.2022 | 1.0223 | 0.0053 | 0.0122 | 0.0686 | 0.0154 | 0.0355 | 0.0011 | 0.0023 | 0.0004 |  | 0.0013 | 0.0031 | 0.0034 | 0.0016 | 0.009 |  |  | 0.0044 |  | 0.0001 |  |  | RHI DELTEK D99 |  | RHI JUSTAL DS1015
1690 | 12006304 | 25.08.2020 | 159,744 | Арм500 | ГОСТ 34028-2016 | 12 | 180x180 | Открытая |  | 160,496 | 1,8 | 0,4 | 160.096 |  |  | 12 | 1565 | 7 | 2759 | 4334 | 1826 | 10447 | 3745 | 2774 | 200 | 7 | 2 | 2155 | 9 | 320 | 350 | 100 | [7 empty] | B 789/BC | 0,01 | 2:05:00 | 1537 | 2:05:00 | 1534 | 2:10:20 | 0.1902 | 0.1948 | 1.0257 | 0.0078 | 0.011 | 0.0676 | 0.0151 | 0.0464 | 0.0012 | 0.0024 | 0.0004 |  | 0.0013 | 0.0032 | 0.0031 | 0.001 | 0.0065 |  |  | 0.0044 |  | 0.0001 |  |  | RHI DELTEK D99 |  | RHI JUSTAL DS1015
1691 | 12006305 | 25.08.2020 | 165,888 | Арм500 | ГОСТ 34028-2016 | 13 | 180x180 | Открытая |  | 166,653 | 1,8 | 0,4 | 166.253 |  |  | 2 | 1566 | 7 | 2784 | 4365 | 1853 | 10475 | 3772 | 2801 | 200 | 7 | 2 | 2155 | 9 | 320 | 350 | 100 | [7 empty] | B 789/BC | 0,01 | 2:50:00 | 1545 | 2:50:00 | 1544 | 2:59:06 | 0.1966 | 0.2086 | 1.0127 | 0.0072 | 0.0131 | 0.0628 | 0.0069 | 0.0223 | 0.0006 | 0.0017 | 0.0003 |  | 0.0013 | 0.003 | 0.003 | 0.0011 | 0.0065 |  |  | 0.0045 |  | 0.0001 |  |  | RHI DELTEK D99 |  | RHI JUSTAL DS1015
1692 | 12006306 | 25.08.2020 | 175,104 | Арм500 | ГОСТ 34028-2016 | 14 | 180x180 | Открытая |  | 175,889 | 1,8 | 0,4 | 175.489 |  |  | 10 | 1563 | 7 | 2811 | 4393 | 1884 | 10503 | 3803 | 2832 | 200 | 7 | 2 | 2155 | 9 | 320 | 350 | 100 | [7 empty] | B 789/BC | 0,01 | 3:25:00 | 1538 | 3:25:00 | 1535 | 3:46:43 | 0.188 | 0.2207 | 0.9985 | 0.0101 | 0.0124 | 0.0553 | 0.0068 | 0.0194 | 0.0004 | 0.0012 | 0.0003 |  | 0.0013 | 0.0028 | 0.0034 | 0.0015 | 0.0065 |  |  | 0.0041 |  | 0.0001 |  |  | RHI DELTEK D99 |  | RHI JUSTAL DS1015
1693 | 12006307 | 25.08.2020 | 168,96 | Арм500 | ГОСТ 34028-2016 | 15 | 180x180 | Открытая |  | 169,731 | 1,8 | 0,4 | 169.331 |  |  | 5 | 1563 | 7 | 2836 | 4423 | 1911 | 10530 | 3834 | 2859 | 200 | 7 | 2 | 2155 | 9 | 320 | 350 | 100 | [7 empty] | B 789/BC | 0,02 | 4:10:00 | 1537 | 4:10:00 | 1538 | 4:21:14 | 0.1874 | 0.2097 | 0.9893 | 0.0061 | 0.0135 | 0.056 | 0.0055 | 0.0199 | 0.0005 | 0.0011 | 0.0004 |  | 0.0013 | 0.0027 | 0.0035 | 0.0013 | 0.007 |  |  | 0.004 |  | 0.0001 |  |  | RHI DELTEK D99 |  | RHI JUSTAL DS1015
1694 | 12006308 | 25.08.2020 | 168,96 | Арм500 | ГОСТ 34028-2016 | 16 | 180x180 | Открытая |  | 169,731 | 1,8 | 0,4 | 169.331 |  |  | 12 | 1565 | 7 | 2861 | 4451 | 1942 | 10558 | 3864 | 2887 | 200 | 7 | 2 | 2155 | 9 | 320 | 350 | 100 | [7 empty] | B 789/BC | 0,01 | 4:50:00 | 1542 | 4:50:00 | 1540 | 5:04:55 | 0.1892 | 0.2435 | 0.9986 | 0.0089 | 0.0136 | 0.0567 | 0.0057 | 0.0171 | 0.0005 | 0.001 | 0.0005 |  | 0.0013 | 0.0028 | 0.0035 | 0.001 | 0.0074 |  |  | 0.0039 |  | 0.0001 |  |  | RHI DELTEK D99 |  | RHI JUSTAL DS1015
1695 | 12006309 | 25.08.2020 | 165,888 | Арм500 | ГОСТ 34028-2016 | 17 | 180x180 | Открытая |  | 166,653 | 1,8 | 0,4 | 166.253 |  |  | 2 | 1564 | 7 | 2885 | 4482 | 1970 | 10585 | 3892 | 2915 | 200 | 7 | 2 | 2155 | 9 | 320 | 350 | 100 | [7 empty] | B 789/BC | 0,01 | 5:35:00 | 1538 | 5:35:00 | 1537 | 5:41:28 | 0.1933 | 0.207 | 0.9835 | 0.0089 | 0.0146 | 0.0567 | 0.006 | 0.0177 | 0.0005 | 0.0011 | 0.0004 |  | 0.0011 | 0.0026 | 0.0033 | 0.0009 | 0.0101 |  |  | 0.004 |  | 0.0001 |  |  | RHI DELTEK D99 |  | RHI JUSTAL DS1015
1696 | 12006310 | 25.08.2020 | 165,888 | Арм500 | ГОСТ 34028-2016 | 18 | 180x180 | Открытая |  | 166,653 | 1,8 | 0,4 | 166.253 |  |  | 10 | 1565 | 7 | 2910 | 4509 | 1997 | 10613 | 3923 | 2942 | 200 | 7 | 2 | 2155 | 9 | 320 | 350 | 100 | [7 empty] | B 789/BC | 0,01 | 6:16:00 | 1538 | 6:16:00 | 1539 | 6:24:57 | 0.1924 | 0.199 | 1.0083 | 0.0084 | 0.0153 | 0.0553 | 0.0056 | 0.0168 | 0.0005 | 0.0009 | 0.0005 |  | 0.0013 | 0.0029 | 0.0034 | 0.0011 | 0.0089 |  |  | 0.0039 |  | 0.0001 |  |  | RHI DELTEK D99 |  | RHI JUSTAL DS1015
1697 | 12006311 | 25.08.2020 | 168,96 | Арм500 | ГОСТ 34028-2016 | 19 | 180x180 | Открытая |  | 169,731 | 1,8 | 0,4 | 169.331 |  |  | 1 | 1566 | 7 | 2934 | 4537 | 2028 | 10641 | 3953 | 2970 | 200 | 7 | 2 | 2155 | 9 | 320 | 350 | 100 | [7 empty] | B 789/BC | 0,01 | 7:00:00 | 1540 | 7:00:00 | 1539 | 7:03:11 | 0.1898 | 0.1986 | 0.9852 | 0.0156 | 0.0138 | 0.0717 | 0.0142 | 0.0407 | 0.0011 | 0.0018 | 0.0005 |  | 0.0012 | 0.0029 | 0.003 | 0.001 | 0.0083 |  |  | 0.004 |  | 0.0001 |  |  | RHI DELTEK D99 |  | RHI JUSTAL DS1015
1698 | 12006312 | 25.08.2020 | 168,96 | Арм500 | ГОСТ 34028-2016 | 20 | 180x180 | Открытая |  | 169,731 | 1,8 | 0,4 | 169.331 |  |  | 5 | 1565 | 7 | 2959 | 4568 | 2056 | 10668 | 3981 | 3001 | 200 | 7 | 2 | 2155 | 9 | 320 | 350 | 110 | [7 empty] | B 789/BC | 0,02 | 7:40:00 | 1539 | 7:40:00 | 1540 | 7:44:18 | 0.1882 | 0.2113 | 1.0085 | 0.0114 | 0.0138 | 0.0686 | 0.015 | 0.0377 | 0.0012 | 0.0021 | 0.0004 |  | 0.0012 | 0.003 | 0.0034 | 0.0013 | 0.0073 |  |  | 0.0043 |  | 0.0001 |  |  | RHI DELTEK D99 |  | RHI JUSTAL DS1015
1699 | 12006313 | 25.08.2020 | 165,888 | Арм500 | ГОСТ 34028-2016 | 21 | 180x180 | Открытая |  | 166,653 | 1,8 | 0,4 | 166.253 |  |  | 12 | 1563 | 7 | 2984 | 4595 | 2083 | 10696 | 4012 | 3028 | 200 | 7 | 2 | 2155 | 9 | 320 | 350 | 110 | [7 empty] | B 789/BC | 0,02 | 8:22:00 | 1534 | 8:22:00 | 1536 | 8:25:53 | 0.1903 | 0.2019 | 1.0151 | 0.0123 | 0.0155 | 0.0699 | 0.0139 | 0.0383 | 0.0014 | 0.0023 | 0.0007 |  | 0.0014 | 0.0036 | 0.0038 | 0.0013 | 0.0074 |  |  | 0.0043 |  | 0.0001 |  |  | RHI DELTEK D99 |  | RHI JUSTAL DS1015
1700 | 12006314 | 25.08.2020 | 165,888 | Арм500 | ГОСТ 34028-2016 | 22 | 180x180 | Открытая |  | 166,653 | 1,8 | 0,4 | 166.253 |  |  | 2 | 1564 | 7 | 3008 | 4626 | 2111 | 10720 | 4042 | 3056 | 200 | 7 | 2 | 2155 | 9 | 320 | 350 | 110 | [7 empty] | B 789/BC | 0,02 | 9:05:00 | 1537 | 9:05:00 | 1538 | 9:05:57 | 0.1966 | 0.2063 | 1.0352 | 0.0091 | 0.015 | 0.0661 | 0.0126 | 0.0391 | 0.0012 | 0.0025 | 0.0007 |  | 0.0014 | 0.0037 | 0.0037 | 0.0011 | 0.0074 |  |  | 0.0045 |  | 0.0001 |  |  | RHI DELTEK D99 |  | RHI JUSTAL DS1015
1701 | 12006315 | 25.08.2020 | 165,888 | Арм500 | ГОСТ 34028-2016 | 23 | 180x180 | Открытая |  | 166,653 | 1,8 | 0,4 | 166.253 |  |  | 1 | 1588 | 7 | 3033 | 4654 | 2142 | 10748 | 4070 | 3083 | 200 | 9 | 2 | 2155 | 9 | 320 | 350 | 110 | [7 empty] | B 789/BC | 0,01 | 9:45:00 | 1536 | 9:45:00 | 1537 | 9:47:17 | 0.1974 | 0.1951 | 1.0205 | 0.009 | 0.0127 | 0.0621 | 0.0155 | 0.0389 | 0.0014 | 0.0024 | 0.0007 |  | 0.0014 | 0.0035 | 0.0042 | 0.0012 | 0.0079 |  |  | 0.0044 |  | 0.0001 |  |  | RHI DELTEK D99 |  | RHI JUSTAL DS1015
1702 | 12006316 | 25.08.2020 | 159,744 | Арм500 | ГОСТ 34028-2016 | 24 | 180x180 | Открытая |  | 160,496 | 1,8 | 0,4 | 160.096 |  |  | 5 | 1566 | 7 | 3057 | 4681 | 2169 | 10773 | 4101 | 3108 | 200 | 7 | 2 | 2155 | 9 | 320 | 350 | 110 | [7 empty] | B 789/BC | 0,01 | 10:25:00 | 1540 | 10:25:00 | 1543 | 10:27:10 | 0.1949 | 0.1874 | 1.0028 | 0.0129 | 0.0114 | 0.056 | 0.0189 | 0.0443 | 0.0011 | 0.0043 | 0.0007 |  | 0.0012 | 0.0033 | 0.0036 | 0.0016 | 0.0079 |  |  | 0.0044 |  | 0.0001 |  |  | RHI DELTEK D99 |  | RHI JUSTAL DS1015
1703 | 12006317 | 25.08.2020 | 162,816 | Арм500 | ГОСТ 34028-2016 | 25 | 180x180 | Открытая |  | 163,575 | 1,8 | 0,4 | 163.175 |  |  | 12 | 1565 | 7 | 3082 | 4709 | 2197 | 10800 | 4128 | 3136 | 200 | 7 | 2 | 2155 | 9 | 320 | 350 | 110 | [7 empty] | B 789/BC | 0,01 | 11:05:00 | 1540 | 11:05:00 | 1543 | 11:15:34 | 0.1943 | 0.1867 | 1.0136 | 0.0146 | 0.0139 | 0.0587 | 0.018 | 0.0413 | 0.0013 | 0.0032 | 0.0007 |  | 0.0012 | 0.0036 | 0.0035 | 0.0012 | 0.0074 |  |  | 0.0046 |  | 0.0001 |  |  | RHI DELTEK D99 |  | RHI JUSTAL DS1015
1704 | 12006318 | 25.08.2020 | 168,96 | Арм500 | ГОСТ 34028-2016 | 26 | 180x180 | Открытая |  | 169,731 | 1,8 | 0,4 | 169.331 |  |  |  | 1575 | 7 | 3107 | 4736 | 2227 | 10828 | 4159 | 3163 | 200 | 7 | 2 | 2155 | 9 | 320 | 350 | 110 | [7 empty] | B 789/BC | 0,01 | 11:45:00 | 1542 | 11:45:00 | 1543 | 11:47:29 | 0.2081 | 0.1955 | 1.0452 | 0.0129 | 0.026 | 0.0678 | 0.0144 | 0.0432 | 0.0011 | 0.003 | 0.0007 |  | 0.0012 | 0.0039 | 0.004 | 0.0018 | 0.0075 |  |  | 0.0046 |  | 0.0001 |  |  | RHI DELTEK D99 |  | RHI JUSTAL DS1015
1705 | 12006319 | 25.08.2020 | 165,888 | Арм500 | ГОСТ 34028-2016 | 27 | 180x180 | Открытая |  | 166,653 | 1,8 | 0,4 | 166.253 |  |  | 2 | 1564 | 7 | 3131 | 4767 | 2255 | 10855 | 4187 | 3191 | 200 | 7 | 2 | 2155 | 9 | 320 | 350 | 110 | [7 empty] | B 789/BC | 0,01 | 12:26:00 | 1542 | 12:26:00 | 1541 | 12:29:51 | 0.2011 | 0.1968 | 1.0166 | 0.0113 | 0.0185 | 0.0649 | 0.0132 | 0.0443 | 0.0013 | 0.0026 | 0.0007 |  | 0.0013 | 0.0037 | 0.0038 | 0.0015 | 0.0072 |  |  | 0.0044 |  | 0.0001 |  |  | RHI DELTEK D99 |  | RHI JUSTAL DS1015
1706 | 12006320 | 25.08.2020 | 162,816 | Арм500 | ГОСТ 34028-2016 | 28 | 180x180 | Открытая |  | 163,575 | 1,8 | 0,4 | 163.175 |  |  | 1 | 1563 | 7 | 3156 | 4795 | 2283 | 10883 | 4214 | 3218 | 200 | 7 | 2 | 2155 | 9 | 320 | 350 | 110 | [7 empty] | B 789/BC | 0,01 | 13:10:00 | 1541 | 13:10:00 | 1542 | 13:10:42 | 0.1995 | 0.2205 | 1.0327 | 0.0101 | 0.0151 | 0.0626 | 0.0147 | 0.0431 | 0.0014 | 0.0025 | 0.0007 |  | 0.0015 | 0.0036 | 0.0039 | 0.0014 | 0.0076 |  |  | 0.0046 |  | 0.0001 |  |  | RHI DELTEK D99 |  | RHI JUSTAL DS1015
1707 | 12006321 | 25.08.2020 | 162,816 | Арм500 | ГОСТ 34028-2016 | 29 | 180x180 | Открытая |  | 163,675 | 1,8 | 0,4 | 163.275 |  |  | 5 | 1564 | 7 | 3183 | 4828 |  | 10917 | 4248 | 3252 | 200 | 7 | 2 | 2155 | 9 | 320 | 350 | 110 | [7 empty] | B 789/BC | 0,01 | 13:50:00 | 1540 | 13:50:00 | 1544 | 13:50:56 | 0.2076 | 0.1999 | 1.0572 | 0.008 | 0.0177 | 0.0671 | 0.0205 | 0.0454 | 0.0011 | 0.0035 | 0.0007 |  | 0.0014 | 0.0037 | 0.0033 | 0.001 | 0.007 |  |  | 0.0045 |  | 0.0001 |  |  | RHI DELTEK D99 |  | RHI JUSTAL DS1015 |  | 13:38 закрыли 3 ручей сбой в работе МКК
1708 | 12006322 | 25.08.2020 | 168,96 | Арм500 | ГОСТ 34028-2016 | 30 | 180x180 | Открытая |  | 169,731 | 1,8 | 0,4 | 169.331 |  |  | 12 | 1569 | 7 | 3214 | 4862 |  | 10948 | 4285 | 3289 | 200 | 7 | 2 | 2155 | 9 | 320 | 350 | 110 | [7 empty] | B 789/BC | 0,01 | 14:40:00 | 1544 | 14:40:00 | 1545 | 14:40:01 | 0.1955 | 0.2039 | 1.0295 | 0.0077 | 0.0161 | 0.0651 | 0.0168 | 0.0436 | 0.0011 | 0.003 | 0.0007 |  | 0.0014 | 0.0036 | 0.0036 | 0.001 | 0.007 |  |  | 0.0045 |  | 0.0001 |  |  | RHI DELTEK D99 |  | RHI JUSTAL DS1015
1709 | 12006323 | 25.08.2020 | 159,744 | Арм500 | ГОСТ 34028-2016 | 31 | 180x180 | Открытая |  | 160,496 | 1,8 | 0,4 | 160.096 |  |  | 3 | 1573 | 7 | 3242 | 4896 |  | 10978 | 4319 | 3323 | 200 | 7 | 2 | 2155 | 9 | 320 | 350 | 110 | [7 empty] | B 789/BC | 0,01 | 15:27:00 | 1545 | 15:27:00 | 1543 | 15:28:37 | 0.195 | 0.1937 | 1.0041 | 0.0081 | 0.0146 | 0.062 | 0.0151 | 0.0395 | 0.0013 | 0.0027 | 0.0007 |  | 0.0012 | 0.0034 | 0.0038 | 0.0011 | 0.0071 |  |  | 0.0044 |  | 0.0001 |  |  | RHI DELTEK D99 |  | RHI JUSTAL DS1015
1710 | 12006324 | 25.08.2020 | 168,96 | Арм500 | ГОСТ 34028-2016 | 32 | 180x180 | Открытая |  | 169,731 | 1,8 | 0,4 | 169.331 |  |  | 2 | 1568 | 7 | 3272 | 4930 |  | 11012 | 4356 | 3357 | 200 | 7 | 2 | 2155 | 9 | 320 | 350 | 110 | [7 empty] | B 789/BC | 0,01 | 16:16:00 | 1545 | 16:16:00 | 1545 | 16:17:56 | 0.184 | 0.1869 | 0.9846 | 0.0091 | 0.0155 | 0.0584 | 0.0159 | 0.0418 | 0.0014 | 0.0027 | 0.0006 |  | 0.0012 | 0.0033 | 0.0038 | 0.001 | 0.0079 |  |  | 0.0045 |  | 0.0001 |  |  | RHI DELTEK D99 |  | RHI JUSTAL DS1015
1711 | 12006325 | 25.08.2020 | 165,888 | Арм500 | ГОСТ 34028-2016 | 33 | 180x180 | Открытая |  | 166,653 | 1,8 | 0,4 | 166.253 |  |  | 1 | 1568 | 7 | 3300 | 4964 |  | 11046 | 4389 | 3394 | 200 | 7 | 2 | 2155 | 9 | 320 | 350 | 110 | [7 empty] | B 789/BC | 0,01 | 17:05:00 | 1545 | 17:05:00 | 1544 | 17:07:22 | 0.1941 | 0.1888 | 0.9906 | 0.0121 | 0.0175 | 0.0583 | 0.0135 | 0.0371 | 0.0015 | 0.0025 | 0.0006 |  | 0.0012 | 0.0035 | 0.0033 | 0.001 | 0.0066 |  |  | 0.0043 |  | 0.0001 |  |  | RHI DELTEK D99 |  | RHI JUSTAL DS1015
1712 | 12006326 | 25.08.2020 | 159,744 | Арм500 | ГОСТ 34028-2016 | 34 | 180x180 | Открытая |  | 160,496 | 1,8 | 0,4 | 160.096 |  |  | 5 | 1563 | 7 | 3328 | 4997 |  | 11077 | 4423 | 3427 | 166 | 5 | 2 | 1795 | 7 | 266 | 291 | 91 | [7 empty] | B 789/BC | 0,01 | 17:55:00 | 1546 | 17:55:00 | 1543 | 17:58:34 | 0.1859 | 0.196 | 1.0088 | 0.0097 | 0.0176 | 0.0592 | 0.0165 | 0.0387 | 0.0013 | 0.0027 | 0.0007 |  | 0.0013 | 0.0036 | 0.0043 | 0.0021 | 0.0064 |  |  | 0.0044 |  | 0.0001 |  |  | RHI DELTEK D99 |  | RHI JUSTAL DS1015
1713 | 12006327 | 25.08.2020 | 106,955 | Арм500 | ГОСТ 34028-2016 | 35 | 180x180 | Открытая |  | 162,89 | 1,8 | 20,4 | 142.49 | 30 | 5.3 | 12 | 1563 | 7 | 3345 | 12569 | 2301 | 11095 | 4445 | 3446 | 220 | 13 | 2 | 2155 | 9 | 320 | 380 | 130 | [7 empty] | B 789/BC | 0,01 | 18:42:00 | 1541 | 18:42:00 | 1542 | 18:44:16 | 0.1947 | 0.1994 | 1.0184 | 0.0086 | 0.0155 | 0.0583 | 0.0177 | 0.0382 | 0.0014 | 0.0026 | 0.0007 |  | 0.0014 | 0.0034 | 0.0039 | 0.0022 | 0.0073 |  |  | 0.0044 |  | 0.0001 |  |  | RHI DELTEK D99 |  | RHI JUSTAL DS1015 |  | Запустили ручей №3, срыв серии ( утечка масла гидростанции МКК)
1714 | 12006328 | 25.08.2020 | 168,96 | Арм500 | ГОСТ 34028-2016 | 1 | 180x180 | Открытая |  | 170,531 | 1,8 | 0,4 | 170.131 |  |  | 3 | 1575 | 3 | 3380 | 5050 |  | 5650 | 4479 | 3480 | 200 | 13 | 2 | 2155 | 9 | 300 | 380 | 110 | [7 empty] | B 789/BC | 0,07 | 20:34:00 | 1541 | 20:34:00 | 1543 | 20:50:24 | 0.1988 | 0.1846 | 1.0064 | 0.0073 | 0.0139 | 0.057 | 0.017 | 0.0476 | 0.0015 | 0.0032 | 0.0007 |  | 0.0012 | 0.0035 | 0.0036 | 0.002 | 0.0079 |  |  | 0.0044 |  | 0.0001 |  |  | RHI DELTEK D99 |  | RHI JUSTAL DS1015
1715 | 12006329 | 25.08.2020 | 178,176 | Арм500 | ГОСТ 34028-2016 | 2 | 180x180 | Открытая |  | 178,968 | 1,8 | 0,4 | 178.568 |  |  | 2 | 1566 | 3 | 3414 | 5084 |  | 5687 | 4516 | 3517 | 220 | 13 | 2 | 2155 | 9 | 320 | 400 | 130 | [7 empty] | B 789/BC | 0,01 | 21:30:00 | 1543 | 21:30:00 | 1541 | 21:58:47 | 0.2081 | 0.1892 | 1.0215 | 0.0052 | 0.0152 | 0.0511 | 0.0134 | 0.0324 | 0.001 | 0.0024 | 0.0006 |  | 0.0014 | 0.0036 | 0.004 | 0.0012 | 0.0067 |  |  | 0.0043 |  | 0.0001 |  |  | RHI DELTEK D99 |  | RHI JUSTAL DS1015
1716 | 12006330 | 25.08.2020 | 156,672 | Арм500 | ГОСТ 34028-2016 | 3 | 180x180 | Открытая |  | 157,417 | 1,8 | 0,4 | 157.017 |  |  | 1 | 1565 | 3 | 3481 | 12698 |  | 5748 | 4577 | 3578 | 220 | 13 | 2 | 2155 | 9 | 320 | 400 | 130 | [7 empty] | B 789/BC | 0,02 | 22:18:00 | 1544 | 22:18:00 | 1543 | 22:37:08 | 0.2033 | 0.1905 | 1.0004 | 0.0058 | 0.0116 | 0.0536 | 0.0137 | 0.0446 | 0.0013 | 0.0027 | 0.0006 |  | 0.0013 | 0.0031 | 0.0041 | 0.0015 | 0.0085 |  |  | 0.0044 |  | 0.0002 |  |  | RHI DELTEK D99 |  | RHI JUSTAL DS1015
1717 | 12006331 | 25.08.2020 | 165,888 | Арм500 | ГОСТ 34028-2016 | 4 | 180x180 | Открытая |  | 166,653 | 1,8 | 0,4 | 166.253 |  |  | 5 | 1562 | 3 | 3512 | 12732 |  | 5782 | 4611 | 3612 | 220 | 13 | 2 | 2155 | 9 | 320 | 400 | 130 | [7 empty] | B 789/BC | 0,01 | 23:02:00 | 1536 | 23:02:00 | 1531 | 23:26:22 | 0.1951 | 0.1942 | 1.0083 | 0.0097 | 0.0115 | 0.0582 | 0.0239 | 0.0633 | 0.0015 | 0.0039 | 0.0007 |  | 0.0012 | 0.0034 | 0.0036 | 0.0013 | 0.0069 |  |  | 0.0045 |  | 0.0001 |  |  | RHI DELTEK D99 |  | RHI JUSTAL DS1015
1718 | 12006332 | 25.08.2020 | 156,672 | Арм500 | ГОСТ 34028-2016 | 5 | 180x180 | Открытая |  | 157,417 | 1,8 | 0,4 | 157.017 |  |  | 12 | 1562 | 3 | 3543 | 12763 |  | 5813 | 4645 | 3643 | 220 | 13 | 2 | 2155 | 9 | 320 | 400 | 130 | [7 empty] | B 789/BC | 0,01 | 23:46:00 | 1530 | 23:46:00 | 1529 | 0:13:39 | 0.196 | 0.2006 | 1.002 | 0.0072 | 0.0104 | 0.0521 | 0.0186 | 0.0447 | 0.001 | 0.0039 | 0.0006 |  | 0.0014 | 0.0033 | 0.004 | 0.0018 | 0.0069 |  |  | 0.0044 |  | 0.0001 |  |  | RHI DELTEK D99 |  | RHI JUSTAL DS1015
1719 | 12006333 | 26.08.2020 | 159,744 | Арм500 | ГОСТ 34028-2016 | 6 | 180x180 | Открытая |  | 160,496 | 1,8 | 0,4 | 160.096 |  |  | 3 | 1561 | 3 | 3540 | 12763 |  | 5816 | 4645 | 3646 | 220 | 13 | 2 | 2155 | 9 | 320 | 400 | 130 | [7 empty] | B 789/BC | 0,01 | 0:31:00 | 1542 | 0:31:00 | 1541 | 0:53:58 | 0.2035 | 0.1915 | 0.9937 | 0.0075 | 0.0134 | 0.0546 | 0.0153 | 0.0479 | 0.0012 | 0.0028 | 0.0006 |  | 0.0014 | 0.0035 | 0.0039 | 0.0022 | 0.0061 |  |  | 0.0044 |  | 0.0001 |  |  | RHI DELTEK D99 |  | RHI JUSTAL DS1015
1720 | 12006334 | 26.08.2020 | 165,888 | Арм500 | ГОСТ 34028-2016 | 7 | 180x180 | Открытая |  | 166,653 | 1,8 | 0,4 | 166.253 |  |  | 2 | 1563 | 3 | 3570 | 12796 |  | 5850 | 4679 | 3680 | 220 | 13 | 2 | 2155 | 9 | 320 | 400 | 130 | [7 empty] | B 789/BC | 0,01 | 1:17:00 | 1540 | 1:17:00 | 1537 | 1:44:08 | 0.1993 | 0.1864 | 0.9916 | 0.0056 | 0.0111 | 0.0476 | 0.0132 | 0.0388 | 0.0013 | 0.0021 | 0.0006 |  | 0.0014 | 0.0033 | 0.0039 | 0.0016 | 0.0078 |  |  | 0.0045 |  | 0.0001 |  |  | RHI DELTEK D99 |  | RHI JUSTAL DS1015
1721 | 12006335 | 26.08.2020 | 162,816 | Арм500 | ГОСТ 34028-2016 | 8 | 180x180 | Открытая |  | 163,575 | 1,8 | 0,4 | 163.175 |  |  | 1 | 1562 | 3 | 3600 | 12827 |  | 5883 | 4712 | 3713 | 220 | 13 | 2 | 2155 | 9 | 320 | 400 | 130 | [7 empty] | B 789/BC | 0,01 | 2:03:00 | 1536 | 2:03:00 | 1540 | 2:24:14 | 0.2103 | 0.1557 | 1.0412 | 0.0025 | 0.0122 | 0.053 | 0.016 | 0.048 | 0.0016 | 0.0024 | 0.0006 |  | 0.0012 | 0.0035 | 0.0039 | 0.0018 | 0.0078 |  |  | 0.0045 |  | 0.0001 | 0.0027 |  | RHI DELTEK D99 |  | RHI JUSTAL DS1015
1722 | 12006336 | 26.08.2020 | 165,888 | Арм500 | ГОСТ 34028-2016 | 9 | 180x180 | Открытая |  | 166,653 | 1,8 | 0,4 | 166.253 |  |  | 5 | 1561 | 3 | 3632 | 12861 |  | 5917 | 4746 | 3747 | 220 | 13 | 2 | 2155 | 9 | 320 | 400 | 130 | [7 empty] | B 789/BC | 0,01 | 2:48:00 | 1539 | 2:48:00 | 1539 | 3:14:51 | 0.1902 | 0.1903 | 0.9842 | 0.0042 | 0.0146 | 0.0538 | 0.0131 | 0.0426 | 0.0014 | 0.0024 | 0.0006 |  | 0.0013 | 0.0034 | 0.0037 | 0.0011 | 0.0053 |  |  | 0.0044 |  | 0.0001 | 0.0027 |  | RHI DELTEK D99 |  | RHI JUSTAL DS1015
1723 | 12006337 | 26.08.2020 | 162,816 | Арм500 | ГОСТ 34028-2016 | 10 | 180x180 | Открытая |  | 163,575 | 1,8 | 0,4 | 163.175 |  |  | 10 | 1569 | 3 | 3662 | 12892 |  | 5951 | 4780 | 3781 | 220 | 13 | 2 | 2155 | 9 | 320 | 400 | 130 | [7 empty] | B 789/BC | 0,01 | 3:35:00 | 1538 | 3:35:00 | 1534 | 4:10:00 | 0.1983 | 0.1921 | 0.9909 | 0.0037 | 0.0145 | 0.0612 | 0.0159 | 0.0456 | 0.0013 | 0.0027 | 0.0006 |  | 0.0014 | 0.0034 | 0.0038 | 0.001 | 0.006 |  |  | 0.0043 |  | 0.0001 |  |  | RHI DELTEK D99 |  | RHI JUSTAL DS1015
1724 | 12006338 | 26.08.2020 | 178,176 | Арм500 | ГОСТ 34028-2016 | 11 | 180x180 | Открытая |  | 178,968 | 1,8 | 0,4 | 178.568 |  |  | 3 | 1561 | 3 | 3696 | 12928 |  | 5988 | 4817 | 3815 | 220 | 13 | 2 | 2155 | 9 | 320 | 400 | 130 | [7 empty] | B 789/BC | 0,01 | 4:12:00 | 1540 | 4:12:00 | 1542 | 4:49:57 | 0.1923 | 0.1932 | 0.9948 | 0.006 | 0.0189 | 0.0606 | 0.0167 | 0.044 | 0.0013 | 0.0028 | 0.0006 |  | 0.0014 | 0.0037 | 0.0039 | 0.0008 | 0.0061 |  |  | 0.0044 |  | 0.0001 |  |  | RHI DELTEK D99 |  | RHI JUSTAL DS1015
1725 | 12006339 | 26.08.2020 | 165,888 | Арм500 | ГОСТ 34028-2016 | 12 | 180x180 | Открытая |  | 166,653 | 1,8 | 0,4 | 166.253 |  |  | 2 | 1562 | 3 | 3727 | 12959 |  | 6022 | 4851 | 3852 | 220 | 13 | 2 | 2155 | 9 | 320 | 400 | 130 | [7 empty] | B 789/BC | 0,01 | 5:09:00 | 1538 | 5:09:00 | 1538 | 5:32:20 | 0.1965 | 0.1926 | 0.9904 | 0.0032 | 0.0136 | 0.0527 | 0.0164 | 0.0426 | 0.0014 | 0.0025 | 0.0006 |  | 0.0014 | 0.0033 | 0.0041 | 0.0012 | 0.0064 |  |  | 0.0044 |  | 0.0001 |  |  | RHI DELTEK D99 |  | RHI JUSTAL DS1015
1726 | 12006340 | 26.08.2020 | 162,816 | Арм500 | ГОСТ 34028-2016 | 13 | 180x180 | Открытая |  | 163,575 | 1,8 | 0,4 | 163.175 |  |  | 1 | 1559 | 3 | 3758 | 12993 |  | 6055 | 4884 | 3882 | 220 | 13 | 2 | 2155 | 9 | 320 | 400 | 130 | [7 empty] | B 789/BC | 0,01 | 5:56:00 | 1536 | 5:56:00 | 1532 | 6:18:16 | 0.2005 | 0.2079 | 1.014 | 0.0092 | 0.011 | 0.0489 | 0.0141 | 0.0396 | 0.0017 | 0.0025 | 0.0006 |  | 0.0015 | 0.0034 | 0.0037 | 0.0013 | 0.0064 |  |  | 0.0044 |  | 0.0001 |  |  | RHI DELTEK D99 |  | RHI JUSTAL DS1015
1727 | 12006341 | 26.08.2020 | 165,888 | Арм500 | ГОСТ 34028-2016 | 14 | 180x180 | Открытая |  | 166,653 | 1,8 | 0,4 | 166.253 |  |  | 5 | 1559 | 3 | 3791 | 13024 |  | 6089 | 4918 | 3916 | 220 | 13 | 2 | 2155 | 9 | 320 | 400 | 130 | [7 empty] | B 789/BC | 0,01 | 6:41:00 | 1535 | 6:41:00 | 1536 | 7:05:30 | 0.1907 | 0.1919 | 0.9988 | 0.0076 | 0.0117 | 0.0512 | 0.0161 | 0.0449 | 0.002 | 0.0028 | 0.0005 |  | 0.0013 | 0.0034 | 0.0035 | 0.0015 | 0.0057 |  |  | 0.0043 |  | 0.0001 |  |  | RHI DELTEK D99 |  | RHI JUSTAL DS1015
1728 | 12006342 | 26.08.2020 | 165,888 | Арм500 | ГОСТ 34028-2016 | 15 | 180x180 | Открытая |  | 166,653 | 1,8 | 0,4 | 166.253 |  |  | 10 | 1562 | 3 | 3822 | 13057 |  | 6123 | 4952 | 3950 | 200 | 13 | 2 | 2155 | 9 | 320 | 350 | 120 | [7 empty] | B 789/BC | 0,01 | 7:26:00 | 1539 | 7:26:00 | 1541 | 7:41:32 | 0.1952 | 0.2069 | 0.9794 | 0.0053 | 0.0113 | 0.058 | 0.0181 | 0.0464 | 0.0012 | 0.0036 | 0.0005 |  | 0.0013 | 0.0031 | 0.0036 | 0.001 | 0.0058 |  |  | 0.0044 |  | 0.0001 |  |  | RHI DELTEK D99 |  | RHI JUSTAL DS1015
1729 | 12006343 | 26.08.2020 | 162,047 | Арм500 | ГОСТ 34028-2016 | 16 | 180x180 | Открытая |  | 172,803 | 1,8 | 0,4 | 172.403 | 5,9 |  | 3 | 1559 | 3 | 3853 | 13091 |  | 6154 | 4986 | 3984 | 200 | 13 | 2 | 2155 | 9 | 320 | 350 | 120 | [7 empty] | B 789/BC | 0,01 | 8:11:00 | 1541 | 8:11:00 | 1540 | 8:16:20 | 0.1996 | 0.1982 | 0.9877 | 0.0059 | 0.0128 | 0.0596 | 0.018 | 0.05 | 0.0014 | 0.0036 | 0.0006 |  | 0.0015 | 0.0034 | 0.0038 | 0.0011 | 0.0062 |  |  | 0.0044 |  | 0.0001 | 0.002 |  | RHI DELTEK D99 |  | RHI JUSTAL DS1015 |  | Окончание серии.
1730 | 12006344 | 26.08.2020 | 153,549 | Арм500 | ГОСТ 34028-2016 | 1 | 180x180 | Открытая |  | 155,487 | 1,8 | 0,4 | 155.087 |  |  | 10 | 1587 | 1 | 4034 | 27 | 25 | 6179 | 25 | 25 | 200 | 13 | 2 | 2155 | 9 | 320 | 350 | 110 | [7 empty] | B 789/BC | 0,11 | 12:46:00 | 1550 | 12:46:00 | 1550 | 12:59:51 | 0.1875 | 0.1734 | 1.0157 | 0.0054 | 0.0161 | 0.0604 | 0.0191 | 0.0441 | 0.0012 | 0.0034 | 0.0006 |  | 0.0013 | 0.0035 | 0.0049 | 0.0012 | 0.0073 |  |  | 0.0046 |  | 0.0002 | 0.0022 |  | RHI DELTEK D99 |  | RHI JUSTAL DS1015 |  | Запуск серии. Неисправность МГР№3. Порезка НЛЗ ручным резаком.
1731 | 12006345 | 26.08.2020 | 159,718 | Арм500 | ГОСТ 34028-2016 | 2 | 180x180 | Открытая |  | 160,47 | 1,8 | 0,4 | 160.07 |  |  | 1 | 1577 | 1 | 4058 | 51 | 52 | 6206 | 52 | 52 | 200 | 13 | 2 | 2155 | 9 | 320 | 350 | 110 | [7 empty] | B 789/BC | 0,03 | 13:35:00 | 1541 | 13:35:00 | 1543 | 13:40:39 | 0.1846 | 0.1829 | 1.0112 | 0.0068 | 0.0153 | 0.0662 | 0.0207 | 0.0419 | 0.0012 | 0.0037 | 0.0006 |  | 0.0013 | 0.0034 | 0.0034 | 0.0009 | 0.0081 |  |  | 0.0045 |  | 0.0001 | 0.0031 |  | RHI DELTEK D99 |  | RHI JUSTAL DS1015 |  | Неисправность МГРа №3, порезка НЛЗ ручным резаком
1732 | 12006346 | 26.08.2020 | 168,96 | Арм500 | ГОСТ 34028-2016 | 3 | 180x180 | Открытая |  | 169,731 | 1,8 | 0,4 | 169.331 |  |  | 12 | 1576 | 1 | 4086 | 82 | 80 | 6234 | 80 | 80 | 200 | 13 | 2 | 2155 | 9 | 320 | 350 | 110 | [7 empty] | B 789/BC | 0,04 | 14:14:00 | 1543 | 14:14:00 | 1540 | 14:19:14 | 0.1876 | 0.1928 | 1.0336 | 0.0079 | 0.0158 | 0.0613 | 0.0173 | 0.0516 | 0.0009 | 0.0033 | 0.0006 |  | 0.0014 | 0.0036 | 0.0036 | 0.0011 | 0.0068 |  |  | 0.0045 |  | 0.0001 | 0.0023 |  | RHI DELTEK D99 |  | RHI JUSTAL DS1015
1733 | 12006347 | 26.08.2020 | 159,744 | Арм500 | ГОСТ 34028-2016 | 4 | 180x180 | Открытая |  | 160,496 | 1,8 | 0,4 | 160.096 |  |  | 5 | 1566 | 1 | 4110 | 110 | 104 | 6261 | 107 | 107 | 200 | 13 | 2 | 2155 | 9 | 320 | 350 | 120 | [7 empty] | B 789/BC | 0,01 | 14:54:00 | 1541 | 14:54:00 | 1541 | 15:01:48 | 0.1838 | 0.1837 | 1.0129 | 0.0054 | 0.0141 | 0.0547 | 0.015 | 0.0468 | 0.0011 | 0.0027 | 0.0005 |  | 0.0013 | 0.0032 | 0.0038 | 0.0011 | 0.0067 |  |  | 0.0045 |  | 0.0001 | 0.001 |  | RHI DELTEK D99 |  | RHI JUSTAL DS1015
1734 | 12006348 | 26.08.2020 | 162,816 | Арм500 | ГОСТ 34028-2016 | 5 | 180x180 | Открытая |  | 163,575 | 1,8 | 0,4 | 163.175 |  |  | 3 | 1567 | 1 | 4138 | 137 | 132 | 6286 | 135 | 135 | 200 | 13 | 2 | 2155 | 9 | 320 | 350 | 120 | [7 empty] | B 789/BC | 0,01 | 15:33:00 | 1539 | 15:33:00 | 1536 | 15:37:16 | 0.1882 | 0.1881 | 1.0246 | 0.0064 | 0.0169 | 0.0628 | 0.0188 | 0.0525 | 0.0011 | 0.0033 | 0.0006 |  | 0.0012 | 0.0033 | 0.0042 | 0.0011 | 0.0066 |  |  | 0.0046 |  | 0.0001 | 0.0017 |  | RHI DELTEK D99 |  | RHI JUSTAL DS1015
1735 | 12006349 | 26.08.2020 | 168,96 | Арм500 | ГОСТ 34028-2016 | 6 | 180x180 | Открытая |  | 169,731 | 1,8 | 0,4 | 169.331 |  |  | 10 | 1562 | 1 | 4166 | 168 | 160 | 6314 | 163 | 163 | 200 | 13 | 2 | 2155 | 9 | 320 | 350 | 130 | [7 empty] | B 789/BC | 0,01 | 16:13:00 | 1540 | 16:13:00 | 1541 | 16:17:17 | 0.1896 | 0.2024 | 1.015 | 0.0089 | 0.0203 | 0.06 | 0.0165 | 0.0464 | 0.0011 | 0.0032 | 0.0006 |  | 0.0015 | 0.0034 | 0.0035 | 0.0011 | 0.0067 |  |  | 0.0045 |  | 0.0001 | 0.0011 |  | RHI DELTEK D99 |  | RHI JUSTAL DS1015
1736 | 12006350 | 26.08.2020 | 168,96 | Арм500 | ГОСТ 34028-2016 | 7 | 180x180 | Открытая |  | 169,731 | 1,8 | 0,4 | 169.331 |  |  | 1 | 1561 | 1 | 4193 | 199 | 187 | 6341 | 190 | 190 | 200 | 13 | 2 | 2155 | 9 | 320 | 350 | 110 | [7 empty] | B 789/BC | 0,01 | 16:55:00 | 1532 | 16:55:00 | 1535 | 17:01:23 | 0.1906 | 0.1945 | 1.0142 | 0.0056 | 0.0161 | 0.0491 | 0.008 | 0.0269 | 0.0007 | 0.0019 | 0.0005 |  | 0.0014 | 0.0032 | 0.0039 | 0.0011 | 0.0072 |  |  | 0.0044 |  | 0.0001 | 0.0011 |  | RHI DELTEK D99 |  | RHI JUSTAL DS1015
1737 | 12006351 | 26.08.2020 | 168,96 | Арм500 | ГОСТ 34028-2016 | 8 | 180x180 | Открытая |  | 169,731 | 1,8 | 0,4 | 169.331 |  |  | 12 | 1562 | 1 | 4221 | 226 | 215 | 6369 | 218 | 221 | 200 | 13 | 2 | 2155 | 9 | 320 | 350 | 110 | [7 empty] | B 789/BC | 0,01 | 17:35:00 | 1530 | 17:35:00 | 1533 | 17:41:16 | 0.1891 | 0.1888 | 1.0208 | 0.0045 | 0.0151 | 0.0465 | 0.0049 | 0.0188 | 0.0005 | 0.0016 | 0.0005 |  | 0.0012 | 0.003 | 0.0033 | 0.001 | 0.0063 |  |  | 0.0045 |  |  | 0.0073 |  | RHI DELTEK D99 |  | RHI JUSTAL DS1015
1738 | 12006352 | 26.08.2020 | 168,96 | Арм500 | ГОСТ 34028-2016 | 9 | 180x180 | Открытая |  | 169,731 | 1,8 | 0,4 | 169.331 |  |  | 5 | 1565 | 1 | 4248 | 254 | 242 | 6396 | 249 | 249 | 200 | 13 | 2 | 2155 | 9 | 320 | 350 | 110 | [7 empty] | B 789/BC | 0,01 | 18:15:00 | 1536 | 18:15:00 | 1535 | 18:21:55 | 0.1856 | 0.19 | 1.0062 | 0.0039 | 0.0103 | 0.0393 | 0.0067 | 0.0223 | 0.0006 | 0.0016 | 0.0005 |  | 0.0012 | 0.0029 | 0.0033 | 0.0009 | 0.0065 |  |  | 0.0045 |  |  | 0.0012 |  | RHI DELTEK D99 |  | RHI JUSTAL DS1015
1739 | 12006353 | 26.08.2020 | 168,96 | Арм500 | ГОСТ 34028-2016 | 10 | 180x180 | Открытая |  | 169,731 | 1,8 | 0,4 | 169.331 |  |  | 10 | 1563 | 1 | 4276 | 285 | 270 | 6424 | 276 | 276 | 200 | 13 | 2 | 2155 | 9 | 320 | 350 | 110 | [7 empty] | B 789/BC | 0,01 | 18:57:00 | 1531 | 18:57:00 | 1534 | 19:04:26 | 0.1887 | 0.1946 | 1.006 | 0.0052 | 0.0132 | 0.0432 | 0.0053 | 0.0191 | 0.0006 | 0.0015 | 0.0005 |  | 0.0012 | 0.0029 | 0.0038 | 0.001 | 0.0067 |  |  | 0.0045 |  |  | 0.0029 |  | RHI DELTEK D99 |  | RHI JUSTAL DS1015
1740 | 12006354 | 26.08.2020 | 165,888 | Арм500 | ГОСТ 34028-2016 | 11 | 180x180 | Открытая |  | 166,653 | 1,8 | 0,4 | 166.253 |  |  | 3 | 1565 | 3 | 4304 | 312 | 298 | 6452 | 304 | 304 | 200 | 7 | 2 | 2155 | 9 | 320 | 350 | 110 | [7 empty] | B 789/BC | 0,01 | 19:35:00 | 1535 | 19:35:00 | 1535 | 19:48:23 | 0.1953 | 0.1791 | 1.0148 | 0.0048 | 0.0158 | 0.0429 | 0.0052 | 0.0178 | 0.0006 | 0.0016 | 0.0005 |  | 0.0012 | 0.0033 | 0.0034 | 0.0009 | 0.0068 |  |  | 0.0045 |  | 0.0001 | 0.0031 |  | RHI DELTEK D99 |  | RHI JUSTAL DS1015
1741 | 12006355 | 26.08.2020 | 162,816 | Арм500 | ГОСТ 34028-2016 | 12 | 180x180 | Открытая |  | 163,575 | 1,8 | 0,4 | 163.175 |  |  | 1 | 1569 | 3 | 4331 | 340 | 325 | 6476 | 331 | 331 | 200 | 7 | 2 | 2155 | 9 | 320 | 350 | 110 | [7 empty] | B 789/BC | 0,01 | 20:17:00 | 1534 | 20:17:00 | 1535 | 20:18:12 | 0.1853 | 0.1913 | 0.7418 | 0.0039 | 0.0079 | 0.0328 | 0.0052 | 0.0195 | 0.0005 | 0.0013 | 0.0004 |  | 0.0011 | 0.0021 | 0.0033 | 0.0014 | 0.007 |  |  | 0.0039 |  | 0.0001 |  |  | RHI DELTEK D99 |  | RHI JUSTAL DS1015
1742 | 12006356 | 26.08.2020 | 168,96 | Арм500 | ГОСТ 34028-2016 | 13 | 180x180 | Открытая |  | 169,731 | 1,8 | 0,4 | 169.331 |  |  | 12 | 1570 | 3 | 4359 | 370 | 353 | 6504 | 359 | 359 | 200 | 7 | 2 | 2155 | 9 | 320 | 350 | 110 | [7 empty] | B 789/BC | 0,01 | 21:00:00 | 1540 | 21:00:00 | 1541 | 20:58:07 | 0.193 | 0.1937 | 0.7182 | 0.0061 | 0.0079 | 0.0316 | 0.0054 | 0.0207 | 0.0004 | 0.0012 | 0.0004 |  | 0.0012 | 0.0022 | 0.0035 | 0.0027 | 0.0067 |  |  | 0.0039 |  | 0.0001 | 0.0013 |  | RHI DELTEK D99 |  | RHI JUSTAL DS1015
1743 | 12006357 | 26.08.2020 | 159,744 | Арм500 | ГОСТ 34028-2016 | 14 | 180x180 | Открытая |  | 160,496 | 1,8 | 0,4 | 160.096 |  |  | 5 | 1566 | 3 | 4386 | 398 | 377 | 6531 | 384 | 387 | 200 | 7 | 2 | 2155 | 9 | 320 | 350 | 110 | [7 empty] | B 789/BC | 0,01 | 21:35:00 | 1541 | 21:35:00 | 1539 | 21:38:13 | 0.1871 | 0.1999 | 0.7321 | 0.0086 | 0.0138 | 0.038 | 0.005 | 0.0198 | 0.0005 | 0.0013 | 0.0004 |  | 0.0012 | 0.0026 | 0.0034 | 0.0018 | 0.0065 |  |  | 0.004 |  | 0.0001 | 0.0003 |  | RHI DELTEK D99 |  | RHI JUSTAL DS1015
1744 | 12006358 | 26.08.2020 | 162,816 | Арм500 | ГОСТ 34028-2016 | 15 | 180x180 | Открытая |  | 163,575 | 1,8 | 0,4 | 163.175 |  |  | 10 | 1564 | 3 | 4411 | 426 | 405 | 6559 | 411 | 414 | 200 | 7 | 2 | 2155 | 9 | 320 | 350 | 110 | [7 empty] | B 789/BC | 0,01 | 22:15:00 | 1538 | 22:15:00 | 1541 | 22:16:15 | 0.1899 | 0.199 | 0.7296 | 0.0069 | 0.0227 | 0.0418 | 0.0045 | 0.0199 | 0.0005 | 0.0014 | 0.0004 |  | 0.0011 | 0.0024 | 0.0034 | 0.0013 | 0.0071 |  |  | 0.004 |  | 0.0001 |  |  | RHI DELTEK D99 |  | RHI JUSTAL DS1015
1745 | 12006359 | 26.08.2020 | 165,888 | Арм500 | ГОСТ 34028-2016 | 16 | 180x180 | Открытая |  | 166,653 | 1,8 | 0,4 | 166.253 |  |  | 3 | 1567 | 3 | 4439 | 453 | 433 | 6587 | 439 | 442 | 200 | 7 | 2 | 2155 | 9 | 320 | 350 | 110 | [7 empty] | B 789/BC | 0,01 | 22:55:00 | 1538 | 22:55:00 | 1541 | 22:55:07 | 0.1844 | 0.1843 | 0.7305 | 0.0077 | 0.0218 | 0.0402 | 0.0046 | 0.0217 | 0.0004 | 0.0014 | 0.0005 |  | 0.0011 | 0.0029 | 0.0032 | 0.0015 | 0.0074 |  |  | 0.0039 |  | 0.0001 |  |  | RHI DELTEK D99 |  | RHI JUSTAL DS1015
1746 | 12006360 | 26.08.2020 | 168,96 | Арм500 | ГОСТ 34028-2016 | 17 | 180x180 | Открытая |  | 169,731 | 1,8 | 0,4 | 169.331 |  |  | 12 | 1566 | 3 | 4466 | 484 | 460 | 6614 | 466 | 469 | 200 | 7 | 2 | 2155 | 9 | 320 | 350 | 110 | [7 empty] | B 789/BC | 0,01 | 23:35:00 | 1537 | 23:35:00 | 1535 | 23:38:24 | 0.1894 | 0.1755 | 0.7183 | 0.0084 | 0.0147 | 0.0388 | 0.0044 | 0.0225 | 0.0004 | 0.0014 | 0.0004 |  | 0.001 | 0.0022 | 0.0032 | 0.0011 | 0.007 |  |  | 0.0038 |  |  |  |  | RHI DELTEK D99 |  | RHI JUSTAL DS1015
1747 | 12006361 | 27.08.2020 | 165,888 | Арм500 | ГОСТ 34028-2016 | 18 | 180x180 | Открытая |  | 166,653 | 1,8 | 0,4 | 166.253 |  |  | 5 | 1568 | 3 | 4494 | 512 | 488 | 6642 | 494 | 497 | 200 | 7 | 2 | 2155 | 9 | 320 | 350 | 110 | [7 empty] | B 789/BC | 0,01 | 0:15:00 | 1541 | 0:15:00 | 1542 | 0:18:06 | 0.1934 | 0.1906 | 0.7152 | 0.0077 | 0.0191 | 0.0378 | 0.0052 | 0.0222 | 0.0006 | 0.0017 | 0.0005 |  | 0.0011 | 0.0028 | 0.0048 | 0.0014 | 0.007 |  |  | 0.0041 |  | 0.0001 | 0.0021 |  | RHI DELTEK D99 |  | RHI JUSTAL DS1015
1748 | 12006362 | 27.08.2020 | 156,672 | Арм500 | ГОСТ 34028-2016 | 19 | 180x180 | Открытая |  | 157,417 | 1,8 | 0,4 | 157.017 |  |  | 1 | 1566 | 3 | 4518 | 536 | 515 | 6669 | 519 | 525 | 200 | 7 | 2 | 2155 | 9 | 320 | 350 | 110 | [7 empty] | B 789/BC | 0,01 | 0:55:00 | 1539 | 0:55:00 | 1538 | 1:01:34 | 0.1993 | 0.1764 | 0.7413 | 0.0102 | 0.0204 | 0.0467 | 0.0124 | 0.0413 | 0.0009 | 0.0022 | 0.0005 |  | 0.0011 | 0.0032 | 0.0035 | 0.0013 | 0.007 |  |  | 0.0041 |  | 0.0001 | 0.0017 |  | RHI DELTEK D99 |  | RHI JUSTAL DS1015
1749 | 12006363 | 27.08.2020 | 159,718 | Арм500 | ГОСТ 34028-2016 | 20 | 180x180 | Открытая |  | 160,47 | 1,8 | 0,4 | 160.07 |  |  | 10 | 1568 | 3 | 4546 | 564 | 543 | 6694 | 543 | 552 | 200 | 7 | 2 | 2155 | 9 | 320 | 350 | 110 | [7 empty] | B 789/BC | 0,01 | 1:35:00 | 1542 | 1:35:00 | 1539 | 1:33:06 | 0.1898 | 0.1767 | 0.7219 | 0.012 | 0.0178 | 0.0519 | 0.0137 | 0.0429 | 0.0012 | 0.0023 | 0.0005 |  | 0.0011 | 0.0029 | 0.0035 | 0.002 | 0.0076 |  |  | 0.004 |  | 0.0001 |  |  | RHI DELTEK D99 |  | RHI JUSTAL DS1015 |  | Сбой в работе МГР 3 ручей.
1750 | 12006364 | 27.08.2020 | 165,888 | Арм500 | ГОСТ 34028-2016 | 21 | 180x180 | Открытая |  | 166,653 | 1,8 | 0,4 | 166.253 |  |  | 12 | 1566 | 3 | 4574 | 591 | 571 | 6722 | 571 | 580 | 200 | 7 | 2 | 2155 | 9 | 320 | 350 | 110 | [7 empty] | B 789/BC | 0,01 | 2:13:00 | 1537 | 2:13:00 | 1535 | 2:15:16 | 0.1996 | 0.1909 | 0.7262 | 0.0131 | 0.0197 | 0.0522 | 0.0136 | 0.0393 | 0.001 | 0.002 | 0.0005 |  | 0.0012 | 0.0027 | 0.0037 | 0.0018 | 0.0075 |  |  | 0.004 |  | 0.0001 |  |  | RHI DELTEK D99 |  | RHI JUSTAL DS1015
1751 | 12006365 | 27.08.2020 | 162,816 | Арм500 | ГОСТ 34028-2016 | 22 | 180x180 | Открытая |  | 163,575 | 1,8 | 0,4 | 163.175 |  |  | 5 | 1569 | 3 | 4601 | 619 | 598 | 6749 | 595 | 607 | 200 | 7 | 2 | 2155 | 9 | 320 | 350 | 110 | [7 empty] | B 789/BC | 0,01 | 2:55:00 | 1535 | 2:55:00 | 1535 | 2:56:33 | 0.1894 | 0.1824 | 0.711 | 0.0095 | 0.0188 | 0.0521 | 0.0151 | 0.0411 | 0.0011 | 0.0023 | 0.0005 |  | 0.0011 | 0.0026 | 0.0033 | 0.0013 | 0.0076 |  |  | 0.0039 |  | 0.0001 |  |  | RHI DELTEK D99 |  | RHI JUSTAL DS1015
1752 | 12006366 | 27.08.2020 | 156,672 | Арм500 | ГОСТ 34028-2016 | 23 | 180x180 | Открытая |  | 157,417 | 1,8 | 0,4 | 157.017 |  |  | 3 | 1574 | 3 | 4626 | 644 | 626 | 6774 | 623 | 635 | 200 | 7 | 2 | 2155 | 9 | 320 | 350 | 110 | [7 empty] | B 789/BC | 0,01 | 3:37:00 | 1538 | 3:37:00 | 1538 | 3:39:24 | 0.1786 | 0.1918 | 0.7136 | 0.0101 | 0.0174 | 0.0481 | 0.0131 | 0.0478 | 0.0009 | 0.0024 | 0.0005 |  | 0.0012 | 0.0026 | 0.0034 | 0.0013 | 0.0076 |  |  | 0.0038 |  | 0.0001 |  |  | RHI DELTEK D99 |  | RHI JUSTAL DS1015
1753 | 12006367 | 27.08.2020 | 168,96 | Арм500 | ГОСТ 34028-2016 | 24 | 180x180 | Открытая |  | 169,731 | 1,8 | 0,4 | 169.331 |  |  | 10 | 1572 | 3 | 4653 | 674 | 653 | 6801 | 651 | 663 | 200 | 7 | 2 | 2155 | 9 | 320 | 350 | 110 | [7 empty] | B 789/BC | 0,01 | 4:19:00 | 1539 | 4:19:00 | 1538 | 4:20:02 | 0.2038 | 0.1783 | 0.7247 | 0.0132 | 0.0176 | 0.0542 | 0.015 | 0.0448 | 0.0013 | 0.0025 | 0.0005 |  | 0.0012 | 0.0026 | 0.0034 | 0.0012 | 0.0073 |  |  | 0.0041 |  | 0.0001 | 0.0011 |  | RHI DELTEK D99 |  | RHI JUSTAL DS1015
1754 | 12006368 | 27.08.2020 | 156,672 | Арм500 | ГОСТ 34028-2016 | 25 | 180x180 | Открытая |  | 157,417 | 1,8 | 0,4 | 157.017 |  |  | 12 | 1576 | 3 | 4678 | 702 | 678 | 6829 | 678 | 687 | 200 | 7 | 2 | 2155 | 9 | 320 | 350 | 110 | [7 empty] | B 789/BC | 0,01 | 5:00:00 | 1543 | 5:00:00 | 1541 | 5:01:22 | 0.1944 | 0.2033 | 0.7464 | 0.0121 | 0.0183 | 0.0544 | 0.0341 | 0.0452 | 0.0012 | 0.003 | 0.0005 |  | 0.0012 | 0.003 | 0.0044 | 0.0015 | 0.0077 |  |  | 0.0041 |  | 0.0001 |  |  | RHI DELTEK D99 |  | RHI JUSTAL DS1015
1755 | 12006369 | 27.08.2020 | 168,96 | Арм500 | ГОСТ 34028-2016 | 26 | 180x180 | Открытая |  | 169,731 | 1,8 | 0,4 | 169.331 |  |  | 5 | 1575 | 3 | 4706 | 729 | 709 | 6857 | 706 | 715 | 200 | 7 | 2 | 2155 | 9 | 320 | 350 | 110 | [7 empty] | B 789/BC | 0,01 | 5:45:00 | 1545 | 5:45:00 | 1544 | 5:48:08 | 0.1918 | 0.1863 | 0.7319 | 0.0097 | 0.0173 | 0.054 | 0.0194 | 0.0425 | 0.0012 | 0.0028 | 0.0005 |  | 0.0012 | 0.0027 | 0.0033 | 0.0016 | 0.0079 |  |  | 0.0039 |  | 0.0001 |  |  | RHI DELTEK D99 |  | RHI JUSTAL DS1015
1756 | 12006370 | 27.08.2020 | 165,888 | Арм500 | ГОСТ 34028-2016 | 27 | 180x180 | Открытая |  | 166,653 | 1,8 | 0,4 | 166.253 |  |  | 3 | 1572 | 3 | 4730 | 760 | 736 | 6884 | 733 | 742 | 200 | 7 | 2 | 2155 | 9 | 320 | 350 | 110 | [7 empty] | B 789/BC | 0,02 | 6:30:00 | 1544 | 6:30:00 | 1542 | 6:30:03 | 0.1824 | 0.1865 | 0.7366 | 0.0085 | 0.0192 | 0.0521 | 0.0165 | 0.0415 | 0.0013 | 0.0027 | 0.0005 |  | 0.0012 | 0.0032 | 0.0037 | 0.0019 | 0.0066 |  |  | 0.0039 |  | 0.0001 |  |  | RHI DELTEK D99 |  | RHI JUSTAL DS1015
1757 | 12006371 | 27.08.2020 | 162,816 | Арм500 | ГОСТ 34028-2016 | 28 | 180x180 | Открытая |  | 163,575 | 1,8 | 0,4 | 163.175 |  |  | 10 | 1573 | 1 | 4755 | 788 | 764 | 6912 | 761 | 770 | 200 | 7 | 2 | 2155 | 9 | 320 | 350 | 100 | [7 empty] | B 789/BC | 0,01 | 7:15:00 | 1542 | 7:15:00 | 1541 | 8:00:56 | 0.1896 | 0.216 | 0.7425 | 0.0094 | 0.017 | 0.0547 | 0.0367 | 0.048 | 0.0011 | 0.003 | 0.0005 |  | 0.0013 | 0.0028 | 0.0038 | 0.0014 | 0.0069 |  |  | 0.004 |  | 0.0001 |  |  | RHI DELTEK D99 |  | RHI JUSTAL DS1015
1758 | 12006372 | 27.08.2020 | 165,888 | Арм500 | ГОСТ 34028-2016 | 29 | 180x180 | Открытая |  | 166,653 | 1,8 | 0,4 | 166.253 |  |  | 12 | 1574 | 1 | 4779 | 818 | 792 | 6939 | 792 | 795 | 200 | 7 | 2 | 2155 | 9 | 320 | 350 | 100 | [7 empty] | B 789/BC | 0,01 | 7:55:00 | 1539 | 7:55:00 | 1538 | 8:43:48 | 0.1995 | 0.1935 | 0.7286 | 0.0098 | 0.017 | 0.0578 | 0.0234 | 0.0473 | 0.0012 | 0.0032 | 0.0005 |  | 0.0014 | 0.003 | 0.0039 | 0.0017 | 0.0059 |  |  | 0.0041 |  | 0.0001 |  |  | RHI DELTEK D99 |  | RHI JUSTAL DS1015
1759 | 12006373 | 27.08.2020 | 165,888 | Арм500 | ГОСТ 34028-2016 | 30 | 180x180 | Открытая |  | 166,653 | 1,8 | 0,4 | 166.253 |  |  | 5 | 1573 | 1 | 4807 | 846 | 819 | 6967 | 819 | 822 | 200 | 7 | 2 | 2155 | 9 | 320 | 350 | 100 | [7 empty] | B 789/BC | 0,03 | 8:40:00 | 1544 | 8:40:00 | 1543 | 9:13:54 | 0.1865 | 0.194 | 0.7184 | 0.0103 | 0.0194 | 0.0527 | 0.0192 | 0.0451 | 0.0011 | 0.0032 | 0.0005 |  | 0.0013 | 0.003 | 0.0035 | 0.0014 | 0.0067 |  |  | 0.004 |  | 0.0001 |  |  | RHI DELTEK D99 |  | RHI JUSTAL DS1015
1760 | 12006374 | 27.08.2020 | 162,816 | Арм500 | ГОСТ 34028-2016 | 31 | 180x180 | Открытая |  | 163,575 | 1,8 | 0,4 | 163.175 |  |  | 3 | 1571 | 1 | 4832 | 874 | 847 | 6995 | 847 | 850 | 200 | 7 | 2 | 2155 | 9 | 320 | 350 | 100 | [7 empty] | B 789/BC | 0,01 | 9:25:00 | 1541 | 9:25:00 | 1543 | 9:29:06 | 0.1969 | 0.1816 | 0.7259 | 0.0152 | 0.0131 | 0.0654 | 0.024 | 0.0437 | 0.0011 | 0.005 | 0.0005 |  | 0.0011 | 0.0028 | 0.0031 | 0.0015 | 0.0066 |  |  | 0.0039 |  |  |  |  | RHI DELTEK D99 |  | RHI JUSTAL DS1015
1761 | 12006375 | 27.08.2020 | 159,744 | Арм500 | ГОСТ 34028-2016 | 32 | 180x180 | Открытая |  | 160,496 | 1,8 | 0,4 | 160.096 |  |  | 1 | 1579 | 1 | 7238 | 901 | 874 | 7022 | 874 | 874 | 200 | 7 | 2 | 2155 | 9 | 320 | 350 | 100 | [7 empty] | B 789/BC | 0,01 | 10:10:00 | 1547 | 10:10:00 | 1546 | 10:16:50 | 0.1991 | 0.1891 | 0.7674 | 0.0154 | 0.0151 | 0.0557 | 0.0181 | 0.045 | 0.0011 | 0.0031 | 0.0005 |  | 0.0012 | 0.003 | 0.0031 | 0.0016 | 0.0065 |  |  | 0.004 |  | 0.0001 |  |  | RHI DELTEK D99 |  | RHI JUSTAL DS1015
1762 | 12006376 | 27.08.2020 | 162,816 | Арм500 | ГОСТ 34028-2016 | 33 | 180x180 | Открытая |  | 163,575 | 1,8 | 0,4 | 163.175 |  |  | 12 | 1571 | 1 | 4881 | 929 | 902 | 7050 | 902 | 902 | 200 | 7 | 2 | 2155 | 9 | 320 | 350 | 100 | [7 empty] | B 789/BC | 0,01 | 10:55:00 | 1542 | 10:55:00 | 1541 | 11:00:16 | 0.1934 | 0.1898 | 0.7304 | 0.0102 | 0.0189 | 0.0618 | 0.0165 | 0.0512 | 0.0012 | 0.0032 | 0.0005 |  | 0.0012 | 0.0028 | 0.0035 | 0.0013 | 0.0056 |  |  | 0.004 |  | 0.0001 |  |  | RHI DELTEK D99 |  | RHI JUSTAL DS1015
1763 | 12006377 | 27.08.2020 | 159,744 | Арм500 | ГОСТ 34028-2016 | 34 | 180x180 | Открытая |  | 160,496 | 1,8 | 0,4 | 160.096 |  |  | 5 | 1573 | 1 | 4905 | 956 | 930 | 7077 | 930 | 927 | 200 | 7 | 2 | 2155 | 9 | 320 | 350 | 100 | [7 empty] | B 789/BC | 0,01 | 11:39:00 | 1543 | 11:39:00 | 1544 | 11:39:14 | 0.1916 | 0.1739 | 0.7458 | 0.0107 | 0.0164 | 0.0615 | 0.0382 | 0.0496 | 0.0011 | 0.0028 | 0.0005 |  | 0.0013 | 0.0031 | 0.004 | 0.0023 | 0.0053 |  |  | 0.004 |  | 0.0001 |  |  | RHI DELTEK D99 |  | RHI JUSTAL DS1015
1764 | 12006378 | 27.08.2020 | 165,888 | Арм500 | ГОСТ 34028-2016 | 35 | 180x180 | Открытая |  | 166,653 | 1,8 | 0,4 | 166.253 |  |  | 3 | 1573 | 1 | 4930 | 984 | 957 | 7108 | 957 | 954 | 200 | 7 | 2 | 2155 | 9 | 320 | 350 | 100 | [7 empty] | B 789/BC | 0,01 | 12:20:00 | 1537 | 12:20:00 | 1543 | 12:22:13 | 0.2029 | 0.169 | 0.753 | 0.0151 | 0.0141 | 0.0552 | 0.0317 | 0.0462 | 0.0011 | 0.0029 | 0.0005 |  | 0.0012 | 0.0029 | 0.0033 | 0.0015 | 0.0061 |  |  | 0.004 |  |  |  |  | RHI DELTEK D99 |  | RHI JUSTAL DS1015
1765 | 12006379 | 27.08.2020 | 162,816 | Арм500 | ГОСТ 34028-2016 | 36 | 180x180 | Открытая |  | 163,575 | 1,8 | 0,4 | 163.175 |  |  | 1 | 1575 | 1 | 4958 | 1012 | 985 | 7136 | 985 | 979 | 200 | 7 | 2 | 2155 | 9 | 320 | 350 | 100 | [7 empty] | B 789/BC | 0,01 | 13:05:00 | 1543 | 13:05:00 | 1542 | 13:07:53 | 0.1965 | 0.1677 | 0.7462 | 0.0096 | 0.0137 | 0.0624 | 0.0366 | 0.056 | 0.0011 | 0.0028 | 0.0005 |  | 0.0012 | 0.0028 | 0.0043 | 0.0013 | 0.0077 |  |  | 0.004 |  | 0.0001 |  |  | RHI DELTEK D99 |  | RHI JUSTAL DS1015
1766 | 12006380 | 27.08.2020 | 162,816 | Арм500 | ГОСТ 34028-2016 | 37 | 180x180 | Открытая |  | 163,575 | 1,8 | 0,4 | 163.175 |  |  | 12 | 1568 | 1 | 4982 | 1039 | 1012 | 7163 | 1012 | 1006 | 200 | 7 | 2 | 2155 | 9 | 320 | 350 | 100 | [7 empty] | B 789/BC | 0,01 | 13:50:00 | 1539 | 13:50:00 | 1538 | 13:53:45 | 0.1948 | 0.1691 | 0.7072 | 0.0078 | 0.0131 | 0.0682 | 0.0198 | 0.0429 | 0.0013 | 0.003 | 0.0004 |  | 0.0011 | 0.0024 | 0.0033 | 0.0016 | 0.0088 |  |  | 0.0038 |  | 0.0001 |  |  | RHI DELTEK D99 |  | RHI JUSTAL DS1015
1767 | 12006381 | 27.08.2020 | 162,816 | Арм500 | ГОСТ 34028-2016 | 38 | 180x180 | Открытая |  | 163,575 | 1,8 | 0,4 | 163.175 |  |  | 2 | 1581 | 1 | 5007 | 1067 | 1043 | 7191 | 1040 | 1031 | 200 | 7 | 2 | 2155 | 9 | 320 | 350 | 100 | [7 empty] | B 789/BC | 0,01 | 14:30:00 | 1543 | 14:30:00 | 1540 | 14:40:01 | 0.1939 | 0.1719 | 0.7423 | 0.0062 | 0.0163 | 0.074 | 0.0184 | 0.0468 | 0.0015 | 0.0034 | 0.0005 |  | 0.0012 | 0.0027 | 0.0033 | 0.0011 | 0.0073 |  |  | 0.004 |  | 0.0001 |  |  | RHI DELTEK D99 |  | RHI JUSTAL DS1015
1768 | 12006382 | 27.08.2020 | 159,744 | Арм500 | ГОСТ 34028-2016 | 39 | 180x180 | Открытая |  | 160,496 | 1,8 | 0,4 | 160.096 |  |  | 3 | 1571 | 1 | 5031 | 1094 | 1071 | 7219 | 1065 | 1059 | 200 | 7 | 2 | 2155 | 9 | 320 | 350 | 100 | [7 empty] | B 789/BC | 0,01 | 15:15:00 | 1543 | 15:15:00 | 1542 | 15:19:48 | 0.1926 | 0.1854 | 0.7203 | 0.0079 | 0.0144 | 0.065 | 0.0179 | 0.0414 | 0.0014 | 0.0028 | 0.0004 |  | 0.0012 | 0.0026 | 0.004 | 0.0015 | 0.0068 |  |  | 0.0038 |  | 0.0001 |  |  | RHI DELTEK D99 |  | RHI JUSTAL DS1015
1769 | 12006383 | 27.08.2020 | 164,224 | Арм500 | ГОСТ 34028-2016 | 40 | 180x180 | Открытая |  | 174,986 | 1,8 | 0,4 | 174.586 | 7 |  | 5 | 1574 | 1 | 5056 | 1122 | 1098 | 7246 | 1092 | 1089 | 200 | 7 | 2 | 2155 | 9 | 320 | 350 | 100 | [7 empty] | B 789/BC | 0,01 | 16:00:00 | 1545 | 16:00:00 | 1546 | 16:05:21 | 0.1949 | 0.1818 | 0.73 | 0.0086 | 0.0144 | 0.06 | 0.0193 | 0.0472 | 0.0015 | 0.0028 | 0.0005 |  | 0.0014 | 0.0028 | 0.0041 | 0.0015 | 0.0075 |  |  | 0.004 |  | 0.0001 |  |  | RHI DELTEK D99 |  | RHI JUSTAL DS1015
1770 | 12006384 | 27.08.2020 | 153,6 | Арм500 | ГОСТ 34028-2016 | 1 | 180x180 | Открытая |  | 155,258 | 1,8 | 0,4 | 154.858 |  |  | 1 | 1577 | 2 | 5081 | 1150 | 1123 | 7271 | 1117 | 1117 | 200 | 7 | 2 | 2155 | 9 | 320 | 350 | 100 | [7 empty] | B 789/BC | 0,08 | 17:20:00 | 1545 | 17:20:00 | 1547 | 17:25:55 | 0.1898 | 0.1873 | 0.6819 | 0.0097 | 0.01 | 0.0523 | 0.0185 | 0.0354 | 0.0012 | 0.0033 | 0.0004 |  | 0.0012 | 0.0023 | 0.0037 | 0.0011 | 0.0079 |  |  | 0.0038 |  | 0.0001 |  |  | RHI DELTEK D99 |  | RHI JUSTAL DS1015
1771 | 12006385 | 27.08.2020 | 162,816 | Арм500 | ГОСТ 34028-2016 | 2 | 180x180 | Открытая |  | 163,575 | 1,8 | 0,4 | 163.175 |  |  | 12 | 1568 | 2 | 5108 | 1174 | 1150 | 7298 | 1144 | 1144 | 200 | 7 | 2 | 2155 | 9 | 320 | 350 | 100 | [7 empty] | B 789/BC | 0,02 | 18:00:00 | 1545 | 18:00:00 | 1540 | 18:02:11 | 0.1883 | 0.2258 | 0.7441 | 0.0065 | 0.016 | 0.0642 | 0.0285 | 0.0437 | 0.001 | 0.0033 | 0.0005 |  | 0.0017 | 0.0029 | 0.0042 | 0.0021 | 0.007 |  |  | 0.004 |  | 0.0001 |  |  | RHI DELTEK D99 |  | RHI JUSTAL DS1015
1772 | 12006386 | 27.08.2020 | 165,888 | Арм500 | ГОСТ 34028-2016 | 3 | 180x180 | Открытая |  | 166,653 | 1,8 | 0,4 | 166.253 |  |  | 10 | 1576 | 2 | 5136 | 1202 | 1178 | 7326 | 1172 | 1172 | 200 | 7 | 2 | 2155 | 9 | 320 | 350 | 100 | [7 empty] | B 789/BC | 0,01 | 18:38:00 | 1545 | 18:38:00 | 1546 | 18:47:06 | 0.1838 | 0.2048 | 0.7077 | 0.0065 | 0.0159 | 0.0634 | 0.0187 | 0.0459 | 0.0013 | 0.003 | 0.0004 |  | 0.0013 | 0.0027 | 0.0044 | 0.0015 | 0.0082 |  |  | 0.0039 |  | 0.0001 |  |  | RHI DELTEK D99 |  | RHI JUSTAL DS1015
1773 | 12006387 | 27.08.2020 | 165,888 | Арм500 | ГОСТ 34028-2016 | 4 | 180x180 | Открытая |  | 166,653 | 1,8 | 0,4 | 166.253 |  |  | 3 | 1568 | 2 | 5163 | 1229 | 1206 | 7354 | 1200 | 1200 | 200 | 13 | 2 | 2155 | 9 | 320 | 350 | 110 | [7 empty] | B 789/BC | 0,01 | 19:18:00 | 1543 | 19:18:00 | 1545 | 20:05:42 | 0.1932 | 0.1929 | 0.7115 | 0.0046 | 0.0196 | 0.0525 | 0.014 | 0.0443 | 0.0015 | 0.0023 | 0.0005 |  | 0.0014 | 0.003 | 0.0045 | 0.0014 | 0.0072 |  |  | 0.0038 |  | 0.0001 | 0.0014 |  | RHI DELTEK D99 |  | RHI JUSTAL DS1015
1774 | 12006388 | 27.08.2020 | 150,528 | Арм500 | ГОСТ 34028-2016 | 5 | 180x180 | Открытая |  | 151,259 | 1,8 | 0,4 | 150.859 |  |  | 5 | 1568 | 2 | 5188 | 1254 | 1230 | 7378 | 1224 | 1227 | 200 | 13 | 2 | 2155 | 9 | 320 | 350 | 110 | [7 empty] | B 789/BC | 0,01 | 19:58:00 | 1543 | 19:58:00 | 1540 | 20:42:47 | 0.1989 | 0.1909 | 0.7204 | 0.0034 | 0.0144 | 0.059 | 0.0171 | 0.046 | 0.0014 | 0.0028 | 0.0006 |  | 0.0013 | 0.003 | 0.0041 | 0.0014 | 0.0056 |  |  | 0.0039 |  | 0.0001 | 0.0024 |  | RHI DELTEK D99 |  | RHI JUSTAL DS1015
1775 | 12006389 | 27.08.2020 | 162,816 | Арм500 | ГОСТ 34028-2016 | 6 | 180x180 | Открытая |  | 163,575 | 1,8 | 0,4 | 163.175 |  |  | 1 | 1565 | 2 | 5216 | 1279 | 1258 | 7406 | 1252 | 1255 | 200 | 13 | 2 | 2155 | 9 | 320 | 350 | 110 | [7 empty] | B 789/BC | 0,01 | 20:38:00 | 1547 | 20:38:00 | 1544 | 21:20:25 | 0.1895 | 0.1911 | 0.7076 | 0.0046 | 0.014 | 0.0605 | 0.0212 | 0.0482 | 0.0015 | 0.0031 | 0.0006 |  | 0.0012 | 0.0029 | 0.0043 | 0.0018 | 0.0058 |  |  | 0.0039 |  | 0.0001 | 0.0014 |  | RHI DELTEK D99 |  | RHI JUSTAL DS1015
1776 | 12006390 | 27.08.2020 | 162,816 | Арм500 | ГОСТ 34028-2016 | 7 | 180x180 | Открытая |  | 163,575 | 1,8 | 0,4 | 163.175 |  |  | 12 | 1561 | 2 | 5240 | 1306 | 1285 | 7433 | 1279 | 1282 | 200 | 13 | 2 | 2155 | 9 | 320 | 350 | 110 | [7 empty] | B 789/BC | 0,02 | 21:17:00 | 1542 | 21:17:00 | 1540 | 22:04:27 | 0.1888 | 0.188 | 0.7105 | 0.0044 | 0.0106 | 0.0533 | 0.0196 | 0.0557 | 0.0012 | 0.0029 | 0.0006 |  | 0.0012 | 0.0025 | 0.0037 | 0.0022 | 0.007 |  |  | 0.0042 |  | 0.0001 | 0.0023 |  | RHI DELTEK D99 |  | RHI JUSTAL DS1015
1777 | 12006391 | 27.08.2020 | 165,888 | Арм500 | ГОСТ 34028-2016 | 8 | 180x180 | Открытая |  | 166,653 | 1,8 | 0,4 | 166.253 |  |  | 10 | 1560 | 2 | 5268 | 1334 | 1313 | 7461 | 1307 | 1310 | 200 | 13 | 2 | 2155 | 9 | 320 | 350 | 130 | [7 empty] | B 789/BC | 0,03 | 21:56:00 | 1533 | 21:56:00 | 1538 | 22:40:12 | 0.1868 | 0.185 | 0.7199 | 0.0061 | 0.009 | 0.0438 | 0.0143 | 0.0439 | 0.0012 | 0.0023 | 0.0005 |  | 0.0013 | 0.0023 | 0.0037 | 0.0016 | 0.0069 |  |  | 0.004 |  | 0.0001 | 0.0015 |  | RHI DELTEK D99 |  | RHI JUSTAL DS1015 |  | Прожиг шибера.
1778 | 12006392 | 27.08.2020 | 159,744 | Арм500 | ГОСТ 34028-2016 | 9 | 180x180 | Открытая |  | 160,496 | 1,8 | 0,4 | 160.096 |  |  | 2 | 1568 | 2 | 5295 | 1358 | 1341 | 7486 | 1335 | 1338 | 200 | 13 | 2 | 2155 | 9 | 320 | 350 | 110 | [7 empty] | B 789/BC | 0,02 | 22:34:00 | 1535 | 22:34:00 | 1545 | 23:19:05 | 0.1938 | 0.1889 | 0.7171 | 0.0037 | 0.0096 | 0.0453 | 0.0138 | 0.0424 | 0.0015 | 0.0022 | 0.0005 |  | 0.0013 | 0.0024 | 0.0037 | 0.0013 | 0.0052 |  |  | 0.0039 |  | 0.0001 | 0.0022 |  | RHI DELTEK D99 |  | RHI JUSTAL DS1015
1779 | 12006393 | 27.08.2020 | 159,744 | Арм500 | ГОСТ 34028-2016 | 10 | 180x180 | Открытая |  | 160,496 | 1,8 | 0,4 | 160.096 |  |  | 5 | 1563 | 2 | 5323 | 1386 | 1365 | 7513 | 1359 | 1365 | 200 | 13 | 2 | 2155 | 9 | 320 | 350 | 110 | [7 empty] | B 789/BC | 0,01 | 23:13:00 | 1544 | 23:13:00 | 1545 | 23:58:19 | 0.19 | 0.1872 | 0.7047 | 0.003 | 0.0108 | 0.0512 | 0.0171 | 0.0454 | 0.0019 | 0.0026 | 0.0005 |  | 0.0012 | 0.0022 | 0.0043 | 0.0008 | 0.0063 |  |  | 0.0039 |  | 0.0001 | 0.0021 |  | RHI DELTEK D99 |  | RHI JUSTAL DS1015
1780 | 12006394 | 27.08.2020 | 162,816 | Арм500 | ГОСТ 34028-2016 | 11 | 180x180 | Открытая |  | 163,575 | 1,8 | 0,4 | 163.175 |  |  | 1 | 1560 | 2 | 5351 | 1414 | 1393 | 7538 | 1387 | 1393 | 200 | 13 | 2 | 2155 | 9 | 320 | 350 | 110 | [7 empty] | B 789/BC | 0,02 | 23:51:00 | 1539 | 23:51:00 | 1537 | 0:35:21 | 0.1834 | 0.1821 | 0.7001 | 0.0039 | 0.0133 | 0.0503 | 0.0152 | 0.0461 | 0.0017 | 0.0026 | 0.0005 |  | 0.0012 | 0.0024 | 0.0035 | 0.0007 | 0.0062 |  |  | 0.0039 |  | 0.0001 | 0.0012 |  | RHI DELTEK D99 |  | RHI JUSTAL DS1015
1781 | 12006395 | 28.08.2020 | 165,888 | Арм500 | ГОСТ 34028-2016 | 12 | 180x180 | Открытая |  | 166,653 | 1,8 | 0,4 | 166.253 |  |  | 3 | 1564 | 2 | 5378 | 1441 | 1420 | 7565 | 1414 | 1420 | 200 | 13 | 2 | 2155 | 9 | 320 | 350 | 110 | [7 empty] | B 789/BC | 0,01 | 0:30:00 | 1544 | 0:30:00 | 1540 | 1:15:35 | 0.1869 | 0.187 | 0.7045 | 0.0057 | 0.0135 | 0.0527 | 0.0197 | 0.0406 | 0.0018 | 0.0027 | 0.0005 |  | 0.0012 | 0.0023 | 0.0034 | 0.0006 | 0.0052 |  |  | 0.0039 |  |  | 0.0022 |  | RHI DELTEK D99 |  | RHI JUSTAL DS1015
1782 | 12006396 | 28.08.2020 | 162,816 | Арм500 | ГОСТ 34028-2016 | 13 | 180x180 | Открытая |  | 163,575 | 1,8 | 0,4 | 163.175 |  |  | 10 | 1561 | 2 | 5406 | 1466 | 1448 | 7593 | 1442 | 1448 | 200 | 13 | 2 | 2155 | 9 | 320 | 350 | 110 | [7 empty] | B 789/BC | 0,01 | 1:10:00 | 1544 | 1:10:00 | 1542 | 1:56:45 | 0.1857 | 0.1821 | 0.7088 | 0.0059 | 0.0161 | 0.0493 | 0.017 | 0.0392 | 0.002 | 0.0027 | 0.0005 |  | 0.0012 | 0.0025 | 0.0042 | 0.0006 | 0.0056 |  |  | 0.0039 |  |  | 0.0015 |  | RHI DELTEK D99 |  | RHI JUSTAL DS1015
1783 | 12006397 | 28.08.2020 | 159,744 | Арм500 | ГОСТ 34028-2016 | 14 | 180x180 | Открытая |  | 160,496 | 1,8 | 0,4 | 160.096 |  |  | 2 | 1559 | 2 | 5430 | 1493 | 1476 | 7621 | 1467 | 1476 | 200 | 13 | 2 | 2155 | 9 | 320 | 350 | 110 | [7 empty] | B 789/BC | 0,01 | 1:50:00 | 1539 | 1:50:00 | 1537 | 2:37:49 | 0.1807 | 0.1913 | 0.7033 | 0.007 | 0.0227 | 0.0502 | 0.0229 | 0.0437 | 0.0012 | 0.0027 | 0.0005 |  | 0.0012 | 0.0029 | 0.0035 | 0.001 | 0.005 |  |  | 0.0039 |  |  | 0.0014 |  | RHI DELTEK D99 |  | RHI JUSTAL DS1015
1784 | 12006398 | 28.08.2020 | 162,816 | Арм500 | ГОСТ 34028-2016 | 15 | 180x180 | Открытая |  | 163,575 | 1,8 | 0,4 | 163.175 |  |  | 5 | 1559 | 2 | 5458 | 1521 | 1503 | 7645 | 1494 | 1503 | 200 | 13 | 2 | 2155 | 9 | 320 | 350 | 110 | [7 empty] | B 789/BC | 0,02 | 2:28:00 | 1538 | 2:28:00 | 1540 | 3:11:54 | 0.2043 | 0.1952 | 0.7102 | 0.0082 | 0.0184 | 0.0581 | 0.0194 | 0.0451 | 0.0013 | 0.0031 | 0.0005 |  | 0.0013 | 0.0028 | 0.0034 | 0.0011 | 0.006 |  |  | 0.0039 |  |  | 0.0019 |  | RHI DELTEK D99 |  | RHI JUSTAL DS1015
1785 | 12006399 | 28.08.2020 | 165,888 | Арм500 | ГОСТ 34028-2016 | 16 | 180x180 | Открытая |  | 166,653 | 1,8 | 0,4 | 166.253 |  |  | 1 | 1560 | 2 | 5489 | 1549 | 1528 | 7673 | 1522 | 1531 | 200 | 13 | 2 | 2155 | 9 | 320 | 350 | 110 | [7 empty] | B 789/BC | 0,01 | 3:07:00 | 1542 | 3:07:00 | 1538 | 3:54:43 | 0.2098 | 0.1914 | 0.7137 | 0.0069 | 0.0149 | 0.056 | 0.0193 | 0.0438 | 0.0013 | 0.0028 | 0.0005 |  | 0.0012 | 0.0025 | 0.0032 | 0.0011 | 0.0058 |  |  | 0.0037 |  |  | 0.0011 |  | RHI DELTEK D99 |  | RHI JUSTAL DS1015
1786 | 12006400 | 28.08.2020 | 165,888 | Арм500 | ГОСТ 34028-2016 | 17 | 180x180 | Открытая |  | 166,653 | 1,8 | 0,4 | 166.253 |  |  | 3 | 1560 | 2 | 5516 | 1576 | 1555 | 7700 | 1549 | 1558 | 200 | 13 | 2 | 2155 | 9 | 320 | 350 | 110 | [7 empty] | B 789/BC | 0,01 | 3:46:00 | 1540 | 3:46:00 | 1541 | 4:34:35 | 0.2017 | 0.2005 | 0.7127 | 0.0058 | 0.0139 | 0.0565 | 0.0212 | 0.0425 | 0.0015 | 0.0029 | 0.0005 |  | 0.0012 | 0.0026 | 0.0034 | 0.0009 | 0.0065 |  |  | 0.0037 |  |  | 0.001 |  | RHI DELTEK D99 |  | RHI JUSTAL DS1015
1787 | 12006401 | 28.08.2020 | 168,96 | Арм500 | ГОСТ 34028-2016 | 18 | 180x180 | Открытая |  | 169,731 | 1,8 | 0,4 | 169.331 |  |  | 10 | 1560 | 2 | 5544 | 1604 | 1586 | 7728 | 1577 | 1586 | 200 | 13 | 2 | 2155 | 9 | 320 | 350 | 120 | [7 empty] | B 789/BC | 0,02 | 4:26:00 | 1541 | 4:26:00 | 1540 | 5:10:43 | 0.1988 | 0.1996 | 0.7106 | 0.0042 | 0.0164 | 0.0564 | 0.0179 | 0.0411 | 0.0013 | 0.0028 | 0.0006 |  | 0.0013 | 0.0027 | 0.0037 | 0.0012 | 0.0064 |  |  | 0.0039 |  | 0.0001 | 0.001 |  | RHI DELTEK D99 |  | RHI JUSTAL DS1015
1788 | 12006402 | 28.08.2020 | 162,816 | Арм500 | ГОСТ 34028-2016 | 19 | 180x180 | Открытая |  | 163,575 | 1,8 | 0,4 | 163.175 |  |  | 2 | 1558 | 1 | 5572 | 1631 | 1614 | 7756 | 1605 | 1611 | 200 | 13 | 2 | 2155 | 9 | 320 | 350 | 110 | [7 empty] | B 789/BC | 0,01 | 5:06:00 | 1536 | 5:06:00 | 1540 | 5:52:47 | 0.1884 | 0.1873 | 0.7136 | 0.0053 | 0.019 | 0.0565 | 0.0206 | 0.047 | 0.0012 | 0.0029 | 0.0005 |  | 0.0011 | 0.0024 | 0.0032 | 0.0008 | 0.0059 |  |  | 0.0038 |  |  | 0.0004 |  | RHI DELTEK D99 |  | RHI JUSTAL DS1015
1789 | 12006403 | 28.08.2020 | 165,888 | Арм500 | ГОСТ 34028-2016 | 20 | 180x180 | Открытая |  | 166,653 | 1,8 | 0,4 | 166.253 |  |  | 5 | 1560 | 2 | 5599 | 1659 | 1641 | 7783 | 1632 | 1638 | 200 | 13 | 2 | 2155 | 9 | 320 | 350 | 110 | [7 empty] | B 789/BC | 0,01 | 5:45:00 | 1541 | 5:45:00 | 1538 | 6:33:18 | 0.1772 | 0.1821 | 0.6989 | 0.0078 | 0.0144 | 0.049 | 0.0175 | 0.048 | 0.0011 | 0.0027 | 0.0006 |  | 0.0011 | 0.0026 | 0.0032 | 0.0012 | 0.0061 |  |  | 0.0036 |  |  | 0.0017 |  | RHI DELTEK D99 |  | RHI JUSTAL DS1015
1790 | 12006404 | 28.08.2020 | 159,744 | Арм500 | ГОСТ 34028-2016 | 21 | 180x180 | Открытая |  | 160,496 | 1,8 | 0,4 | 160.096 |  |  | 1 | 1571 | 2 | 5627 | 1687 | 1669 | 7811 | 1657 | 1663 | 200 | 13 | 2 | 2155 | 9 | 320 | 350 | 120 | [7 empty] | B 789/BC | 0,02 | 6:24:00 | 1541 | 6:24:00 | 1540 | 7:11:41 | 0.1827 | 0.1779 | 0.7029 | 0.0051 | 0.0163 | 0.0492 | 0.0176 | 0.0467 | 0.0012 | 0.0024 | 0.0005 |  | 0.0011 | 0.0022 | 0.0029 | 0.0007 | 0.0057 |  |  | 0.004 |  |  | 0.0013 |  | RHI DELTEK D99 |  | RHI JUSTAL DS1015
1791 | 12006405 | 28.08.2020 | 165,888 | Арм500 | ГОСТ 34028-2016 | 22 | 180x180 | Открытая |  | 166,653 | 1,8 | 0,4 | 166.253 |  |  | 3 | 1558 | 2 | 5654 | 1714 | 1697 | 7838 | 1684 | 1690 | 200 | 13 | 2 | 2155 | 9 | 320 | 350 | 120 | [7 empty] | B 789/BC | 0,01 | 7:03:00 | 1539 | 7:03:00 | 1539 | 7:53:23 | 0.1905 | 0.1768 | 0.7016 | 0.0058 | 0.0149 | 0.0446 | 0.0199 | 0.0547 | 0.0011 | 0.0026 | 0.0005 |  | 0.0011 | 0.0024 | 0.0031 | 0.0009 | 0.0069 |  |  | 0.0039 |  | 0.0001 | 0.0009 |  | RHI DELTEK D99 |  | RHI JUSTAL DS1015
1792 | 12006406 | 28.08.2020 | 162,816 | Арм500 | ГОСТ 34028-2016 | 23 | 180x180 | Открытая |  | 163,575 | 1,8 | 0,4 | 163.175 |  |  | 10 | 1560 | 2 | 5682 | 1742 | 1724 | 7866 | 1712 | 1715 | 200 | 13 | 2 | 2150 | 9 | 320 | 350 | 120 | [7 empty] | B 789/BC | 0,02 | 7:42:00 | 1543 | 7:42:00 | 1542 | 8:34:04 | 0.1931 | 0.1971 | 1.0217 | 0.0085 | 0.0161 | 0.0653 | 0.0155 | 0.0458 | 0.0011 | 0.0026 | 0.0006 |  | 0.0015 | 0.0037 | 0.0033 | 0.0015 | 0.0078 |  |  | 0.0047 |  | 0.0001 |  |  | RHI DELTEK D99 |  | RHI JUSTAL DS1015
1793 | 12006407 | 28.08.2020 | 165,888 | Арм500 | ГОСТ 34028-2016 | 24 | 180x180 | Открытая |  | 166,653 | 1,8 | 0,4 | 166.253 |  |  | 2 | 1556 | 2 | 5710 | 1769 | 1752 | 7894 | 1740 | 1743 | 200 | 13 | 2 | 2150 | 9 | 320 | 350 | 120 | [7 empty] | B 789/BC | 0,01 | 8:22:00 | 1537 | 8:22:00 | 1538 | 8:49:46 | 0.1886 | 0.1952 | 1.02 | 0.0087 | 0.0166 | 0.065 | 0.0161 | 0.045 | 0.001 | 0.0026 | 0.0006 |  | 0.0015 | 0.0037 | 0.0033 | 0.0013 | 0.0076 |  |  | 0.0047 |  | 0.0001 |  |  | RHI DELTEK D99 |  | RHI JUSTAL DS1015
1794 | 12006408 | 28.08.2020 | 159,744 | Арм500 | ГОСТ 34028-2016 | 25 | 180x180 | Открытая |  | 160,496 | 1,8 | 0,4 | 160.096 |  |  | 5 | 1558 | 2 | 5737 | 1797 | 1779 | 7921 | 1764 | 1767 | 200 | 13 | 2 | 2150 | 9 | 320 | 350 | 120 | [7 empty] | B 789/BC | 0,01 | 8:59:00 | 1536 | 8:59:00 | 1541 | 9:19:21 | 0.1907 | 0.1835 | 0.9992 | 0.0073 | 0.0162 | 0.0561 | 0.0141 | 0.0407 | 0.001 | 0.0028 | 0.0006 |  | 0.0013 | 0.0037 | 0.0031 | 0.0016 | 0.0069 |  |  | 0.0047 |  | 0.0001 |  |  | RHI DELTEK D99 |  | RHI JUSTAL DS1015
1795 | 12006409 | 28.08.2020 | 165,888 | Арм500 | ГОСТ 34028-2016 | 26 | 180x180 | Открытая |  | 166,653 | 1,8 | 0,4 | 166.253 |  |  | 12 | 1565 | 2 | 5765 | 1825 | 1807 | 7949 | 1792 | 1795 | 200 | 13 | 2 | 2150 | 9 | 320 | 350 | 120 | [7 empty] | B 789/BC | 0,01 | 9:38:00 | 1539 | 9:38:00 | 1537 | 9:59:40 | 0.184 | 0.1968 | 1.0159 | 0.0109 | 0.0141 | 0.0538 | 0.0173 | 0.0452 | 0.0012 | 0.0031 | 0.0006 |  | 0.0015 | 0.0036 | 0.0033 | 0.0014 | 0.0058 |  |  | 0.0048 |  | 0.0001 |  |  | RHI DELTEK D99 |  | RHI JUSTAL DS1015
1796 | 12006410 | 28.08.2020 | 162,816 | Арм500 | ГОСТ 34028-2016 | 27 | 180x180 | Открытая |  | 163,575 | 1,8 | 0,4 | 163.175 |  |  | 3 | 1557 | 2 | 5792 | 1852 | 1835 | 7976 | 1819 | 1819 | 200 | 13 | 2 | 2150 | 9 | 320 | 350 | 120 | [7 empty] | B 789/BC | 0,01 | 10:17:00 | 1538 | 10:17:00 | 1539 | 10:40:10 | 0.1933 | 0.1866 | 1.0154 | 0.0079 | 0.0162 | 0.0494 | 0.0065 | 0.0213 | 0.0005 | 0.0019 | 0.0006 |  | 0.0013 | 0.0035 | 0.003 | 0.0015 | 0.0063 |  |  | 0.0048 |  | 0.0001 |  |  | RHI DELTEK D99 |  | RHI JUSTAL DS1015
1797 | 12006411 | 28.08.2020 | 165,888 | Арм500 | ГОСТ 34028-2016 | 28 | 180x180 | Открытая |  | 166,653 | 1,8 | 0,4 | 166.253 |  |  | 10 | 1558 | 2 | 5820 | 1880 | 1862 | 8004 | 1847 | 1847 | 200 | 13 | 2 | 2150 | 9 | 320 | 350 | 120 | [7 empty] | B 789/BC | 0,01 | 10:56:00 | 1535 | 10:56:00 | 1535 | 11:17:10 | 0.1974 | 0.2061 | 0.9854 | 0.0048 | 0.0161 | 0.045 | 0.0054 | 0.0215 | 0.0005 | 0.0017 | 0.0005 |  | 0.0012 | 0.0028 | 0.0032 | 0.001 | 0.0067 |  |  | 0.0046 |  |  |  |  | RHI DELTEK D99 |  | RHI JUSTAL DS1015
1798 | 12006412 | 28.08.2020 | 162,816 | Арм500 | ГОСТ 34028-2016 | 29 | 180x180 | Открытая |  | 163,575 | 1,8 | 0,4 | 163.175 |  |  | 5 | 1558 | 2 | 5848 | 1907 | 1890 | 8032 | 1875 | 1872 | 200 | 13 | 2 | 2150 | 9 | 320 | 350 | 120 | [7 empty] | B 789/BC | 0,01 | 11:36:00 | 1537 | 11:36:00 | 1538 | 11:56:47 | 0.1928 | 0.2248 | 1.0165 | 0.0035 | 0.0125 | 0.0458 | 0.004 | 0.0225 | 0.0004 | 0.0016 | 0.0006 |  | 0.0014 | 0.0031 | 0.0035 | 0.0012 | 0.0075 |  |  | 0.0044 |  |  |  |  | RHI DELTEK D99 |  | RHI JUSTAL DS1015
1799 | 12006413 | 28.08.2020 | 162,816 | Арм500 | ГОСТ 34028-2016 | 30 | 180x180 | Открытая |  | 163,575 | 1,8 | 0,4 | 163.175 |  |  | 12 | 1561 | 2 | 5875 | 1935 | 1917 | 8056 | 1902 | 1899 | 200 | 13 | 2 | 2150 | 9 | 320 | 350 | 120 | [7 empty] | B 789/BC | 0,01 | 12:13:00 | 1540 | 12:13:00 | 1536 | 12:33:03 | 0.2015 | 0.1943 | 0.9763 | 0.0032 | 0.0138 | 0.0451 | 0.0055 | 0.0253 | 0.0006 | 0.0019 | 0.0005 |  | 0.0013 | 0.0028 | 0.0034 | 0.0011 | 0.007 |  |  | 0.0047 |  | 0.0001 |  |  | RHI DELTEK D99 |  | RHI JUSTAL DS1015
1800 | 12006414 | 28.08.2020 | 165,888 | Арм500 | ГОСТ 34028-2016 | 31 | 180x180 | Открытая |  | 166,653 | 1,8 | 0,4 | 166.253 |  |  | 1 | 1558 | 2 | 5903 | 1963 | 1945 | 8084 | 1930 | 1927 | 200 | 13 | 2 | 2150 | 9 | 320 | 350 | 120 | [7 empty] | B 789/BC | 0,01 | 12:52:00 | 1536 | 12:52:00 | 1537 | 13:13:29 | 0.1863 | 0.1847 | 0.9908 | 0.0071 | 0.0144 | 0.0474 | 0.0052 | 0.0221 | 0.0006 | 0.0018 | 0.0005 |  | 0.0012 | 0.0032 | 0.0029 | 0.0014 | 0.0057 |  |  | 0.0047 |  | 0.0001 |  |  | RHI DELTEK D99 |  | RHI JUSTAL DS1015
1801 | 12006415 | 28.08.2020 | 159,744 | Арм500 | ГОСТ 34028-2016 | 32 | 180x180 | Открытая |  | 160,496 | 1,8 | 0,4 | 160.096 |  |  | 3 | 1559 | 2 | 5930 | 1987 | 1973 | 8111 | 1957 | 1951 | 200 | 13 | 2 | 2150 | 9 | 320 | 350 | 120 | [7 empty] | B 789/BC | 0,01 | 13:31:00 | 1537 | 13:31:00 | 1537 | 13:50:18 | 0.1899 | 0.1878 | 0.9847 | 0.0035 | 0.0138 | 0.059 | 0.0049 | 0.0228 | 0.0005 | 0.0023 | 0.0005 |  | 0.0012 | 0.0028 | 0.0033 | 0.0014 | 0.0069 |  |  | 0.0045 |  | 0.0001 |  |  | RHI DELTEK D99 |  | RHI JUSTAL DS1015 |  | Прожиг шибера.
1802 | 12006416 | 28.08.2020 | 159,744 | Арм500 | ГОСТ 34028-2016 | 33 | 180x180 | Открытая |  | 160,496 | 1,8 | 0,4 | 160.096 |  |  | 10 | 1558 | 2 | 5958 | 2015 | 1997 | 8139 | 1982 | 1979 | 200 | 13 | 2 | 2150 | 9 | 320 | 350 | 120 | [7 empty] | B 789/BC | 0,01 | 14:10:00 | 1538 | 14:10:00 | 1535 | 14:24:55 | 0.2036 | 0.1893 | 0.9934 | 0.0042 | 0.0171 | 0.0587 | 0.0148 | 0.0466 | 0.001 | 0.0025 | 0.0005 |  | 0.0013 | 0.0031 | 0.0034 | 0.0012 | 0.0066 |  |  | 0.0047 |  | 0.0001 |  |  | RHI DELTEK D99 |  | RHI JUSTAL DS1015
1803 | 12006417 | 28.08.2020 | 162,816 | Арм500 | ГОСТ 34028-2016 | 34 | 180x180 | Открытая |  | 163,575 | 1,8 | 0,4 | 163.175 |  |  | 5 | 1561 | 2 | 5986 | 2042 | 2025 | 8167 | 2010 | 2004 | 200 | 13 | 2 | 2150 | 9 | 320 | 350 | 120 | [7 empty] | B 789/BC | 0,01 | 14:28:00 | 1541 | 14:28:00 | 1537 | 15:06:26 | 0.1958 | 0.1848 | 0.9787 | 0.0029 | 0.0166 | 0.0564 | 0.0153 | 0.047 | 0.001 | 0.0024 | 0.0004 |  | 0.0013 | 0.003 | 0.0035 | 0.0008 | 0.0085 |  |  | 0.0046 |  | 0.0001 |  |  | RHI DELTEK D99 |  | RHI JUSTAL DS1015
1804 | 12006418 | 28.08.2020 | 165,888 | Арм500 | ГОСТ 34028-2016 | 35 | 180x180 | Открытая |  | 166,653 | 1,8 | 0,4 | 166.253 |  |  | 12 | 1558 | 2 | 6013 | 2070 | 2052 | 8194 | 2037 | 2031 | 200 | 13 | 2 | 2150 | 9 | 320 | 350 | 120 | [7 empty] | B 789/BC | 0,01 | 15:27:00 | 1533 | 15:27:00 | 1531 | 15:47:17 | 0.1871 | 0.1938 | 0.9721 | 0.0068 | 0.0187 | 0.0558 | 0.0189 | 0.0503 | 0.001 | 0.0026 | 0.0005 |  | 0.0012 | 0.0031 | 0.0034 | 0.0013 | 0.0062 |  |  | 0.0047 |  |  |  |  | RHI DELTEK D99 |  | RHI JUSTAL DS1015
1805 | 12006419 | 28.08.2020 | 162,816 | Арм500 | ГОСТ 34028-2016 | 36 | 180x180 | Открытая |  | 163,575 | 1,8 | 0,4 | 163.175 |  |  | 1 | 1560 | 2 | 6041 | 2098 | 2080 | 8222 | 2065 | 2056 | 200 | 13 | 2 | 2150 | 9 | 320 | 350 | 120 | [7 empty] | B 789/BC | 0,01 | 16:07:00 | 1537 | 16:07:00 | 1535 | 16:30:18 | 0.2 | 0.203 | 0.9882 | 0.0062 | 0.0192 | 0.0565 | 0.0176 | 0.0516 | 0.0011 | 0.0028 | 0.0005 |  | 0.0013 | 0.0033 | 0.0031 | 0.0012 | 0.0055 |  |  | 0.0046 |  |  |  |  | RHI DELTEK D99 |  | RHI JUSTAL DS1015
1806 | 12006420 | 28.08.2020 | 159,744 | Арм500 | ГОСТ 34028-2016 | 37 | 180x180 | Открытая |  | 160,496 | 1,8 | 0,4 | 160.096 |  |  | 3 | 1561 | 2 | 6065 | 2125 | 2108 | 8246 | 2092 | 2083 | 200 | 13 | 2 | 2150 | 9 | 320 | 350 | 120 | [7 empty] | B 789/BC | 0,01 | 16:45:00 | 1533 | 16:45:00 | 1535 | 17:08:22 | 0.1832 | 0.1953 | 1.0027 | 0.0077 | 0.0169 | 0.0523 | 0.0182 | 0.0505 | 0.001 | 0.0027 | 0.0005 |  | 0.0012 | 0.0035 | 0.0031 | 0.0012 | 0.0063 |  |  | 0.0046 |  | 0.0001 |  |  | RHI DELTEK D99 |  | RHI JUSTAL DS1015
1807 | 12006421 | 28.08.2020 | 162,816 | Арм500 | ГОСТ 34028-2016 | 38 | 180x180 | Открытая |  | 163,575 | 1,8 | 0,4 | 163.175 |  |  | 10 | 1562 | 2 | 6093 | 2153 | 2135 | 8274 | 2120 | 2108 | 200 | 13 | 2 | 2150 | 9 | 320 | 350 | 120 | [7 empty] | B 789/BC | 0,01 | 17:24:00 | 1534 | 17:24:00 | 1535 | 17:41:56 | 0.2093 | 0.1993 | 0.9887 | 0.0108 | 0.0137 | 0.0542 | 0.02 | 0.049 | 0.0014 | 0.0026 | 0.0005 |  | 0.0011 | 0.0033 | 0.0035 | 0.0012 | 0.0058 |  |  | 0.0047 |  | 0.0001 |  |  | RHI DELTEK D99 |  | RHI JUSTAL DS1015
1808 | 12006422 | 28.08.2020 | 159,744 | Арм500 | ГОСТ 34028-2016 | 39 | 180x180 | Открытая |  | 160,496 | 1,8 | 0,4 | 160.096 |  |  | 12 | 1566 | 2 | 6121 | 2177 | 2163 | 8302 | 2145 | 2136 | 200 | 13 | 2 | 2150 | 9 | 320 | 350 | 120 | [7 empty] | B 789/BC | 0,02 | 18:03:00 | 1536 | 18:03:00 | 1537 | 18:20:27 | 0.1931 | 0.1921 | 0.9797 | 0.0072 | 0.0134 | 0.0507 | 0.015 | 0.0431 | 0.001 | 0.0039 | 0.0004 |  | 0.0012 | 0.003 | 0.003 | 0.0013 | 0.0065 |  |  | 0.0047 |  |  |  |  | RHI DELTEK D99 |  | RHI JUSTAL DS1015
1809 | 12006423 | 28.08.2020 | 165,888 | Арм500 | ГОСТ 34028-2016 | 40 | 180x180 | Открытая |  | 166,653 | 1,8 | 0,4 | 166.253 |  |  | 1 | 1567 | 2 | 6148 | 2205 | 2190 | 8329 | 2172 | 2163 | 200 | 13 | 2 | 2150 | 9 | 320 | 350 | 120 | [7 empty] | B 789/BC | 0,02 | 18:43:00 | 1542 | 18:43:00 | 1544 | 19:03:46 | 0.1961 | 0.202 | 0.9851 | 0.0083 | 0.0225 | 0.0541 | 0.016 | 0.0434 | 0.0011 | 0.003 | 0.0005 |  | 0.0012 | 0.0033 | 0.003 | 0.0013 | 0.0069 |  |  | 0.0047 |  |  |  |  | RHI DELTEK D99 |  | RHI JUSTAL DS1015
1810 | 12006424 | 28.08.2020 | 162,816 | Арм500 | ГОСТ 34028-2016 | 41 | 180x180 | Открытая |  | 163,575 | 1,8 | 0,4 | 163.175 |  |  | 3 | 1565 | 2 | 6176 | 2233 | 2218 | 8357 | 2200 | 2188 | 200 | 7 | 2 | 2155 | 9 | 320 | 350 | 100 | [7 empty] | B 789/BC | 0,01 | 19:25:00 | 1539 | 19:25:00 | 1540 | 19:38:28 | 0.1927 | 0.1759 | 1.0058 | 0.0039 | 0.0179 | 0.0607 | 0.0156 | 0.0416 | 0.0011 | 0.0022 | 0.0004 |  | 0.0012 | 0.0031 | 0.0032 | 0.0009 | 0.0061 |  |  | 0.0045 |  |  |  |  | RHI DELTEK D99 |  | RHI JUSTAL DS1015
1811 | 12006425 | 28.08.2020 | 165,888 | Арм500 | ГОСТ 34028-2016 | 42 | 180x180 | Открытая |  | 166,653 | 1,8 | 0,4 | 166.253 |  |  |  | 1565 | 2 | 6203 | 2260 | 2246 | 8384 | 2227 | 2215 | 200 | 7 | 2 | 2155 | 9 | 320 | 350 | 100 | [7 empty] | B 789/BC | 0,01 | 20:00:00 | 1538 | 20:00:00 | 1540 | 20:09:54 | 0.2077 | 0.1855 | 0.9781 | 0.0092 | 0.0175 | 0.0597 | 0.021 | 0.0527 | 0.0012 | 0.0027 | 0.0005 |  | 0.0012 | 0.0032 | 0.0029 | 0.0012 | 0.0076 |  |  | 0.0044 |  | 0.0001 |  |  | RHI DELTEK D99 |  | RHI JUSTAL DS1015
1812 | 12006426 | 28.08.2020 | 162,816 | Арм500 | ГОСТ 34028-2016 | 43 | 180x180 | Открытая |  | 163,575 | 1,8 | 0,4 | 163.175 |  |  | 12 | 1565 | 2 | 6231 | 2288 | 2273 | 8412 | 2255 | 2240 | 200 | 7 | 2 | 2155 | 9 | 320 | 350 | 100 | [7 empty] | B 789/BC | 0,01 | 20:45:00 | 1540 | 20:45:00 | 1543 | 20:51:11 | 0.1955 | 0.1821 | 1.0103 | 0.0109 | 0.0187 | 0.0571 | 0.0179 | 0.051 | 0.0013 | 0.0024 | 0.0006 |  | 0.001 | 0.0035 | 0.0027 | 0.0015 | 0.0079 |  |  | 0.0044 |  | 0.0001 |  |  | RHI DELTEK D99 |  | RHI JUSTAL DS1015
1813 | 12006427 | 28.08.2020 | 162,816 | Арм500 | ГОСТ 34028-2016 | 44 | 180x180 | Открытая |  | 163,575 | 1,8 | 0,4 | 163.175 |  |  | 1 | 1562 | 2 | 6256 | 2315 | 2301 | 8440 | 2283 | 2268 | 200 | 7 | 2 | 2155 | 9 | 320 | 350 | 100 | [7 empty] | B 789/BC | 0,01 | 21:25:00 | 1542 | 21:25:00 | 1546 | 21:26:57 | 0.1966 | 0.199 | 1.0191 | 0.01 | 0.0157 | 0.0635 | 0.026 | 0.0621 | 0.0012 | 0.0031 | 0.0006 |  | 0.0013 | 0.0034 | 0.0032 | 0.0017 | 0.0081 |  |  | 0.0043 |  | 0.0001 |  |  | RHI DELTEK D99 |  | RHI JUSTAL DS1015
1814 | 12006428 | 28.08.2020 | 165,888 | Арм500 | ГОСТ 34028-2016 | 45 | 180x180 | Открытая |  | 166,653 | 1,8 | 0,4 | 166.253 |  |  | 2 | 1573 | 2 | 6283 | 2343 | 2328 | 8467 | 2310 | 2295 | 200 | 7 | 2 | 2155 | 9 | 320 | 350 | 100 | [7 empty] | B 789/BC | 0,01 | 22:05:00 | 1542 | 22:05:00 | 1541 | 22:16:32 | 0.1993 | 0.2254 | 1.0177 | 0.0098 | 0.0134 | 0.0623 | 0.02 | 0.066 | 0.0014 | 0.0025 | 0.0006 |  | 0.0015 | 0.0034 | 0.0037 | 0.0017 | 0.008 |  |  | 0.0044 |  | 0.0001 |  |  | RHI DELTEK D99 |  | RHI JUSTAL DS1015
1815 | 12006429 | 28.08.2020 | 165,888 | Арм500 | ГОСТ 34028-2016 | 46 | 180x180 | Открытая |  | 174,413 | 1,8 | 0,4 | 174.013 | 5 |  | 3 | 1562 | 2 | 6311 | 2371 | 2356 | 8495 | 2338 | 2323 | 200 | 7 | 2 | 2155 | 9 | 320 | 350 | 100 | [7 empty] | B 789/BC | 0,01 | 22:45:00 | 1538 | 22:45:00 | 1537 | 22:52:12 | 0.191 | 0.2147 | 1.0133 | 0.0063 | 0.0088 | 0.0643 | 0.0182 | 0.0554 | 0.0015 | 0.0025 | 0.0006 |  | 0.0013 | 0.0032 | 0.0041 | 0.0015 | 0.008 |  |  | 0.0042 |  | 0.0001 |  |  | RHI DELTEK D99 |  | RHI JUSTAL DS1015
1816 | 12006430 | 29.08.2020 | 147,456 | Арм500 | ГОСТ 34028-2016 | 1 | 180x180 | Открытая |  | 149,1 | 1,8 | 0,4 | 148.7 |  |  | 10 | 1578 | 6 | 3878 | 25 | 2381 | 2326 | 2363 | 2348 | 200 | 7 | 2 | 2155 | 9 | 320 | 350 | 100 | [7 empty] | B 789/BC | 0,1 | 0:20:00 | 1547 | 0:20:00 | 1542 | 0:31:20 | 0.1996 | 0.1718 | 0.9967 | 0.0094 | 0.0112 | 0.0535 | 0.0181 | 0.051 | 0.0012 | 0.0025 | 0.0006 |  | 0.0011 | 0.0032 | 0.0039 | 0.0014 | 0.0093 |  |  | 0.0042 |  | 0.0001 |  |  | RHI DELTEK D99 |  | RHI JUSTAL DS1015
1817 | 12006431 | 29.08.2020 | 165,888 | Арм500 | ГОСТ 34028-2016 | 2 | 180x180 | Открытая |  | 166,653 | 1,8 | 0,4 | 166.253 |  |  | 12 | 1560 | 6 | 3905 | 52 | 2408 | 2353 | 2390 | 2375 | 200 | 7 | 2 | 2155 | 9 | 320 | 350 | 100 | [7 empty] | B 789/BC | 0,02 | 1:00:00 | 1538 | 1:00:00 | 1537 | 1:04:05 | 0.1949 | 0.1925 | 0.9825 | 0.0077 | 0.0115 | 0.0616 | 0.0225 | 0.0477 | 0.0013 | 0.0025 | 0.0006 |  | 0.0012 | 0.0033 | 0.0034 | 0.0014 | 0.0079 |  |  | 0.0043 |  | 0.0001 |  |  | RHI DELTEK D99 |  | RHI JUSTAL DS1015
1818 | 12006432 | 29.08.2020 | 159,744 | Арм500 | ГОСТ 34028-2016 | 3 | 180x180 | Открытая |  | 160,496 | 1,8 | 0,4 | 160.096 |  |  | 2 | 1561 | 6 | 3930 | 80 | 2436 | 2381 | 2418 | 2400 | 200 | 7 | 2 | 2155 | 9 | 320 | 350 | 100 | [7 empty] | B 789/BC | 0,01 | 1:40:00 | 1531 | 1:40:00 | 1533 | 1:45:23 | 0.1993 | 0.1917 | 1.0068 | 0.013 | 0.0138 | 0.0601 | 0.0184 | 0.0451 | 0.0012 | 0.0028 | 0.0006 |  | 0.0012 | 0.0034 | 0.0035 | 0.0013 | 0.0088 |  |  | 0.0042 |  | 0.0001 |  |  | RHI DELTEK D99 |  | RHI JUSTAL DS1015
1819 | 12006433 | 29.08.2020 | 168,96 | Арм500 | ГОСТ 34028-2016 | 4 | 180x180 | Открытая |  | 169,731 | 1,8 | 0,4 | 169.331 |  |  | 3 | 1562 | 6 | 3954 | 111 | 2463 | 2408 | 2445 | 2431 | 200 | 7 | 2 | 2155 | 9 | 320 | 350 | 100 | [7 empty] | B 789/BC | 0,01 | 2:15:00 | 1534 | 2:15:00 | 1541 | 2:21:31 | 0.2002 | 0.1881 | 1.0064 | 0.0086 | 0.0144 | 0.0663 | 0.0206 | 0.0488 | 0.0013 | 0.0028 | 0.0006 |  | 0.0012 | 0.0033 | 0.0033 | 0.0012 | 0.0097 |  |  | 0.0041 |  | 0.0001 |  |  | RHI DELTEK D99 |  | RHI JUSTAL DS1015
1820 | 12006434 | 29.08.2020 | 162,816 | Арм500 | ГОСТ 34028-2016 | 5 | 180x180 | Открытая |  | 163,575 | 1,8 | 0,4 | 163.175 |  |  | 1 | 1562 | 6 | 3979 | 138 | 2491 | 2436 | 2473 | 2458 | 200 | 7 | 2 | 2155 | 9 | 320 | 350 | 100 | [7 empty] | B 789/BC | 0,01 | 2:55:00 | 1536 | 2:55:00 | 1537 | 3:00:15 | 0.1901 | 0.1892 | 0.9915 | 0.0084 | 0.0119 | 0.0654 | 0.0177 | 0.045 | 0.0015 | 0.0025 | 0.0006 |  | 0.0011 | 0.0031 | 0.0033 | 0.0013 | 0.0091 |  |  | 0.0043 |  | 0.0001 |  |  | RHI DELTEK D99 |  | RHI JUSTAL DS1015
1821 | 12006435 | 29.08.2020 | 159,744 | Арм500 | ГОСТ 34028-2016 | 6 | 180x180 | Открытая |  | 160,496 | 1,8 | 0,4 | 160.096 |  |  | 6 | 1573 | 6 | 4004 | 166 | 2519 | 2464 | 2498 | 2486 | 200 | 7 | 2 | 2155 | 9 | 320 | 350 | 100 | [7 empty] | B 789/BC | 0,01 | 3:35:00 | 1543 | 3:35:00 | 1542 | 3:40:43 | 0.1891 | 0.1962 | 1.0025 | 0.0059 | 0.0159 | 0.0617 | 0.017 | 0.043 | 0.0017 | 0.0027 | 0.0006 |  | 0.0012 | 0.0034 | 0.0037 | 0.0014 | 0.0085 |  |  | 0.0044 |  | 0.0001 |  |  | RHI DELTEK D99 |  | RHI JUSTAL DS1015
1822 | 12006436 | 29.08.2020 | 162,816 | Арм500 | ГОСТ 34028-2016 | 7 | 180x180 | Открытая |  | 163,575 | 1,8 | 0,4 | 163.175 |  |  | 12 | 1560 | 6 | 4028 | 193 | 2546 | 2491 | 2525 | 2513 | 200 | 7 | 2 | 2155 | 9 | 320 | 350 | 100 | [7 empty] | B 789/BC | 0,01 | 4:15:00 | 1540 | 4:15:00 | 1538 | 4:17:56 | 0.196 | 0.1886 | 1.04 | 0.0073 | 0.0142 | 0.0617 | 0.0167 | 0.0456 | 0.0015 | 0.0025 | 0.0006 |  | 0.0013 | 0.0037 | 0.0032 | 0.0012 | 0.0072 |  |  | 0.0047 |  | 0.0001 |  |  | RHI DELTEK D99 |  | RHI JUSTAL DS1015
1823 | 12006437 | 29.08.2020 | 162,816 | Арм500 | ГОСТ 34028-2016 | 8 | 180x180 | Открытая |  | 163,575 | 1,8 | 0,4 | 163.175 |  |  | 2 | 1560 | 6 | 4056 | 221 | 2574 | 2516 | 2553 | 2541 | 200 | 7 | 2 | 2155 | 9 | 320 | 350 | 100 | [7 empty] | B 789/BC | 0,01 | 4:55:00 | 1541 | 4:55:00 | 1540 | 4:55:50 | 0.2019 | 0.1843 | 1.0109 | 0.0075 | 0.0125 | 0.0636 | 0.025 | 0.0494 | 0.0013 | 0.0028 | 0.0006 |  | 0.0013 | 0.0037 | 0.0033 | 0.001 | 0.0067 |  |  | 0.0046 |  | 0.0001 |  |  | RHI DELTEK D99 |  | RHI JUSTAL DS1015
1824 | 12006438 | 29.08.2020 | 159,744 | Арм500 | ГОСТ 34028-2016 | 9 | 180x180 | Открытая |  | 160,496 | 1,8 | 0,4 | 160.096 |  |  | 3 | 1561 | 6 | 4080 | 249 | 2601 | 2543 | 2580 | 2566 | 200 | 7 | 2 | 2155 | 9 | 320 | 350 | 100 | [7 empty] | B 789/BC | 0,01 | 5:30:00 | 1539 | 5:30:00 | 1537 | 5:39:14 | 0.1909 | 0.1803 | 1.0077 | 0.0067 | 0.0128 | 0.0608 | 0.0209 | 0.0524 | 0.0012 | 0.0032 | 0.0006 |  | 0.0012 | 0.0037 | 0.0032 | 0.0014 | 0.0073 |  |  | 0.0047 |  | 0.0001 |  |  | RHI DELTEK D99 |  | RHI JUSTAL DS1015
1825 | 12006439 | 29.08.2020 | 165,888 | Арм500 | ГОСТ 34028-2016 | 10 | 180x180 | Открытая |  | 166,653 | 1,8 | 0,4 | 166.253 |  |  | 1 | 1559 | 6 | 4105 | 279 | 2629 | 2571 | 2608 | 2593 | 200 | 7 | 2 | 2155 | 9 | 320 | 350 | 100 | [7 empty] | B 789/BC | 0,01 | 6:13:00 | 1540 | 6:13:00 | 1537 | 6:21:48 | 0.1866 | 0.1881 | 1.036 | 0.008 | 0.0149 | 0.0632 | 0.0196 | 0.0464 | 0.0012 | 0.0031 | 0.0006 |  | 0.0013 | 0.0041 | 0.0031 | 0.0017 | 0.0073 |  |  | 0.0047 |  | 0.0001 |  |  | RHI DELTEK D99 |  | RHI JUSTAL DS1015
1826 | 12006440 | 29.08.2020 | 162,816 | Арм500 | ГОСТ 34028-2016 | 11 | 180x180 | Открытая |  | 163,575 | 1,8 | 0,4 | 163.175 |  |  | 6 | 1565 | 6 | 4130 | 307 | 2657 | 2599 | 2636 | 2621 | 200 | 7 | 2 | 2155 | 9 | 320 | 350 | 100 | [7 empty] | B 789/BC | 0,01 | 6:51:00 | 1541 | 6:51:00 | 1542 | 6:53:01 | 0.2041 | 0.1974 | 1.0264 | 0.0069 | 0.0148 | 0.0679 | 0.0385 | 0.0531 | 0.0012 | 0.0037 | 0.0006 |  | 0.0013 | 0.0037 | 0.0036 | 0.0014 | 0.0075 |  |  | 0.0047 |  | 0.0001 |  |  | RHI DELTEK D99 |  | RHI JUSTAL DS1015
1827 | 12006441 | 29.08.2020 | 159,744 | Арм500 | ГОСТ 34028-2016 | 12 | 180x180 | Открытая |  | 160,496 | 1,8 | 0,4 | 160.096 |  |  | 12 | 1561 | 6 | 4154 | 334 | 2681 | 2626 | 2663 | 2648 | 200 | 7 | 2 | 2155 | 9 | 320 | 350 | 110 | [7 empty] | B 789/BC | 0,01 | 7:31:00 | 1540 | 7:31:00 | 1541 | 7:33:55 | 0.1968 | 0.1835 | 1.0049 | 0.0034 | 0.0154 | 0.063 | 0.0188 | 0.0447 | 0.0011 | 0.0024 | 0.0007 |  | 0.0013 | 0.0035 | 0.0033 | 0.0013 | 0.0075 |  |  | 0.0044 |  | 0.0001 |  |  | RHI DELTEK D99 |  | RHI JUSTAL DS1015
1828 | 12006442 | 29.08.2020 | 162,816 | Арм500 | ГОСТ 34028-2016 | 13 | 180x180 | Открытая |  | 163,575 | 1,8 | 0,4 | 163.175 |  |  |  | 1560 | 6 | 4179 | 362 | 2709 | 2654 | 2691 | 2676 | 200 | 7 | 2 | 2155 | 9 | 320 | 350 | 110 | [7 empty] | B 789/BC | 0,01 | 8:10:00 | 1540 | 8:10:00 | 1539 | 8:10:09 | 0.1899 | 0.1994 | 1.0133 | 0.0035 | 0.0143 | 0.0613 | 0.0228 | 0.0477 | 0.0011 | 0.0019 | 0.0006 |  | 0.0015 | 0.0037 | 0.0042 | 0.0016 | 0.0075 |  |  | 0.0042 |  | 0.0001 |  |  | RHI DELTEK D99 |  | RHI JUSTAL DS1015
1829 | 12006443 | 29.08.2020 | 165,888 | Арм500 | ГОСТ 34028-2016 | 14 | 180x180 | Открытая |  | 166,653 | 1,8 | 0,4 | 166.253 |  |  | 1 | 1559 | 6 | 4203 | 393 | 2736 | 2681 | 2718 | 2704 | 200 | 7 | 2 | 2155 | 9 | 320 | 350 | 110 | [7 empty] | B 789/BC | 0,01 | 8:49:00 | 1536 | 8:49:00 | 1538 | 8:48:12 | 0.1827 | 0.2219 | 1.0211 | 0.0082 | 0.015 | 0.0632 | 0.0198 | 0.047 | 0.0011 | 0.0026 | 0.0006 |  | 0.0014 | 0.0037 | 0.0037 | 0.0017 | 0.0078 |  |  | 0.0043 |  | 0.0001 |  |  | RHI DELTEK D99 |  | RHI JUSTAL DS1015
1830 | 12006444 | 29.08.2020 | 162,816 | Арм500 | ГОСТ 34028-2016 | 15 | 180x180 | Открытая |  | 163,575 | 1,8 | 0,4 | 163.175 |  |  | 1 | 1560 | 6 | 4228 | 420 | 2764 | 2706 | 2746 | 2734 | 200 | 7 | 2 | 2155 | 9 | 320 | 350 | 110 | [7 empty] | B 789/BC | 0,01 | 9:28:00 | 1537 | 9:28:00 | 1537 | 9:27:27 | 0.1947 | 0.2115 | 1.0225 | 0.0046 | 0.0143 | 0.0699 | 0.0184 | 0.0463 | 0.0011 | 0.0025 | 0.0007 |  | 0.0013 | 0.0035 | 0.0038 | 0.0018 | 0.0097 |  |  | 0.0044 |  | 0.0001 |  |  | RHI DELTEK D99 |  | RHI JUSTAL DS1015
1831 | 12006445 | 29.08.2020 | 165,888 | Арм500 | ГОСТ 34028-2016 | 16 | 180x180 | Открытая |  | 166,653 | 1,8 | 0,4 | 166.253 |  |  | 6 | 1561 | 6 | 4256 | 448 | 2792 | 2734 | 2774 | 2762 | 200 | 7 | 2 | 2155 | 9 | 320 | 350 | 110 | [7 empty] | B 789/BC | 0,01 | 10:06:00 | 1539 | 10:06:00 | 1537 | 10:07:59 | 0.1938 | 0.19 | 0.9904 | 0.0089 | 0.0157 | 0.0587 | 0.014 | 0.0361 | 0.0011 | 0.0021 | 0.0006 |  | 0.0012 | 0.0035 | 0.0035 | 0.0024 | 0.0079 |  |  | 0.0042 |  | 0.0001 |  |  | RHI DELTEK D99 |  | RHI JUSTAL DS1015
1832 | 12006446 | 29.08.2020 | 162,816 | Арм500 | ГОСТ 34028-2016 | 17 | 180x180 | Открытая |  | 163,575 | 1,8 | 0,4 | 163.175 |  |  | 12 | 1561 | 6 | 4280 | 476 | 2819 | 2761 | 2801 | 2789 | 200 | 7 | 2 | 2155 | 9 | 320 | 350 | 110 | [7 empty] | B 789/BC | 0,01 | 10:45:00 | 1541 | 10:45:00 | 1539 | 10:44:47 | 0.2131 | 0.1801 | 0.9956 | 0.0093 | 0.0138 | 0.0539 | 0.0129 | 0.0359 | 0.0011 | 0.0025 | 0.0006 |  | 0.0011 | 0.0035 | 0.0033 | 0.0017 | 0.0078 |  |  | 0.0043 |  | 0.0001 |  |  | RHI DELTEK D99 |  | RHI JUSTAL DS1015
1833 | 12006447 | 29.08.2020 | 165,888 | Арм500 | ГОСТ 34028-2016 | 18 | 180x180 | Открытая |  | 166,653 | 1,8 | 0,4 | 166.253 |  |  | 2 | 1559 | 6 | 4305 | 506 | 2847 | 2789 | 2829 | 2817 | 200 | 7 | 2 | 2155 | 9 | 320 | 350 | 110 | [7 empty] | B 789/BC | 0,01 | 11:25:00 | 1537 | 11:25:00 | 1534 | 11:26:04 | 0.1903 | 0.1845 | 1.0059 | 0.0096 | 0.014 | 0.0542 | 0.0141 | 0.0435 | 0.0011 | 0.0023 | 0.0006 |  | 0.0012 | 0.0037 | 0.0038 | 0.0017 | 0.0082 |  |  | 0.0042 |  | 0.0001 |  |  | RHI DELTEK D99 |  | RHI JUSTAL DS1015
1834 | 12006448 | 29.08.2020 | 156,672 | Арм500 | ГОСТ 34028-2016 | 19 | 180x180 | Открытая |  | 157,417 | 1,8 | 0,4 | 157.017 |  |  | 3 | 1558 | 6 | 4329 | 531 | 2871 | 2816 | 2856 | 2845 | 200 | 7 | 2 | 2155 | 9 | 320 | 350 | 110 | [7 empty] | B 789/BC | 0,01 | 12:05:00 | 1539 | 12:05:00 | 1540 | 12:04:38 | 0.1962 | 0.1883 | 1.0281 | 0.0118 | 0.0163 | 0.056 | 0.014 | 0.0433 | 0.0012 | 0.0022 | 0.0006 |  | 0.0012 | 0.0039 | 0.0033 | 0.0015 | 0.0089 |  |  | 0.0044 |  | 0.0001 |  |  | RHI DELTEK D99 |  | RHI JUSTAL DS1015
1835 | 12006449 | 29.08.2020 | 168,96 | Арм500 | ГОСТ 34028-2016 | 20 | 180x180 | Открытая |  | 169,731 | 1,8 | 0,4 | 169.331 |  |  |  | 1560 | 6 | 4357 | 558 | 2899 | 2844 | 2887 | 2872 | 200 | 7 | 2 | 2155 | 9 | 320 | 350 | 110 | [7 empty] | B 789/BC | 0,01 | 12:45:00 | 1539 | 12:45:00 | 1540 | 12:44:16 | 0.2054 | 0.1936 | 1.0128 | 0.0122 | 0.0149 | 0.0551 | 0.0148 | 0.04 | 0.0012 | 0.0023 | 0.0006 |  | 0.0011 | 0.0037 | 0.0033 | 0.0014 | 0.0085 |  |  | 0.0043 |  | 0.0001 |  |  | RHI DELTEK D99 |  | RHI JUSTAL DS1015
1836 | 12006450 | 29.08.2020 | 168,96 | Арм500 | ГОСТ 34028-2016 | 21 | 180x180 | Открытая |  | 169,731 | 1,8 | 0,4 | 169.331 |  |  | 1 | 1559 | 6 | 4385 | 586 | 2927 | 2872 | 2915 | 2903 | 200 | 7 | 2 | 2155 | 9 | 320 | 350 | 110 | [7 empty] | B 789/BC | 0,01 | 13:22:00 | 1536 | 13:22:00 | 1536 | 13:23:48 | 0.2037 | 0.202 | 1.0186 | 0.0121 | 0.0163 | 0.0571 | 0.0194 | 0.0424 | 0.0012 | 0.0026 | 0.0007 |  | 0.0011 | 0.0038 | 0.0032 | 0.0013 | 0.0084 |  |  | 0.0044 |  | 0.0001 |  |  | RHI DELTEK D99 |  | RHI JUSTAL DS1015
1837 | 12006451 | 29.08.2020 | 162,816 | Арм500 | ГОСТ 34028-2016 | 22 | 180x180 | Открытая |  | 163,575 | 1,8 | 0,4 | 163.175 |  |  | 12 | 1558 | 6 | 4412 | 614 | 2954 | 2896 | 2942 | 2931 | 200 | 7 | 2 | 2155 | 9 | 320 | 350 | 110 | [7 empty] | B 789/BC | 0,01 | 14:00:00 | 1535 | 14:00:00 | 1534 | 14:03:31 | 0.2065 | 0.1942 | 1.0135 | 0.0128 | 0.0173 | 0.055 | 0.0175 | 0.0405 | 0.0013 | 0.0026 | 0.0006 |  | 0.0012 | 0.0038 | 0.004 | 0.0014 | 0.0081 |  |  | 0.0045 |  | 0.0001 |  |  | RHI DELTEK D99 |  | RHI JUSTAL DS1015
1838 | 12006452 | 29.08.2020 | 156,672 | Арм500 | ГОСТ 34028-2016 | 23 | 180x180 | Открытая |  | 157,417 | 1,8 | 0,4 | 157.017 |  |  | 2 | 1561 | 6 | 4437 | 638 | 2982 | 2921 | 2970 | 2958 | 200 | 7 | 2 | 2155 | 9 | 320 | 350 | 110 | [7 empty] | B 789/BC | 0,01 | 14:40:00 | 1538 | 14:40:00 | 1539 | 14:43:13 | 0.2008 | 0.1794 | 1.0218 | 0.0129 | 0.017 | 0.0512 | 0.0175 | 0.0356 | 0.0013 | 0.0023 | 0.0006 |  | 0.0012 | 0.0039 | 0.0037 | 0.002 | 0.0073 |  |  | 0.0045 |  | 0.0001 | 0.0011 |  | RHI DELTEK D99 |  | RHI JUSTAL DS1015
1839 | 12006453 | 29.08.2020 | 168,96 | Арм500 | ГОСТ 34028-2016 | 24 | 180x180 | Открытая |  | 169,731 | 1,8 | 0,4 | 169.331 |  |  | 3 | 1559 | 6 | 4464 | 666 | 3009 | 2948 | 2998 | 2989 | 200 | 7 | 2 | 2155 | 9 | 320 | 350 | 110 | [7 empty] | B 789/BC | 0,02 | 15:21:00 | 1539 | 15:21:00 | 1538 | 15:21:55 | 0.1919 | 0.1798 | 1.0313 | 0.0125 | 0.0138 | 0.0466 | 0.0105 | 0.0272 | 0.0008 | 0.0016 | 0.0006 |  | 0.0011 | 0.0037 | 0.0032 | 0.0022 | 0.0106 |  |  | 0.0044 |  | 0.0001 |  |  | RHI DELTEK D99 |  | RHI JUSTAL DS1015
1840 | 12006454 | 29.08.2020 | 165,888 | Арм500 | ГОСТ 34028-2016 | 25 | 180x180 | Открытая |  | 166,653 | 1,8 | 0,4 | 166.253 |  |  | 1 | 1559 | 6 | 4492 | 693 | 3037 | 2976 | 3025 | 3016 | 200 | 7 | 2 | 2155 | 9 | 320 | 350 | 110 | [7 empty] | B 789/BC | 0,02 | 16:00:00 | 1537 | 16:00:00 | 1537 | 16:02:56 | 0.1866 | 0.1835 | 1.0156 | 0.0116 | 0.0191 | 0.0471 | 0.0065 | 0.0252 | 0.0006 | 0.0013 | 0.0007 |  | 0.001 | 0.0039 | 0.0038 | 0.0016 | 0.0072 |  |  | 0.0043 |  | 0.0001 | 0.0013 |  | RHI DELTEK D99 |  | RHI JUSTAL DS1015
1841 | 12006455 | 29.08.2020 | 156,672 | Арм500 | ГОСТ 34028-2016 | 26 | 180x180 | Открытая |  | 157,417 | 1,8 | 0,4 | 157.017 |  |  | 6 | 1571 | 6 | 4517 | 721 | 3062 | 3001 | 3053 | 3044 | 200 | 7 | 2 | 2155 | 9 | 320 | 350 | 110 | [7 empty] | B 789/BC | 0,02 | 16:40:00 | 1537 | 16:40:00 | 1537 | 16:40:23 | 0.1991 | 0.1939 | 1.0184 | 0.0091 | 0.0143 | 0.0437 | 0.0057 | 0.0234 | 0.0006 | 0.0011 | 0.0006 |  | 0.0012 | 0.0035 | 0.0047 | 0.0016 | 0.0077 |  |  | 0.0042 |  | 0.0001 | 0.0009 |  | RHI DELTEK D99 |  | RHI JUSTAL DS1015
1842 | 12006456 | 29.08.2020 | 168,96 | Арм500 | ГОСТ 34028-2016 | 27 | 180x180 | Открытая |  | 169,731 | 1,8 | 0,4 | 169.331 |  |  | 12 | 1560 | 6 | 4544 | 752 | 3089 | 3028 | 3080 | 3072 | 200 | 7 | 2 | 2155 | 9 | 320 | 350 | 110 | [7 empty] | B 789/BC | 0,01 | 17:20:00 | 1535 | 17:20:00 | 1535 | 17:20:53 | 0.1919 | 0.1923 | 1.012 | 0.0102 | 0.0154 | 0.0444 | 0.0075 | 0.0234 | 0.0006 | 0.0012 | 0.0006 |  | 0.0012 | 0.0039 | 0.0047 | 0.0016 | 0.0074 |  |  | 0.0043 |  | 0.0001 | 0.001 |  | RHI DELTEK D99 |  | RHI JUSTAL DS1015
1843 | 12006457 | 29.08.2020 | 162,816 | Арм500 | ГОСТ 34028-2016 | 28 | 180x180 | Открытая |  | 163,575 | 1,8 | 0,4 | 163.175 |  |  | 2 | 1560 | 6 | 4569 | 779 | 3117 | 3053 | 3108 | 3102 | 200 | 7 | 2 | 2155 | 9 | 320 | 350 | 110 | [7 empty] | B 789/BC | 0,01 | 18:00:00 | 1540 | 18:00:00 | 1539 | 18:02:16 | 0.1984 | 0.1991 | 1.0114 | 0.0114 | 0.0133 | 0.0465 | 0.0077 | 0.0261 | 0.0005 | 0.0012 | 0.0006 |  | 0.0013 | 0.0035 | 0.005 | 0.0013 | 0.0083 |  |  | 0.0042 |  | 0.0001 |  |  | RHI DELTEK D99 |  | RHI JUSTAL DS1015
1844 | 12006458 | 29.08.2020 | 165,888 | Арм500 | ГОСТ 34028-2016 | 29 | 180x180 | Открытая |  | 166,653 | 1,8 | 0,4 | 166.253 |  |  | 3 | 1560 | 6 | 4596 | 807 | 3144 | 3080 | 3136 | 3130 | 200 | 7 | 2 | 2155 | 9 | 320 | 350 | 110 | [7 empty] | B 789/BC | 0,01 | 18:39:00 | 1538 | 18:39:00 | 1534 | 18:40:00 | 0.1879 | 0.2125 | 1.0096 | 0.0065 | 0.0075 | 0.0442 | 0.0068 | 0.0258 | 0.0006 | 0.0012 | 0.0006 |  | 0.0013 | 0.003 | 0.0034 | 0.0016 | 0.0096 |  |  | 0.0041 |  | 0.0001 |  |  | RHI DELTEK D99 |  | RHI JUSTAL DS1015
1845 | 12006459 | 29.08.2020 | 162,816 | Арм500 | ГОСТ 34028-2016 | 30 | 180x180 | Открытая |  | 163,575 | 1,8 | 0,4 | 163.175 |  |  | 1 | 1562 | 6 | 4624 | 835 | 3172 | 3105 | 3163 | 3158 | 200 | 7 | 2 | 2155 | 9 | 320 | 350 | 110 | [7 empty] | B 789/BC | 0,01 | 19:17:00 | 1540 | 19:17:00 | 1537 | 19:21:17 | 0.1929 | 0.1937 | 1.0221 | 0.0136 | 0.0136 | 0.0484 | 0.0137 | 0.0405 | 0.0013 | 0.002 | 0.0006 |  | 0.0012 | 0.0036 | 0.0041 | 0.0017 | 0.0093 |  |  | 0.0041 |  | 0.0001 |  |  | RHI DELTEK D99 |  | RHI JUSTAL DS1015
1846 | 12006460 | 29.08.2020 | 162,816 | Арм500 | ГОСТ 34028-2016 | 31 | 180x180 | Открытая |  | 163,575 | 1,8 | 0,4 | 163.175 |  |  | 6 | 1559 | 6 | 4649 | 862 | 3200 | 3133 | 3191 | 3185 | 200 | 7 | 2 | 2155 | 9 | 320 | 350 | 110 | [7 empty] | B 789/BC | 0,01 | 19:56:00 | 1534 | 19:56:00 | 1532 | 20:19:26 | 0.1971 | 0.2153 | 1.0991 | 0.0105 | 0.0185 | 0.0565 | 0.021 | 0.0543 | 0.0013 | 0.0025 | 0.0008 |  | 0.0014 | 0.0049 | 0.0034 | 0.0019 | 0.0085 |  |  | 0.0045 |  | 0.0001 |  |  | RHI DELTEK D99 |  | RHI JUSTAL DS1015
1847 | 12006461 | 29.08.2020 | 168,96 | Арм500 | ГОСТ 34028-2016 | 32 | 180x180 | Открытая |  | 169,731 | 1,8 | 0,4 | 169.331 |  |  | 12 | 1559 | 6 | 4676 | 893 | 3227 | 3160 | 3218 | 3213 | 200 | 7 | 2 | 2155 | 9 | 320 | 350 | 110 | [7 empty] | B 789/BC | 0,01 | 20:35:00 | 1536 | 20:35:00 | 1537 | 20:55:52 | 0.1922 | 0.1927 | 1.034 | 0.0172 | 0.0162 | 0.0552 | 0.0205 | 0.0493 | 0.0013 | 0.0027 | 0.0007 |  | 0.0013 | 0.0043 | 0.0033 | 0.002 | 0.0079 |  |  | 0.0044 |  | 0.0001 |  |  | RHI DELTEK D99 |  | RHI JUSTAL DS1015
1848 | 12006462 | 29.08.2020 | 156,672 | Арм500 | ГОСТ 34028-2016 | 33 | 180x180 | Открытая |  | 157,417 | 1,8 | 0,4 | 157.017 |  |  | 2 | 1561 | 6 | 4701 | 922 | 3252 | 3185 | 3246 | 3240 | 200 | 7 | 2 | 2155 | 9 | 320 | 350 | 110 | [7 empty] | B 789/BC | 0,01 | 21:15:00 | 1536 | 21:15:00 | 1533 | 21:33:47 | 0.2015 | 0.2005 | 1.0047 | 0.0075 | 0.0119 | 0.0555 | 0.0187 | 0.0466 | 0.0014 | 0.0021 | 0.0006 |  | 0.0012 | 0.003 | 0.0034 | 0.0015 | 0.0095 |  |  | 0.0041 |  | 0.0001 |  |  | RHI DELTEK D99 |  | RHI JUSTAL DS1015
1849 | 12006463 | 29.08.2020 | 168,96 | Арм500 | ГОСТ 34028-2016 | 34 | 180x180 | Открытая |  | 169,731 | 1,8 | 0,4 | 169.331 |  |  |  | 1560 | 6 | 4728 | 950 | 3283 | 3212 | 3274 | 3268 | 200 | 7 | 2 | 2155 | 9 | 320 | 350 | 110 | [7 empty] | B 789/BC | 0,01 | 21:55:00 | 1532 | 21:55:00 | 1534 | 22:14:49 | 0.2032 | 0.1875 | 1.0208 | 0.008 | 0.0136 | 0.0539 | 0.0154 | 0.0431 | 0.0014 | 0.0023 | 0.0007 |  | 0.0013 | 0.0037 | 0.0032 | 0.0016 | 0.0067 |  |  | 0.0045 |  | 0.0001 |  |  | RHI DELTEK D99 |  | RHI JUSTAL DS1015
1850 | 12006464 | 29.08.2020 | 162,816 | Арм500 | ГОСТ 34028-2016 | 35 | 180x180 | Открытая |  | 163,575 | 1,8 | 0,4 | 163.175 |  |  | 1 | 1565 | 6 | 4756 | 978 | 3307 | 3240 | 3301 | 3296 | 200 | 7 | 2 | 2155 | 9 | 320 | 350 | 110 | [7 empty] | B 789/BC | 0,01 | 22:36:00 | 1536 | 22:36:00 | 1531 | 22:57:39 | 0.2009 | 0.1878 | 1.0219 | 0.0065 | 0.0132 | 0.0592 | 0.0189 | 0.0465 | 0.0012 | 0.0028 | 0.0006 |  | 0.0014 | 0.0037 | 0.0034 | 0.0017 | 0.0066 |  |  | 0.0045 |  | 0.0001 |  |  | RHI DELTEK D99 |  | RHI JUSTAL DS1015
1851 | 12006465 | 29.08.2020 | 159,744 | Арм500 | ГОСТ 34028-2016 | 36 | 180x180 | Открытая |  | 160,496 | 1,8 | 0,4 | 160.096 |  |  | 6 | 1566 | 6 | 4784 | 1002 | 3335 | 3268 | 3326 | 3323 | 200 | 7 | 2 | 2155 | 9 | 320 | 350 | 110 | [7 empty] | B 789/BC | 0,01 | 23:17:00 | 1537 | 23:17:00 | 1540 | 23:40:49 | 0.2089 | 0.1959 | 1.0466 | 0.006 | 0.0158 | 0.0608 | 0.0196 | 0.0489 | 0.0013 | 0.0038 | 0.0006 |  | 0.0015 | 0.004 | 0.0036 | 0.0015 | 0.0066 |  |  | 0.0048 |  | 0.0001 |  |  | RHI DELTEK D99 |  | RHI JUSTAL DS1015
1852 | 12006466 | 29.08.2020 | 165,464 | Арм500 | ГОСТ 34028-2016 | 37 | 180x180 | Открытая |  | 174,728 | 1,8 | 0,4 | 174.328 | 5,3 |  | 12 | 1567 | 6 | 4811 | 1030 | 3362 | 3295 | 3353 | 3351 | 200 | 13 | 2 | 2155 | 9 | 320 | 350 | 110 | [7 empty] | B 789/BC | 0,01 | 23:57:00 | 1537 | 23:57:00 | 1537 | 0:08:23 | 0.2028 | 0.1858 | 1.0199 | 0.007 | 0.0166 | 0.0655 | 0.0177 | 0.0521 | 0.0014 | 0.0033 | 0.0007 |  | 0.0012 | 0.0041 | 0.0039 | 0.0016 | 0.0067 |  |  | 0.0048 |  | 0.0001 |  |  | RHI DELTEK D99 |  | RHI JUSTAL DS1015
1853 | 12006467 | 30.08.2020 | 156,672 | Арм500 | ГОСТ 34028-2016 | 1 | 180x180 | Открытая |  | 158,317 | 1,8 | 0,4 | 157.917 |  |  | 2 | 1574 | 3 | 4836 | 1058 | 2396 | 3323 | 4009 | 5014 | 200 | 7 | 2 | 2155 | 9 | 320 | 350 | 110 | [7 empty] | B 789/BC | 0,07 | 1:33:00 | 1540 | 1:33:00 | 1540 | 1:49:01 | 0.2022 | 0.1827 | 0.7108 | 0.0047 | 0.0145 | 0.0454 | 0.012 | 0.0441 | 0.0011 | 0.0023 | 0.0005 |  | 0.0012 | 0.0028 | 0.0036 | 0.0012 | 0.0083 |  |  | 0.004 |  |  |  |  | RHI DELTEK D99 |  | RHI JUSTAL DS1015
1854 | 12006468 | 30.08.2020 | 162,176 | Арм500 | ГОСТ 34028-2016 | 2 | 180x180 | Открытая |  | 162,932 | 1,8 | 0,4 | 162.532 |  |  | 3 | 1569 | 3 | 4863 | 1085 | 2426 | 3350 | 4036 | 5041 | 200 | 7 | 2 | 2155 | 9 | 320 | 350 | 110 | [7 empty] | B 789/BC | 0,01 | 2:18:00 | 1543 | 2:18:00 | 1539 | 2:39:11 | 0.1908 | 0.1945 | 0.7288 | 0.0084 | 0.0151 | 0.0392 | 0.0176 | 0.0397 | 0.0011 | 0.0033 | 0.0006 |  | 0.0012 | 0.0032 | 0.0034 | 0.0017 | 0.0074 |  |  | 0.0043 |  | 0.0001 |  |  | RHI DELTEK D99 |  | RHI JUSTAL DS1015 |  | Сбой в работе МГР 2 ручья.
1855 | 12006469 | 30.08.2020 | 159,744 | Арм500 | ГОСТ 34028-2016 | 3 | 180x180 | Открытая |  | 160,496 | 1,8 | 0,4 | 160.096 |  |  | 1 | 1567 | 3 | 4888 | 1113 | 2451 | 3378 | 4064 | 5063 | 200 | 7 | 2 | 2155 | 9 | 320 | 350 | 110 | [7 empty] | B 789/BC | 0,01 | 3:03:00 | 1535 | 3:03:00 | 1535 | 3:25:12 | 0.1921 | 0.1881 | 0.7155 | 0.0063 | 0.0112 | 0.0488 | 0.0197 | 0.0471 | 0.0011 | 0.0027 | 0.0004 |  | 0.0011 | 0.0025 | 0.0033 | 0.0015 | 0.0076 |  |  | 0.0041 |  |  |  |  | RHI DELTEK D99 |  | RHI JUSTAL DS1015 |  | Затягивание металлопровода пром.ковша на 0,2м/мин.
1856 | 12006470 | 30.08.2020 | 165,888 | Арм500 | ГОСТ 34028-2016 | 4 | 180x180 | Открытая |  | 166,653 | 1,8 | 0,4 | 166.253 |  |  | 6 | 1570 | 3 | 4919 | 1137 | 2478 | 3405 | 4091 | 5090 | 200 | 7 | 2 | 2155 | 9 | 320 | 350 | 110 | [7 empty] | B 789/BC | 0,02 | 3:45:00 | 1541 | 3:45:00 | 1539 | 4:06:19 | 0.2018 | 0.1915 | 0.7315 | 0.0041 | 0.0116 | 0.0501 | 0.0163 | 0.0488 | 0.0012 | 0.0024 | 0.0005 |  | 0.0012 | 0.0027 | 0.0037 | 0.0024 | 0.006 |  |  | 0.0042 |  | 0.0001 |  |  | RHI DELTEK D99 |  | RHI JUSTAL DS1015 |  | Затягивание металлопровода пром.ковша на 0,2м/мин.
1857 | 12006471 | 30.08.2020 | 162,816 | Арм500 | ГОСТ 34028-2016 | 5 | 180x180 | Открытая |  | 163,575 | 1,8 | 0,4 | 163.175 |  |  | 12 | 1568 | 3 | 4946 | 1165 | 2506 | 3433 | 4119 | 5115 | 200 | 7 | 2 | 2155 | 9 | 320 | 350 | 110 | [7 empty] | B 789/BC | 0,02 | 4:27:00 | 1537 | 4:27:00 | 1535 | 4:49:53 | 0.1982 | 0.1818 | 0.7296 | 0.0036 | 0.0125 | 0.0582 | 0.0216 | 0.0479 | 0.001 | 0.0024 | 0.0004 |  | 0.0012 | 0.0025 | 0.0038 | 0.0011 | 0.0069 |  |  | 0.0042 |  |  |  |  | RHI DELTEK D99 |  | RHI JUSTAL DS1015 |  | Затягивание металлопровода пром.ковша на 0,2м/мин.
1858 | 12006472 | 30.08.2020 | 162,816 | Арм500 | ГОСТ 34028-2016 | 6 | 180x180 | Открытая |  | 163,575 | 1,8 | 0,4 | 163.175 |  |  | 2 | 1569 | 3 | 4974 | 1193 | 2534 | 3461 | 4144 | 5143 | 200 | 13 | 2 | 2155 | 9 | 320 | 350 | 110 | [7 empty] | B 789/BC | 0,02 | 5:10:00 | 1541 | 5:10:00 | 1541 | 5:26:40 | 0.1978 | 0.193 | 0.7071 | 0.0039 | 0.0116 | 0.0457 | 0.0145 | 0.052 | 0.0012 | 0.0024 | 0.0004 |  | 0.0012 | 0.0025 | 0.0035 | 0.0023 | 0.0087 |  |  | 0.0042 |  | 0.0001 |  |  | RHI DELTEK D99 |  | RHI JUSTAL DS1015
1859 | 12006473 | 30.08.2020 | 165,888 | Арм500 | ГОСТ 34028-2016 | 7 | 180x180 | Открытая |  | 166,653 | 1,8 | 0,4 | 166.253 |  |  | 3 | 1570 | 3 | 5001 | 1220 | 2561 | 3491 | 4171 | 5167 | 200 | 7 | 2 | 2155 | 9 | 320 | 350 | 110 | [7 empty] | B 789/BC | 0,02 | 5:52:00 | 1543 | 5:52:00 | 1543 | 6:14:07 | 0.1988 | 0.1839 | 0.7009 | 0.0061 | 0.0152 | 0.0454 | 0.0134 | 0.0422 | 0.001 | 0.0026 | 0.0004 |  | 0.0011 | 0.0023 | 0.0031 | 0.0021 | 0.007 |  |  | 0.0041 |  |  |  |  | RHI DELTEK D99 |  | RHI JUSTAL DS1015
1860 | 12006474 | 30.08.2020 | 156,672 | Арм500 | ГОСТ 34028-2016 | 8 | 180x180 | Открытая |  | 157,417 | 1,8 | 0,4 | 157.017 |  |  | 1 | 1568 | 3 | 5026 | 1245 | 2589 | 3519 | 4196 | 5195 | 200 | 13 | 2 | 2155 | 9 | 320 | 350 | 110 | [7 empty] | B 789/BC | 0,02 | 6:35:00 | 1539 | 6:35:00 | 1537 | 6:55:34 | 0.1961 | 0.1824 | 0.7211 | 0.0074 | 0.0103 | 0.0424 | 0.0151 | 0.0491 | 0.0012 | 0.0024 | 0.0004 |  | 0.0011 | 0.0022 | 0.0028 | 0.0008 | 0.008 |  |  | 0.0041 |  |  |  |  | RHI DELTEK D99 |  | RHI JUSTAL DS1015
1861 | 12006475 | 30.08.2020 | 159,744 | Арм500 | ГОСТ 34028-2016 | 9 | 180x180 | Открытая |  | 160,496 | 1,8 | 0,4 | 160.096 |  |  | 6 | 1572 | 3 | 5051 | 1272 | 2616 | 3550 | 4220 | 5219 | 200 | 13 | 2 | 2155 | 9 | 320 | 350 | 110 | [7 empty] | B 789/BC | 0,01 | 7:20:00 | 1537 | 7:20:00 | 1543 | 7:40:59 | 0.2018 | 0.1855 | 0.7303 | 0.0063 | 0.0146 | 0.0476 | 0.0181 | 0.0522 | 0.001 | 0.0028 | 0.0004 |  | 0.0011 | 0.0024 | 0.0025 | 0.0013 | 0.0074 |  |  | 0.0042 |  |  |  |  | RHI DELTEK D99 |  | RHI JUSTAL DS1015 |  | Затягивание металлопровода пром.ковша на 0,4м/мин.
1862 | 12006476 | 30.08.2020 | 165,888 | Арм500 | ГОСТ 34028-2016 | 10 | 180x180 | Открытая |  | 166,653 | 1,8 | 0,4 | 166.253 |  |  | 12 | 1572 | 3 | 5078 | 1297 | 2647 | 3580 | 4248 | 5244 | 200 | 13 | 2 | 2155 | 9 | 320 | 350 | 110 | [7 empty] | B 789/BC | 0,01 | 8:02:00 | 1544 | 8:02:00 | 1544 | 8:07:44 | 0.1843 | 0.1867 | 0.7209 | 0.0063 | 0.0118 | 0.0469 | 0.0191 | 0.0465 | 0.0011 | 0.0026 | 0.0004 |  | 0.0011 | 0.0024 | 0.0029 | 0.0024 | 0.006 |  |  | 0.0042 |  | 0.0001 | 0.0021 |  | RHI DELTEK D99 |  | RHI JUSTAL DS1015 |  | Затягивание металлопровода пром.ковша на 0,4м/мин.
1863 | 12006477 | 30.08.2020 | 159,744 | Арм500 | ГОСТ 34028-2016 | 11 | 180x180 | Открытая |  | 160,496 | 1,8 | 0,4 | 160.096 |  |  | 2 | 1568 | 3 | 5106 | 1322 | 2675 | 3608 | 4273 | 5272 | 200 | 13 | 2 | 2155 | 9 | 320 | 350 | 110 | [7 empty] | B 789/BC | 0,06 | 8:45:00 | 1545 | 8:45:00 | 1543 | 8:53:29 | 0.197 | 0.1859 | 0.717 | 0.005 | 0.0108 | 0.0429 | 0.0157 | 0.041 | 0.0012 | 0.0025 | 0.0004 |  | 0.0011 | 0.0023 | 0.0032 | 0.0013 | 0.0079 |  |  | 0.0041 |  |  | 0.0025 |  | RHI DELTEK D99 |  | RHI JUSTAL DS1015 |  | Затягивание металлопровода пром.ковша на 0,4м/мин.
1864 | 12006478 | 30.08.2020 | 162,816 | Арм500 | ГОСТ 34028-2016 | 12 | 180x180 | Открытая |  | 163,575 | 1,8 | 0,4 | 163.175 |  |  | 3 | 1569 | 3 | 5113 | 1346 | 2705 | 3639 | 4297 | 5296 | 200 | 13 | 2 | 2155 | 9 | 320 | 350 | 150 | [7 empty] | B 789/BC | 0,02 | 9:34:00 | 1543 | 9:34:00 | 1538 | 9:36:06 | 0.201 | 0.1813 | 0.7156 | 0.0123 | 0.0113 | 0.0494 | 0.0154 | 0.0453 | 0.0013 | 0.0029 | 0.0005 |  | 0.001 | 0.0023 | 0.0026 | 0.0014 | 0.0088 |  |  | 0.0039 |  |  |  |  | RHI DELTEK D99 |  | RHI JUSTAL DS1015 |  | Затягивание металлопровода пром.ковша на 0,4м/мин.
1865 | 12006479 | 30.08.2020 | 162,816 | Арм500 | ГОСТ 34028-2016 | 13 | 180x180 | Открытая |  | 163,575 | 1,8 | 0,4 | 163.175 |  |  | 1 | 1569 | 3 | 5161 | 1371 | 2731 | 3669 | 4322 | 5324 | 200 | 13 | 2 | 2155 | 9 | 320 | 350 | 150 | [7 empty] | B 789/BC | 0,02 | 10:13:00 | 1543 | 10:13:00 | 1542 | 10:19:10 | 0.2121 | 0.1896 | 0.7125 | 0.009 | 0.0159 | 0.0539 | 0.0188 | 0.0403 | 0.0013 | 0.0025 | 0.0006 |  | 0.001 | 0.0025 | 0.0031 | 0.0011 | 0.0077 |  |  | 0.0039 |  | 0.0001 | 0.0018 |  | RHI DELTEK D99 |  | RHI JUSTAL DS1015 |  | Затягивание металлопровода пром.ковша на 0,4м/мин.
1866 | 12006480 | 30.08.2020 | 159,744 | Арм500 | ГОСТ 34028-2016 | 14 | 180x180 | Открытая |  | 160,496 | 1,8 | 0,4 | 160.096 |  |  | 6 | 1556 | 3 | 5186 | 1395 | 2764 | 3697 | 4349 | 5348 | 200 | 13 | 2 | 2155 | 9 | 320 | 350 | 150 | [7 empty] | B 789/BC | 0,02 | 11:03:00 | 1537 | 11:03:00 | 1535 | 11:04:13 | 0.2105 | 0.1887 | 0.7065 | 0.0042 | 0.0155 | 0.053 | 0.0172 | 0.0409 | 0.0012 | 0.0033 | 0.0005 |  | 0.0012 | 0.0024 | 0.0033 | 0.0012 | 0.0073 |  |  | 0.004 |  | 0.0001 | 0.0011 |  | RHI DELTEK D99 |  | RHI JUSTAL DS1015 |  | Затягивание металлопровода пром.ковша на 0,4м/мин.
1867 | 12006481 | 30.08.2020 | 162,816 | Арм500 | ГОСТ 34028-2016 | 15 | 180x180 | Открытая |  | 163,575 | 1,8 | 0,4 | 163.175 |  |  | 12 | 1568 | 3 | 5210 | 1423 | 2794 | 3728 | 4374 | 5373 | 200 | 13 | 2 | 2155 | 9 | 320 | 350 | 110 | [7 empty] | B 789/BC | 0,01 | 11:43:00 | 1542 | 11:43:00 | 1537 | 11:52:23 | 0.1927 | 0.1936 | 0.7167 | 0.0051 | 0.0155 | 0.05 | 0.0142 | 0.0446 | 0.0012 | 0.0028 | 0.0005 |  | 0.0012 | 0.0026 | 0.0031 | 0.0012 | 0.0061 |  |  | 0.0042 |  | 0.0001 | 0.001 |  | RHI DELTEK D99 |  | RHI JUSTAL DS1015 |  | Затягивание металлопровода пром.ковша на 0,5м/мин.
1868 | 12006482 | 30.08.2020 | 159,744 | Арм500 | ГОСТ 34028-2016 | 16 | 180x180 | Открытая |  | 160,496 | 1,8 | 0,4 | 160.096 |  |  | 2 | 1570 | 3 | 5235 | 1448 | 2822 | 3758 | 4399 | 5401 | 200 | 13 | 2 | 2155 | 9 | 320 | 350 | 110 | [7 empty] | B 789/BC | 0,01 | 12:27:00 | 1543 | 12:27:00 | 1543 | 12:33:38 | 0.1949 | 0.1973 | 0.7063 | 0.0049 | 0.0155 | 0.0488 | 0.0124 | 0.0382 | 0.0011 | 0.0021 | 0.0004 |  | 0.0012 | 0.0025 | 0.0034 | 0.0031 | 0.0074 |  |  | 0.0041 |  | 0.0002 | 0.0017 |  | RHI DELTEK D99 |  | RHI JUSTAL DS1015 |  | Затягивание металлопровода пром.ковша на 0,4м/мин.
1869 | 12006483 | 30.08.2020 | 165,888 | Арм500 | ГОСТ 34028-2016 | 17 | 180x180 | Открытая |  | 166,653 | 1,8 | 0,4 | 166.253 |  |  | 3 | 1567 | 3 | 5262 | 1472 | 2853 | 3789 | 4426 | 5425 | 200 | 13 | 2 | 2155 | 9 | 320 | 350 | 110 | [7 empty] | B 789/BC | 0,02 | 13:12:00 | 1540 | 13:12:00 | 1539 | 13:19:31 | 0.1849 | 0.1941 | 0.7092 | 0.0038 | 0.0114 | 0.0473 | 0.0116 | 0.0347 | 0.0011 | 0.0023 | 0.0004 |  | 0.0011 | 0.0022 | 0.0031 | 0.0019 | 0.008 |  |  | 0.0042 |  | 0.0001 | 0.0013 |  | RHI DELTEK D99 |  | RHI JUSTAL DS1015 |  | Затягивание металлопровода пром.ковша на 0,4м/мин.
1870 | 12006484 | 30.08.2020 | 165,888 | Арм500 | ГОСТ 34028-2016 | 18 | 180x180 | Открытая |  | 166,653 | 1,8 | 0,4 | 166.253 |  |  | 1 | 1568 | 3 | 5290 | 1497 | 2880 | 3823 | 4454 | 5450 | 200 | 13 | 2 | 2155 | 9 | 320 | 350 | 110 | [7 empty] | B 789/BC | 0,02 | 13:59:00 | 1539 | 13:59:00 | 1544 | 14:07:13 | 0.1886 | 0.1916 | 0.7185 | 0.0047 | 0.0145 | 0.0575 | 0.0195 | 0.0415 | 0.0011 | 0.0025 | 0.0005 |  | 0.0011 | 0.0023 | 0.003 | 0.0013 | 0.0071 |  |  | 0.0041 |  | 0.0001 | 0.0011 |  | RHI DELTEK D99 |  | RHI JUSTAL DS1015 |  | Затягивание металлопровода пром.ковша на 0,2м/мин.
1871 | 12006485 | 30.08.2020 | 162,816 | Арм500 | ГОСТ 34028-2016 | 19 | 180x180 | Открытая |  | 163,575 | 1,8 | 0,4 | 163.175 |  |  | 6 | 1570 | 3 | 5318 | 1524 | 2908 | 3850 | 4478 | 5477 | 200 | 13 | 2 | 2155 | 9 | 320 | 350 | 110 | [7 empty] | B 789/BC | 0,02 | 14:45:00 | 1541 | 14:45:00 | 1546 | 14:58:38 | 0.1887 | 0.1917 | 0.713 | 0.0063 | 0.0132 | 0.0492 | 0.02 | 0.0436 | 0.0012 | 0.0031 | 0.0005 |  | 0.0011 | 0.0026 | 0.003 | 0.0013 | 0.0067 |  |  | 0.0042 |  | 0.0001 | 0.0016 |  | RHI DELTEK D99 |  | RHI JUSTAL DS1015 |  | Затягивание металлопровода пром.ковша на 0,2м/мин.
1872 | 12006486 | 30.08.2020 | 156,672 | Арм500 | ГОСТ 34028-2016 | 20 | 180x180 | Открытая |  | 157,417 | 1,8 | 0,4 | 157.017 |  |  | 12 | 1566 | 3 | 5342 | 1549 | 2939 | 3878 | 4503 | 5502 | 200 | 13 | 2 | 2155 | 9 | 320 | 350 | 150 | [7 empty] | B 789/BC | 0,02 | 15:35:00 | 1538 | 15:35:00 | 1536 | 15:36:07 | 0.1985 | 0.1866 | 0.7072 | 0.0046 | 0.0125 | 0.0487 | 0.0166 | 0.0468 | 0.0012 | 0.0036 | 0.0005 |  | 0.0011 | 0.0026 | 0.0031 | 0.0016 | 0.0077 |  |  | 0.0042 |  | 0.0001 | 0.0012 |  | RHI DELTEK D99 |  | RHI JUSTAL DS1015 |  | Затягивание металлопровода пром.ковша на 0,2м/мин.
1873 | 12006487 | 30.08.2020 | 168,96 | Арм500 | ГОСТ 34028-2016 | 21 | 180x180 | Открытая |  | 169,731 | 1,8 | 0,4 | 169.331 |  |  | 2 | 1565 | 3 | 5370 | 1577 | 2966 | 3909 | 4531 | 5530 | 200 | 13 | 2 | 2155 | 9 | 320 | 350 | 110 | [7 empty] | B 789/BC | 0,01 | 16:11:00 | 1541 | 16:11:00 | 1540 | 16:17:47 | 0.1917 | 0.1975 | 0.7101 | 0.0072 | 0.0117 | 0.0448 | 0.0177 | 0.0392 | 0.0013 | 0.0028 | 0.0004 |  | 0.0012 | 0.0024 | 0.0033 | 0.0012 | 0.006 |  |  | 0.0042 |  |  | 0.0008 |  | RHI DELTEK D99 |  | RHI JUSTAL DS1015 |  | Затягивание металлопровода пром.ковша на 0,2м/мин.
1874 | 12006488 | 30.08.2020 | 156,672 | Арм500 | ГОСТ 34028-2016 | 22 | 180x180 | Открытая |  | 157,417 | 1,8 | 0,4 | 157.017 |  |  | 3 | 1568 | 3 | 5397 | 1601 | 2994 | 3936 | 4555 | 5554 | 200 | 13 | 2 | 2155 | 9 | 320 | 350 | 110 | [7 empty] | B 789/BC | 0,02 | 16:56:00 | 1539 | 16:56:00 | 1538 | 17:03:12 | 0.1877 | 0.1822 | 0.7169 | 0.0131 | 0.0119 | 0.0449 | 0.0163 | 0.045 | 0.0012 | 0.0024 | 0.0004 |  | 0.001 | 0.0026 | 0.0026 | 0.0009 | 0.0067 |  |  | 0.0042 |  |  | 0.0011 |  | RHI DELTEK D99 |  | RHI JUSTAL DS1015 |  | Затягивание металлопровода пром.ковша на 0,2м/мин.
1875 | 12006489 | 30.08.2020 | 156,672 | Арм500 | ГОСТ 34028-2016 | 23 | 180x180 | Открытая |  | 157,417 | 1,8 | 0,4 | 157.017 |  |  | 1 | 1567 | 3 | 5422 | 1626 | 3025 | 3964 | 4580 | 5579 | 200 | 13 | 2 | 2155 | 9 | 320 | 350 | 110 | [7 empty] | B 789/BC | 0,01 | 17:39:00 | 1541 | 17:39:00 | 1544 | 17:47:25 | 0.1945 | 0.1871 | 0.7122 | 0.0094 | 0.0113 | 0.0504 | 0.0154 | 0.0507 | 0.0011 | 0.0025 | 0.0004 |  | 0.001 | 0.0024 | 0.0026 | 0.0013 | 0.0073 |  |  | 0.004 |  |  | 0.0011 |  | RHI DELTEK D99 |  | RHI JUSTAL DS1015 |  | Затягивание металлопровода пром.ковша на 0,2м/мин.
1876 | 12006490 | 30.08.2020 | 168,96 | Арм500 | ГОСТ 34028-2016 | 24 | 180x180 | Открытая |  | 169,731 | 1,8 | 0,4 | 169.331 |  |  | 6 | 1567 | 3 | 5450 | 1657 | 3052 | 3992 | 4607 | 5606 | 200 | 13 | 2 | 2155 | 9 | 320 | 350 | 110 | [7 empty] | B 789/BC | 0,01 | 18:23:00 | 1540 | 18:23:00 | 1540 | 18:28:16 | 0.1887 | 0.1914 | 0.7127 | 0.0092 | 0.0153 | 0.053 | 0.015 | 0.0482 | 0.0013 | 0.0026 | 0.0005 |  | 0.0011 | 0.0027 | 0.0031 | 0.005 | 0.0069 |  |  | 0.0042 |  | 0.0009 | 0.0077 |  | RHI DELTEK D99 |  | RHI JUSTAL DS1015 |  | Затягивание металлопровода пром.ковша на 0,2м/мин.
1877 | 12006491 | 30.08.2020 | 162,816 | Арм500 | ГОСТ 34028-2016 | 25 | 180x180 | Открытая |  | 163,575 | 1,8 | 0,4 | 163.175 |  |  | 12 | 1567 | 3 | 5477 | 1684 | 3080 | 4019 | 4632 | 5631 | 200 | 7 | 2 | 2155 | 9 | 320 | 350 | 110 | [7 empty] | B 789/BC | 0,01 | 19:09:00 | 1542 | 19:09:00 | 1544 | 19:15:40 | 0.1952 | 0.1901 | 0.7167 | 0.0069 | 0.014 | 0.0489 | 0.015 | 0.0421 | 0.0013 | 0.0025 | 0.0004 |  | 0.0011 | 0.0024 | 0.003 | 0.0018 | 0.0071 |  |  | 0.0041 |  | 0.0001 | 0.0021 |  | RHI DELTEK D99 |  | RHI JUSTAL DS1015
1878 | 12006492 | 30.08.2020 | 168,96 | Арм500 | ГОСТ 34028-2016 | 26 | 180x180 | Открытая |  | 169,731 | 1,8 | 0,4 | 169.331 |  |  | 2 | 1567 | 3 | 5505 | 1712 | 3104 | 4047 | 4660 | 5659 | 200 | 7 | 2 | 2155 | 9 | 320 | 350 | 110 | [7 empty] | B 789/BC | 0,01 | 19:50:00 | 1543 | 19:50:00 | 1545 | 19:55:15 | 0.1861 | 0.1789 | 0.6793 | 0.0064 | 0.0185 | 0.0496 | 0.0154 | 0.0424 | 0.0014 | 0.0023 | 0.0004 |  | 0.0011 | 0.0026 | 0.0032 | 0.0018 | 0.0071 |  |  | 0.0041 |  | 0.0001 | 0.0006 |  | RHI DELTEK D99 |  | RHI JUSTAL DS1015
1879 | 12006493 | 30.08.2020 | 163,84 | 1015 | ASTM A510/A510M-18 | 27 | 180x180 | Открытая |  | 164,6 | 1,8 | 0,4 | 164.2 |  |  | 3 | 1567 | 3 | 5532 | 1739 | 3135 | 4074 | 4687 | 5686 | 200 | 7 | 2 | 2155 | 9 | 320 | 350 | 110 | [7 empty] | B 789/BC | 0,01 | 20:35:00 | 1544 | 20:35:00 | 1543 | 22:25:23 | 0.1749 | 0.1789 | 0.5998 | 0.0099 | 0.0202 | 0.0492 | 0.0153 | 0.0448 | 0.0013 | 0.0021 | 0.0005 |  | 0.001 | 0.0023 | 0.0033 | 0.0013 | 0.0075 |  |  | 0.0036 |  | 0.0001 |  |  | RHI DELTEK D99 |  | RHI JUSTAL DS1015
1880 | 12006494 | 30.08.2020 | 161,792 | 1015 | ASTM A510/A510M-18 | 28 | 180x180 | Открытая |  | 162,548 | 1,8 | 0,4 | 162.148 |  |  | 1 | 1571 | 3 | 5559 | 1768 | 3162 | 4103 | 4714 | 5711 | 200 | 7 | 2 | 2155 | 9 | 320 | 350 | 110 | [7 empty] | B 789/BC | 0,01 | 21:20:00 | 1546 | 21:20:00 | 1545 | 21:24:53 | 0.1678 | 0.1686 | 0.5664 | 0.0087 | 0.0177 | 0.0451 | 0.0142 | 0.0463 | 0.0011 | 0.0021 | 0.0004 |  | 0.0009 | 0.002 | 0.0028 | 0.0009 | 0.007 |  |  | 0.0038 |  | 0.0001 |  |  | RHI DELTEK D99 |  | RHI JUSTAL DS1015
1881 | 12006495 | 30.08.2020 | 159,744 | 1015 | ASTM A510/A510M-18 | 29 | 180x180 | Открытая |  | 160,496 | 1,8 | 0,4 | 160.096 |  |  | 6 | 1570 | 3 | 5586 | 1795 | 3190 | 4130 | 4738 | 5737 | 200 | 7 | 2 | 2155 | 9 | 320 | 350 | 110 | [7 empty] | B 789/BC | 0,01 | 22:05:00 | 1546 | 22:05:00 | 1544 | 22:05:32 | 0.1665 | 0.162 | 0.5652 | 0.0118 | 0.0185 | 0.048 | 0.018 | 0.0473 | 0.0011 | 0.0023 | 0.0005 |  | 0.0009 | 0.0022 | 0.0028 | 0.0013 | 0.0075 |  |  | 0.0037 |  | 0.0001 |  |  | RHI DELTEK D99 |  | RHI JUSTAL DS1015
1882 | 12006496 | 30.08.2020 | 157,696 | 1015 | ASTM A510/A510M-18 | 30 | 180x180 | Открытая |  | 158,443 | 1,8 | 0,4 | 158.043 |  |  | 12 | 1613 | 3 | 5612 | 1821 | 3217 | 4156 | 4763 | 5764 | 200 | 7 | 2 | 2155 | 9 | 320 | 350 | 110 | [7 empty] | B 789/BC | 0,01 | 22:45:00 | 1545 | 22:45:00 | 1544 | 22:46:13 | 0.1632 | 0.1647 | 0.5465 | 0.0092 | 0.0177 | 0.0468 | 0.016 | 0.0455 | 0.0012 | 0.0022 | 0.0005 |  | 0.001 | 0.0025 | 0.0036 | 0.0014 | 0.0076 |  |  | 0.0035 |  | 0.0001 |  |  | RHI DELTEK D99 |  | RHI JUSTAL DS1015
1883 | 12006497 | 30.08.2020 | 157,543 | 1015 | ASTM A510/A510M-18 |  | 180x180 | Открытая |  | 166,79 | 1,8 | 0,4 | 166.39 | 5,5 |  | 10 | 1574 | 3 | 5637 | 1850 | 3243 | 4185 | 4786 | 5791 | 200 | 7 | 2 | 2155 | 9 | 320 | 350 | 110 | [7 empty] | B 789/BC | 0,01 | 23:30:00 | 1543 | 23:30:00 | 1545 | 23:30:50 | 0.1597 | 0.1711 | 0.555 | 0.0079 | 0.0178 | 0.0479 | 0.016 | 0.0457 | 0.0012 | 0.002 | 0.0005 |  | 0.0011 | 0.0028 | 0.0037 | 0.0018 | 0.0073 |  |  | 0.0035 |  | 0.0001 |  |  | RHI DELTEK D99 |  | RHI JUSTAL DS1015
1884 | 12006498 | 31.08.2020 | 163,84 | 1015 | ASTM A510/A510M-18 | 1 | 180x180 | Открытая |  | 165,52 | 1,8 | 0,4 | 165.12 |  |  | 6 | 1575 | 4 | 5663 | 1879 | 3272 | 4214 | 4814 | 5813 | 200 | 7 | 2 | 2155 | 9 | 320 | 350 | 110 | [7 empty] | B 789/BC | 0,08 | 1:00:00 | 1543 | 1:00:00 | 1545 | 1:08:41 | 0.1652 | 0.1564 | 0.5253 | 0.0092 | 0.0114 | 0.0465 | 0.0153 | 0.0396 | 0.0011 | 0.0022 | 0.0005 |  | 0.001 | 0.0019 | 0.0037 | 0.0012 | 0.0075 |  |  | 0.0036 |  | 0.0001 |  |  | RHI DELTEK D99 |  | RHI JUSTAL DS1015
1885 | 12006499 | 31.08.2020 | 159,744 | 1015 | ASTM A510/A510M-18 | 2 | 180x180 | Открытая |  | 160,496 | 1,8 | 0,4 | 160.096 |  |  | 9 | 1578 | 4 | 5960 | 1905 | 3299 | 4240 | 4841 | 5840 | 200 | 7 | 2 | 2155 | 9 | 320 | 350 | 110 | [7 empty] | B 789/BC | 0,02 | 1:50:00 | 1542 | 1:50:00 | 1541 | 1:52:38 | 0.1639 | 0.1697 | 0.5484 | 0.0111 | 0.0135 | 0.0485 | 0.0174 | 0.046 | 0.001 | 0.0024 | 0.0005 |  | 0.001 | 0.002 | 0.0038 | 0.0014 | 0.0084 |  |  | 0.0035 |  | 0.0001 |  |  | RHI DELTEK D99 |  | RHI JUSTAL DS1015 |  | Прожиг шибера
1886 | 12006500 | 31.08.2020 | 159,744 | 1015 | ASTM A510/A510M-18 | 3 | 180x180 | Открытая |  | 160,496 | 1,8 | 0,4 | 160.096 |  |  | 11 | 1579 | 4 | 5717 | 1932 | 3325 | 4267 | 4867 | 5866 | 200 | 7 | 2 | 2155 | 9 | 320 | 350 | 110 | [7 empty] | B 789/BC | 0,02 | 2:30:00 | 1545 | 2:30:00 | 1544 | 2:31:40 | 0.1629 | 0.1679 | 0.5401 | 0.0135 | 0.0177 | 0.049 | 0.04 | 0.0453 | 0.001 | 0.0034 | 0.0004 |  | 0.0011 | 0.0024 | 0.0039 | 0.0012 | 0.0082 |  |  | 0.0036 |  | 0.0001 |  |  | RHI DELTEK D99 |  | RHI JUSTAL DS1015
1887 | 12006501 | 31.08.2020 | 159,744 | 1015 | ASTM A510/A510M-18 | 4 | 180x180 | Открытая |  | 160,496 | 1,8 | 0,4 | 160.096 |  |  | 10 | 1570 | 4 | 5743 | 1958 | 3352 | 4293 | 4894 | 5893 | 200 | 7 | 2 | 2155 | 9 | 320 | 350 | 110 | [7 empty] | B 789/BC | 0,02 | 3:09:00 | 1544 | 3:09:00 | 1543 | 3:09:14 | 0.1675 | 0.166 | 0.5527 | 0.0092 | 0.0165 | 0.0501 | 0.0251 | 0.0462 | 0.0011 | 0.0026 | 0.0004 |  | 0.0011 | 0.0025 | 0.0043 | 0.0014 | 0.0075 |  |  | 0.0036 |  | 0.0001 |  |  | RHI DELTEK D99 |  | RHI JUSTAL DS1015
1888 | 12006502 | 31.08.2020 | 161,792 | 1015 | ASTM A510/A510M-18 | 5 | 180x180 | Открытая |  | 162,548 | 1,8 | 0,4 | 162.148 |  |  | 1 | 1569 | 4 | 5770 | 1985 | 3377 | 4320 | 4923 | 5922 | 200 | 7 | 2 | 2155 | 9 | 320 | 350 | 110 | [7 empty] | B 789/BC | 0,02 | 3:50:00 | 1542 | 3:50:00 | 1541 | 3:52:10 | 0.1633 | 0.1666 | 0.547 | 0.0082 | 0.0151 | 0.0505 | 0.0147 | 0.0403 | 0.001 | 0.0025 | 0.0005 |  | 0.001 | 0.0023 | 0.0034 | 0.0013 | 0.0065 |  |  | 0.0038 |  | 0.0001 |  |  | RHI DELTEK D99 |  | RHI JUSTAL DS1015
1889 | 12006503 | 31.08.2020 | 159,744 | 1015 | ASTM A510/A510M-18 | 6 | 180x180 | Открытая |  | 160,496 | 1,8 | 0,4 | 160.096 |  |  | 6 | 1568 | 4 | 5796 | 2010 | 3403 | 4347 | 4951 | 5948 | 200 | 7 | 2 | 2155 | 9 | 320 | 350 | 110 | [7 empty] | B 789/BC | 0,02 | 4:30:00 | 1545 | 4:30:00 | 1544 | 4:32:53 | 0.1562 | 0.1727 | 0.551 | 0.0058 | 0.0167 | 0.041 | 0.014 | 0.0374 | 0.001 | 0.002 | 0.0005 |  | 0.0012 | 0.0027 | 0.0036 | 0.0011 | 0.0065 |  |  | 0.0037 |  | 0.0001 |  |  | RHI DELTEK D99 |  | RHI JUSTAL DS1015
1890 | 12006504 | 31.08.2020 | 163,84 | 1015 | ASTM A510/A510M-18 | 7 | 180x180 | Открытая |  | 164,6 | 1,8 | 0,4 | 164.2 |  |  | 9 | 1574 | 4 | 5821 | 2038 | 3430 | 4373 | 4980 | 5977 | 200 | 7 | 2 | 2155 | 9 | 320 | 350 | 110 | [7 empty] | B 789/BC | 0,01 | 5:12:00 | 1543 | 5:12:00 | 1545 | 5:11:53 | 0.1611 | 0.1754 | 0.5457 | 0.0092 | 0.0151 | 0.0377 | 0.0137 | 0.0384 | 0.001 | 0.0019 | 0.0005 |  | 0.0012 | 0.0024 | 0.004 | 0.0012 | 0.0073 |  |  | 0.0038 |  | 0.0001 |  |  | RHI DELTEK D99 |  | RHI JUSTAL DS1015
1891 | 12006505 | 31.08.2020 | 157,696 | 1015 | ASTM A510/A510M-18 | 8 | 180x180 | Открытая |  | 158,443 | 1,8 | 0,4 | 158.043 |  |  | 11 | 1573 | 4 | 5846 | 2067 | 3456 | 4398 | 5009 | 6002 | 200 | 7 | 2 | 2155 | 9 | 320 | 350 | 110 | [7 empty] | B 789/BC | 0,01 | 5:51:00 | 1545 | 5:51:00 | 1545 | 5:51:09 | 0.163 | 0.1736 | 0.5462 | 0.0096 | 0.0141 | 0.045 | 0.0228 | 0.048 | 0.001 | 0.0062 | 0.0005 |  | 0.001 | 0.0021 | 0.003 | 0.0011 | 0.0076 |  |  | 0.0036 |  | 0.0001 |  |  | RHI DELTEK D99 |  | RHI JUSTAL DS1015
1892 | 12006506 | 31.08.2020 | 159,744 | 1015 | ASTM A510/A510M-18 | 9 | 180x180 | Открытая |  | 160,496 | 1,8 | 0,4 | 160.096 |  |  | 10 | 1566 | 4 | 5874 | 2094 | 3481 | 4424 | 5035 | 6028 | 200 | 7 | 2 | 2155 | 9 | 320 | 350 | 110 | [7 empty] | B 789/BC | 0,01 | 6:30:00 | 1545 | 6:30:00 | 1541 | 6:33:25 | 0.1582 | 0.1788 | 0.5585 | 0.0114 | 0.0155 | 0.0417 | 0.0282 | 0.0549 | 0.001 | 0.0106 | 0.0005 |  | 0.0011 | 0.0024 | 0.0035 | 0.0006 | 0.0076 |  |  | 0.0035 |  | 0.0001 |  |  | RHI DELTEK D99 |  | RHI JUSTAL DS1015
1893 | 12006507 | 31.08.2020 | 161,792 | 1015 | ASTM A510/A510M-18 |  | 180x180 | Открытая |  | 162,548 | 1,8 | 0,4 | 162.148 |  |  | 1 | 1569 | 4 | 5901 | 2120 | 3508 | 4451 | 5064 | 6055 | 200 | 7 | 2 | 2155 | 9 | 320 | 350 | 100 | [7 empty] | B 789/BC | 0,01 | 0:00:00 |  | 0:00:00 |  | 7:13:58 | 0.162 | 0.1609 | 0.5391 | 0.0101 | 0.0129 | 0.0405 | 0.0142 | 0.0369 | 0.0012 | 0.0026 | 0.0005 |  | 0.0009 | 0.0018 | 0.0028 | 0.0008 | 0.0078 |  |  | 0.0035 |  | 0.0001 |  |  | RHI DELTEK D99 |  | RHI JUSTAL DS1015
1894 | 12006508 | 31.08.2020 | 159,744 | УМ | ТУ 24.10.61-022-24688283-2020 | 11 | 180x180 | Открытая |  | 160,496 | 1,8 | 0,4 | 160.096 |  |  | 6 | 1567 | 4 | 5927 | 2147 | 3534 | 4478 | 5091 | 6081 | 200 | 7 | 2 | 2155 | 9 | 320 | 350 | 100 | [7 empty] | B 789/BC | 0,01 | 7:50:00 | 1545 | 7:50:00 | 1543 | 8:07:31 | 0.1639 | 0.1477 | 0.51 | 0.006 | 0.0134 | 0.0454 | 0.0164 | 0.0513 | 0.0012 | 0.0023 | 0.0004 |  | 0.001 | 0.0017 | 0.0037 | 0.0012 | 0.0073 |  |  | 0.0037 |  | 0.0001 |  |  | RHI DELTEK D99 |  | RHI JUSTAL DS1015
1895 | 12006509 | 31.08.2020 | 168,96 | Арм500 | ГОСТ 34028-2016 | 12 | 180x180 | Открытая |  | 169,731 | 1,8 | 0,4 | 169.331 |  |  | 9 | 1563 | 4 | 5955 | 2178 | 3562 | 4505 | 5118 | 6109 | 200 | 7 | 2 | 2155 | 9 | 320 | 350 | 100 | [7 empty] | B 789/BC | 0,01 | 8:32:00 | 1536 | 8:32:00 | 1535 | 8:35:53 | 0.1841 | 0.2113 | 0.9485 | 0.0045 | 0.0131 | 0.0547 | 0.0175 | 0.0499 | 0.0013 | 0.0026 | 0.0006 |  | 0.0015 | 0.0033 | 0.0037 | 0.0014 | 0.0074 |  |  | 0.0045 |  | 0.0001 |  |  | RHI DELTEK D99 |  | RHI JUSTAL DS1015
1896 | 12006510 | 31.08.2020 | 165,888 | Арм500 | ГОСТ 34028-2016 | 13 | 180x180 | Открытая |  | 166,653 | 1,8 | 0,4 | 166.253 |  |  | 11 | 1565 | 4 | 5983 | 2205 | 3586 | 4533 | 5149 | 6137 | 200 | 7 | 2 | 2155 | 9 | 320 | 350 | 100 | [7 empty] | B 789/BC | 0,01 | 9:11:00 | 1539 | 9:11:00 | 1543 | 9:15:55 | 0.196 | 0.1988 | 1.0032 | 0.0138 | 0.017 | 0.0569 | 0.0158 | 0.0564 | 0.0014 | 0.0024 | 0.0006 |  | 0.0011 | 0.0037 | 0.0043 | 0.0012 | 0.0084 |  |  | 0.0043 |  | 0.0001 |  |  | RHI DELTEK D99 |  | RHI JUSTAL DS1015
1897 | 12006511 | 31.08.2020 | 162,816 | Арм500 | ГОСТ 34028-2016 | 14 | 180x180 | Открытая |  | 163,575 | 1,8 | 0,4 | 163.175 |  |  | 10 | 1564 | 4 | 6010 | 2233 | 3614 | 4560 | 5177 | 6161 | 200 | 7 | 2 | 2155 | 9 | 320 | 350 | 100 | [7 empty] | B 789/BC | 0,01 | 9:50:00 | 1540 | 9:50:00 | 1540 | 10:01:36 | 0.205 | 0.2036 | 1.0457 | 0.0154 | 0.0174 | 0.0524 | 0.017 | 0.0529 | 0.0014 | 0.0022 | 0.0007 |  | 0.0014 | 0.0037 | 0.0034 | 0.0012 | 0.0076 |  |  | 0.0043 |  | 0.0001 |  |  | RHI DELTEK D99 |  | RHI JUSTAL DS1015
1898 | 12006512 | 31.08.2020 | 159,744 | Арм500 | ГОСТ 34028-2016 | 15 | 180x180 | Открытая |  | 160,496 | 1,8 | 0,4 | 160.096 |  |  | 12 | 1564 | 4 | 6038 | 2260 | 3638 | 4585 | 5201 | 6189 | 200 | 7 | 2 | 2155 | 9 | 320 | 350 | 100 | [7 empty] | B 789/BC | 0,03 | 10:31:00 | 1538 | 10:31:00 | 1541 | 10:50:38 | 0.1881 | 0.1851 | 0.9834 | 0.0088 | 0.0184 | 0.061 | 0.0163 | 0.0463 | 0.0013 | 0.002 | 0.0007 |  | 0.0012 | 0.0031 | 0.0039 | 0.0011 | 0.0077 |  |  | 0.0042 |  | 0.0001 |  |  | RHI DELTEK D99 |  | RHI JUSTAL DS1015
1899 | 12006513 | 31.08.2020 | 165,888 | Арм500 | ГОСТ 34028-2016 | 16 | 180x180 | Открытая |  | 166,653 | 1,8 | 0,4 | 166.253 |  |  | 6 | 1563 | 4 | 6065 | 2288 | 3666 | 4613 | 5232 | 6216 | 200 | 7 | 2 | 2155 | 9 | 320 | 350 | 100 | [7 empty] | B 789/BC | 0,01 | 11:10:00 | 1544 | 11:10:00 | 1543 | 11:15:20 | 0.1917 | 0.2056 | 1.0202 | 0.0073 | 0.0178 | 0.058 | 0.0176 | 0.0535 | 0.0015 | 0.0025 | 0.0007 |  | 0.0016 | 0.0038 | 0.0043 | 0.0017 | 0.0086 |  |  | 0.0043 |  | 0.0001 |  |  | RHI DELTEK D99 |  | RHI JUSTAL DS1015
1900 | 12006514 | 31.08.2020 | 153,6 | Арм500 | ГОСТ 34028-2016 | 17 | 180x180 | Открытая |  | 154,338 | 1,8 | 0,4 | 153.938 |  |  | 9 | 1561 | 4 | 6093 | 2313 | 3691 | 4637 | 5256 | 6241 | 200 | 7 | 2 | 2155 | 9 | 320 | 350 | 100 | [7 empty] | B 789/BC | 0,01 | 11:50:00 | 1542 | 11:50:00 | 1541 | 12:00:09 | 0.1941 | 0.1921 | 1.016 | 0.0064 | 0.0142 | 0.0505 | 0.0156 | 0.0585 | 0.0014 | 0.0017 | 0.0007 |  | 0.0014 | 0.0037 | 0.0041 | 0.0012 | 0.0072 |  |  | 0.0042 |  | 0.0001 |  |  | RHI DELTEK D99 |  | RHI JUSTAL DS1015
1901 | 12006515 | 31.08.2020 | 165,888 | Арм500 | ГОСТ 34028-2016 | 18 | 180x180 | Открытая |  | 166,653 | 1,8 | 0,4 | 166.253 |  |  | 11 | 1561 | 4 | 6121 | 2340 | 3718 | 4665 | 5284 | 6269 | 200 | 7 | 2 | 2155 | 9 | 320 | 350 | 100 | [7 empty] | B 789/BC | 0,01 | 12:29:00 | 1540 | 12:29:00 | 1543 | 12:46:41 | 0.1932 | 0.1921 | 1.0109 | 0.0062 | 0.0138 | 0.0514 | 0.0155 | 0.0575 | 0.0014 | 0.0017 | 0.0007 |  | 0.0013 | 0.0035 | 0.0038 | 0.0013 | 0.0071 |  |  | 0.0041 |  | 0.0001 |  |  | RHI DELTEK D99 |  | RHI JUSTAL DS1015
1902 | 12006516 | 31.08.2020 | 159,744 | Арм500 | ГОСТ 34028-2016 | 19 | 180x180 | Открытая |  | 160,496 | 1,8 | 0,4 | 160.096 |  |  | 10 | 1558 | 4 | 6145 | 2368 | 3743 | 4692 | 5312 | 6296 | 200 | 7 | 2 | 2155 | 9 | 320 | 350 | 100 | [7 empty] | B 789/BC | 0,01 | 13:08:00 | 1537 | 13:08:00 | 1539 | 13:17:07 | 0.1906 | 0.2152 | 1.0439 | 0.0109 | 0.0166 | 0.0534 | 0.0166 | 0.0493 | 0.0015 | 0.002 | 0.0007 |  | 0.0017 | 0.0041 | 0.0039 | 0.0018 | 0.0083 |  |  | 0.0044 |  | 0.0001 |  |  | RHI DELTEK D99 |  | RHI JUSTAL DS1015
1903 | 12006517 | 31.08.2020 | 165,888 | Арм500 | ГОСТ 34028-2016 | 20 | 180x180 | Открытая |  | 166,653 | 1,8 | 0,4 | 166.253 |  |  | 1 | 1566 | 4 | 6173 | 2395 | 3770 | 4717 | 5342 | 6324 | 200 | 7 | 2 | 2155 | 9 | 320 | 350 | 100 | [7 empty] | B 789/BC | 0,01 | 13:48:00 | 1536 | 13:48:00 | 1538 | 13:52:29 | 0.1829 | 0.2026 | 1.0168 | 0.0119 | 0.0159 | 0.0531 | 0.0152 | 0.0599 | 0.0013 | 0.0021 | 0.0007 |  | 0.0012 | 0.004 | 0.0033 | 0.0015 | 0.0091 |  |  | 0.0045 |  | 0.0001 |  |  | RHI DELTEK D99 |  | RHI JUSTAL DS1015
1904 | 12006518 | 31.08.2020 | 168,96 | Арм500 | ГОСТ 34028-2016 | 21 | 180x180 | Открытая |  | 169,731 | 1,8 | 0,4 | 169.331 |  |  | 6 | 1558 | 4 | 6204 | 2426 | 3795 | 4745 | 5370 | 6351 | 200 | 7 | 2 | 2155 | 9 | 320 | 350 | 100 | [7 empty] | B 789/BC | 0,01 | 14:28:00 | 1539 | 14:28:00 | 1537 | 14:31:02 | 0.1877 | 0.1918 | 1.0425 | 0.0111 | 0.0188 | 0.0564 | 0.0121 | 0.046 | 0.0011 | 0.0019 | 0.0007 |  | 0.0013 | 0.0043 | 0.0034 | 0.0014 | 0.0074 |  |  | 0.0045 |  | 0.0001 |  |  | RHI DELTEK D99 |  | RHI JUSTAL DS1015
1905 | 12006519 | 31.08.2020 | 147,456 | Арм500 | ГОСТ 34028-2016 | 22 | 180x180 | Открытая |  | 148,18 | 1,8 | 0,4 | 147.78 |  |  | 9 | 1558 | 4 | 6228 | 2451 | 3820 | 4769 | 5395 | 6376 | 200 | 7 | 2 | 2155 | 9 | 320 | 350 | 100 | [7 empty] | B 789/BC | 0,01 | 15:05:00 | 1542 | 15:05:00 | 1541 | 15:10:47 | 0.2006 | 0.1884 | 1.0613 | 0.0142 | 0.016 | 0.0511 | 0.0138 | 0.0445 | 0.0013 | 0.0021 | 0.0006 |  | 0.0013 | 0.0039 | 0.0033 | 0.0015 | 0.0074 |  |  | 0.0045 |  |  |  |  | RHI DELTEK D99 |  | RHI JUSTAL DS1015
1906 | 12006520 | 31.08.2020 | 159,744 | Арм500 | ГОСТ 34028-2016 | 23 | 180x180 | Открытая |  | 160,496 | 1,8 | 0,4 | 160.096 |  |  | 11 | 1559 | 4 | 6256 | 2478 | 3844 | 4794 | 5422 | 6404 | 200 | 7 | 2 | 2155 | 9 | 320 | 350 | 100 | [7 empty] | B 789/BC | 0,01 | 15:45:00 | 1540 | 15:45:00 | 1539 | 15:48:40 | 0.2011 | 0.18 | 1.0415 | 0.0121 | 0.0168 | 0.0621 | 0.0169 | 0.0401 | 0.0012 | 0.0026 | 0.0007 |  | 0.0012 | 0.004 | 0.0031 | 0.0014 | 0.0081 |  |  | 0.0045 |  | 0.0001 |  |  | RHI DELTEK D99 |  | RHI JUSTAL DS1015
1907 | 12006521 | 31.08.2020 | 165,888 | Арм500 | ГОСТ 34028-2016 | 24 | 180x180 | Открытая |  | 166,653 | 1,8 | 0,4 | 166.253 |  |  | 12 | 1564 | 4 | 6286 | 2506 | 3869 | 4821 | 5453 | 6428 | 200 | 7 | 2 | 2155 | 9 | 320 | 350 | 100 | [7 empty] | B 789/BC | 0,01 | 16:25:00 | 1536 | 16:25:00 | 1535 | 16:27:29 | 0.215 | 0.2094 | 1.0744 | 0.012 | 0.0193 | 0.0583 | 0.018 | 0.0443 | 0.0014 | 0.0021 | 0.0007 |  | 0.0016 | 0.0043 | 0.0034 | 0.0017 | 0.0093 |  |  | 0.0045 |  | 0.0001 |  |  | RHI DELTEK D99 |  | RHI JUSTAL DS1015
1908 | 12006522 | 31.08.2020 | 168,96 | Арм500 | ГОСТ 34028-2016 | 25 | 180x180 | Открытая |  | 169,731 | 1,8 | 0,4 | 169.331 |  |  | 1 | 1560 | 4 | 6314 | 2537 | 3896 | 4849 | 5480 | 6456 | 200 | 7 | 2 | 2155 | 9 | 320 | 350 | 100 | [7 empty] | B 789/BC | 0,01 | 17:05:00 | 1537 | 17:05:00 | 1538 | 17:10:40 | 0.1927 | 0.1992 | 1.0109 | 0.0097 | 0.0201 | 0.0609 | 0.0168 | 0.0442 | 0.0013 | 0.002 | 0.0007 |  | 0.0012 | 0.004 | 0.0046 | 0.0013 | 0.008 |  |  | 0.0043 |  | 0.0001 |  |  | RHI DELTEK D99 |  | RHI JUSTAL DS1015
1909 | 12006523 | 31.08.2020 | 165,888 | Арм500 | ГОСТ 34028-2016 | 26 | 180x180 | Открытая |  | 166,653 | 1,8 | 0,4 | 166.253 |  |  | 6 | 1558 | 4 | 6342 | 2564 | 3924 | 4877 | 5508 | 6483 | 200 | 7 | 2 | 2155 | 9 | 320 | 350 | 100 | [7 empty] | B 789/BC | 0,01 | 17:45:00 | 1539 | 17:45:00 | 1538 | 17:49:53 | 0.1901 | 0.2079 | 1.0277 | 0.0088 | 0.0204 | 0.0635 | 0.0157 | 0.0452 | 0.0013 | 0.0022 | 0.0007 |  | 0.0017 | 0.0041 | 0.0037 | 0.0019 | 0.0065 |  |  | 0.0045 |  | 0.0001 |  |  | RHI DELTEK D99 |  | RHI JUSTAL DS1015
1910 | 12006524 | 31.08.2020 | 159,744 | Арм500 | ГОСТ 34028-2016 | 27 | 180x180 | Открытая |  | 160,496 | 1,8 | 0,4 | 160.096 |  |  | 9 | 1559 | 4 | 6369 | 2592 | 3949 | 4901 | 5539 | 6508 | 200 | 7 | 2 | 2155 | 9 | 320 | 350 | 100 | [7 empty] | B 789/BC | 0,01 | 18:27:00 | 1539 | 18:27:00 | 1538 | 18:35:30 | 0.2034 | 0.2125 | 1.0333 | 0.0089 | 0.0161 | 0.0443 | 0.008 | 0.0216 | 0.0007 | 0.0012 | 0.0007 |  | 0.0016 | 0.004 | 0.004 | 0.0016 | 0.0076 |  |  | 0.0044 |  | 0.0001 |  |  | RHI DELTEK D99 |  | RHI JUSTAL DS1015
1911 | 12006525 | 31.08.2020 | 168,96 | Арм500 | ГОСТ 34028-2016 | 28 | 180x180 | Открытая |  | 169,731 | 1,8 | 0,4 | 169.331 |  |  | 11 | 1559 | 4 | 6400 | 2619 | 3976 | 4929 | 5566 | 6536 | 200 | 13 | 2 | 2155 | 9 | 320 | 350 | 150 | [7 empty] | B 789/BC | 0,02 | 19:08:00 | 1543 | 19:08:00 | 1542 | 19:10:30 | 0.2016 | 0.2061 | 1.0094 | 0.0066 | 0.0159 | 0.0459 | 0.0056 | 0.0231 | 0.0005 | 0.0009 | 0.0007 |  | 0.0012 | 0.0038 | 0.0033 | 0.0017 | 0.0074 |  |  | 0.0041 |  | 0.0001 |  |  | RHI DELTEK D99 |  | RHI JUSTAL DS1015
1912 | 12006526 | 31.08.2020 | 162,816 | Арм500 | ГОСТ 34028-2016 | 29 | 180x180 | Открытая |  | 163,575 | 1,8 | 0,4 | 163.175 |  |  | 12 | 1561 | 4 | 6428 | 2650 | 4001 | 4956 | 5594 | 6560 | 200 | 13 | 2 | 2155 | 9 | 320 | 350 | 110 | [7 empty] | B 789/BC | 0,01 | 19:49:00 | 1535 | 19:49:00 | 1536 | 19:52:23 | 0.1897 | 0.1882 | 1.0269 | 0.0057 | 0.0198 | 0.044 | 0.0052 | 0.0195 | 0.0006 | 0.0011 | 0.0007 |  | 0.0012 | 0.0043 | 0.0036 | 0.0016 | 0.0084 |  |  | 0.0044 |  | 0.0001 |  |  | RHI DELTEK D99 |  | RHI JUSTAL DS1015
1913 | 12006527 | 31.08.2020 | 162,816 | Арм500 | ГОСТ 34028-2016 | 30 | 180x180 | Открытая |  | 163,575 | 1,8 | 0,4 | 163.175 |  |  | 1 | 1560 | 4 | 6455 | 2678 | 4028 | 4984 | 5622 | 6585 | 200 | 13 | 2 | 2155 | 9 | 320 | 350 | 110 | [7 empty] | B 789/BC | 0,02 | 20:31:00 | 1540 | 20:31:00 | 1539 | 20:38:27 | 0.1828 | 0.1962 | 1.0744 | 0.0083 | 0.0131 | 0.0369 | 0.0061 | 0.0245 | 0.0005 | 0.0016 | 0.0006 |  | 0.0012 | 0.004 | 0.0033 | 0.0011 | 0.0056 |  |  | 0.0048 |  | 0.0001 | 0.001 |  | RHI DELTEK D99 |  | RHI JUSTAL DS1015
1914 | 12006528 | 31.08.2020 | 165,888 | Арм500 | ГОСТ 34028-2016 | 31 | 180x180 | Открытая |  | 166,653 | 1,8 | 0,4 | 166.253 |  |  | 6 | 1557 | 4 | 6483 | 2705 | 4056 | 5009 | 5652 | 6612 | 200 | 13 | 2 | 2155 | 9 | 320 | 350 | 110 | [7 empty] | B 789/BC | 0,02 | 21:20:00 | 1535 | 21:20:00 | 1531 | 21:19:19 | 0.1879 | 0.1876 | 1.0416 | 0.0053 | 0.0144 | 0.0336 | 0.0065 | 0.0224 | 0.0006 | 0.0015 | 0.0005 |  | 0.0012 | 0.0037 | 0.0033 | 0.0011 | 0.006 |  |  | 0.0047 |  | 0.0001 | 0.001 |  | RHI DELTEK D99 |  | RHI JUSTAL DS1015
1915 | 12006529 | 31.08.2020 | 159,744 | Арм500 | ГОСТ 34028-2016 | 32 | 180x180 | Открытая |  | 160,496 | 1,8 | 0,4 | 160.096 |  |  | 9 | 1560 | 4 | 6507 | 2733 | 4084 | 5036 | 5680 | 6637 | 200 | 13 | 2 | 2155 | 9 | 320 | 350 | 150 | [7 empty] | B 789/BC | 0,02 | 22:21:00 | 1530 | 22:21:00 | 1533 | 22:02:07 | 0.1919 | 0.1902 | 1.011 | 0.0045 | 0.0143 | 0.0309 | 0.0062 | 0.0221 | 0.0005 | 0.0014 | 0.0006 |  | 0.0013 | 0.0037 | 0.0035 | 0.0011 | 0.0071 |  |  | 0.0045 |  | 0.0001 | 0.0017 |  | RHI DELTEK D99 |  | RHI JUSTAL DS1015
1916 | 12006530 | 31.08.2020 | 168,96 | Арм500 | ГОСТ 34028-2016 | 33 | 180x180 | Открытая |  | 169,731 | 1,8 | 0,4 | 169.331 |  |  | 11 | 1564 | 4 | 6538 | 2760 | 4111 | 5064 | 5707 | 6665 | 200 | 13 | 2 | 2155 | 9 | 320 | 350 | 150 | [7 empty] | B 789/BC | 0,03 | 23:14:00 | 1540 | 23:14:00 | 1540 | 22:39:58 | 0.1869 | 0.1724 | 1.0062 | 0.0046 | 0.0157 | 0.0331 | 0.0068 | 0.0246 | 0.0005 | 0.0014 | 0.0006 |  | 0.0011 | 0.0037 | 0.0034 | 0.0013 | 0.0074 |  |  | 0.0045 |  | 0.0001 | 0.0009 |  | RHI DELTEK D99 |  | RHI JUSTAL DS1015
1917 | 12006531 | 01.09.2020 | 162,816 | Арм500 | ГОСТ 34028-2016 | 34 | 180x180 | Открытая |  | 163,575 | 1,8 | 0,4 | 163.175 |  |  | 12 | 1567 | 4 | 6566 | 2788 | 4136 | 5091 | 5735 | 6692 | 200 | 13 | 2 | 2155 | 9 | 320 | 350 | 150 | [7 empty] | B 789/BC | 0,02 | 0:12:00 | 1535 | 0:12:00 | 1534 | 23:24:53 | 0.1902 | 0.1826 | 1.0177 | 0.0049 | 0.0162 | 0.0319 | 0.0071 | 0.022 | 0.0005 | 0.0014 | 0.0006 |  | 0.0012 | 0.0038 | 0.0032 | 0.0015 | 0.007 |  |  | 0.0045 |  | 0.0002 | 0.0017 |  | RHI DELTEK D99 |  | RHI JUSTAL DS1015
1918 | 12006532 | 01.09.2020 | 159,744 | Арм500 | ГОСТ 34028-2016 | 35 | 180x180 | Открытая |  | 160,496 | 1,8 | 0,4 | 160.096 |  |  | 1 | 1563 | 4 | 6593 | 2816 | 4163 | 5116 | 5763 | 6717 | 200 | 13 | 2 | 2155 | 9 | 320 | 350 | 150 | [7 empty] | B 789/BC | 0,02 | 0:45:00 | 1542 | 0:45:00 | 1537 | 0:02:18 | 0.201 | 0.1954 | 1.0337 | 0.0034 | 0.0145 | 0.0303 | 0.0072 | 0.0223 | 0.0006 | 0.0014 | 0.0005 |  | 0.0012 | 0.0036 | 0.0035 | 0.0015 | 0.007 |  |  | 0.0046 |  | 0.0001 | 0.002 |  | RHI DELTEK D99 |  | RHI JUSTAL DS1015
1919 | 12006533 | 01.09.2020 | 168,96 | Арм500 | ГОСТ 34028-2016 | 36 | 180x180 | Открытая |  | 169,731 | 1,8 | 0,4 | 169.331 |  |  | 6 | 1561 | 4 | 6621 | 2843 | 4194 | 5144 | 5793 | 6742 | 200 | 13 | 2 | 2155 | 9 | 320 | 350 | 150 | [7 empty] | B 789/BC | 0,02 | 1:18:00 | 1536 | 1:18:00 | 1538 | 0:46:17 | 0.1921 | 0.1849 | 1 | 0.0043 | 0.014 | 0.031 | 0.0078 | 0.0208 | 0.0006 | 0.0015 | 0.0005 |  | 0.0012 | 0.0036 | 0.0034 | 0.0011 | 0.0062 |  |  | 0.0046 |  | 0.0001 | 0.0026 |  | RHI DELTEK D99 |  | RHI JUSTAL DS1015
1920 | 12006534 | 01.09.2020 | 159,744 | Арм500 | ГОСТ 34028-2016 | 37 | 180x180 | Открытая |  | 160,496 | 1,8 | 0,4 | 160.096 |  |  | 11 | 1561 | 4 | 6648 | 2871 | 4219 | 5168 | 5821 | 6769 | 200 | 13 | 2 | 2155 | 9 | 320 | 350 | 150 | [7 empty] | B 789/BC | 0,02 | 1:50:00 | 1538 | 1:50:00 | 1536 | 1:24:28 | 0.1853 | 0.1948 | 0.9933 | 0.0051 | 0.0128 | 0.028 | 0.0064 | 0.019 | 0.0005 | 0.0014 | 0.0005 |  | 0.0013 | 0.0036 | 0.0036 | 0.0016 | 0.0057 |  |  | 0.0046 |  | 0.0001 | 0.0022 |  | RHI DELTEK D99 |  | RHI JUSTAL DS1015
1921 | 12006535 | 01.09.2020 | 159,744 | Арм500 | ГОСТ 34028-2016 | 38 | 180x180 | Открытая |  | 160,496 | 1,8 | 0,4 | 160.096 |  |  | 12 | 1564 | 4 | 6676 | 2898 | 4243 | 5193 | 5852 | 6794 | 200 | 13 | 2 | 2155 | 9 | 320 | 350 | 120 | [7 empty] | B 789/BC | 0,02 | 2:23:00 | 1544 | 2:23:00 | 1543 | 2:06:05 | 0.1881 | 0.2026 | 1.0545 | 0.0056 | 0.0134 | 0.0317 | 0.007 | 0.0258 | 0.0005 | 0.0017 | 0.0006 |  | 0.0012 | 0.0037 | 0.0038 | 0.002 | 0.0059 |  |  | 0.0048 |  | 0.0001 | 0.0024 |  | RHI DELTEK D99 |  | RHI JUSTAL DS1015
1922 | 12006536 | 01.09.2020 | 162,816 | Арм500 | ГОСТ 34028-2016 | 39 | 180x180 | Открытая |  | 163,575 | 1,8 | 0,4 | 163.175 |  |  | 1 | 1563 | 4 | 6704 | 2929 | 4268 | 5217 | 5879 | 6821 | 200 | 13 | 2 | 2155 | 9 | 320 | 350 | 110 | [7 empty] | B 789/BC | 0,02 | 2:55:00 | 1538 | 2:55:00 | 1536 | 2:53:13 | 0.1886 | 0.189 | 1.0102 | 0.004 | 0.0135 | 0.0396 | 0.0119 | 0.0386 | 0.0012 | 0.0019 | 0.0006 |  | 0.0011 | 0.0033 | 0.0033 | 0.0014 | 0.0066 |  |  | 0.0045 |  | 0.0001 | 0.0019 |  | RHI DELTEK D99 |  | RHI JUSTAL DS1015
1923 | 12006537 | 01.09.2020 | 168,96 | Арм500 | ГОСТ 34028-2016 | 40 | 180x180 | Открытая |  | 169,731 | 1,8 | 0,4 | 169.331 |  |  | 6 | 1560 | 4 | 6734 | 2957 | 4296 | 5245 | 5910 | 6846 | 200 | 13 | 2 | 2155 | 9 | 320 | 350 | 110 | [7 empty] | B 789/BC | 0,02 | 3:27:00 | 1532 | 3:27:00 | 1527 | 3:30:33 | 0.1939 | 0.188 | 1.0041 | 0.0101 | 0.0179 | 0.0393 | 0.0133 | 0.0469 | 0.0015 | 0.0021 | 0.0006 |  | 0.001 | 0.0035 | 0.003 | 0.0006 | 0.0062 |  |  | 0.0046 |  |  | 0.0023 |  | RHI DELTEK D99 |  | RHI JUSTAL DS1015
1924 | 12006538 | 01.09.2020 | 156,749 | Арм500 | ГОСТ 34028-2016 | 41 | 180x180 | Открытая |  | 169,394 | 1,8 | 0,4 | 168.994 | 7,6 |  | 11 | 1545 | 4 | 6759 | 2984 | 4320 | 5273 | 5938 | 6871 | 200 | 13 | 2 | 2155 | 9 | 320 | 350 | 120 | [7 empty] | B 789/BC | 0,02 | 4:03:00 | 1530 | 4:03:00 | 1526 | 4:28:50 | 0.1171 | 0.1041 | 0.9151 | 0.0317 | 0.0171 | 0.0257 | 0.0142 | 0.0503 | 0.0013 | 0.0021 | 0.0004 |  | 0.0008 | 0.0031 | 0.0019 | 0.0001 | 0.0062 |  |  | 0.0046 |  |  | 0.0016 |  | RHI DELTEK D99 |  | RHI JUSTAL DS1015 |  | Окончание серии
1925 | 12006539 | 01.09.2020 | 155,648 | 1015 | ASTM A510/A510M-18 | 1 | 180x180 | Открытая |  | 157,29 | 1,8 | 0,4 | 156.89 |  |  | 12 | 1597 | 7 | 11322 | 3366 | 4351 | 3386 | 5963 | 3384 | 175 | 7 | 2 | 2150 | 8 | 270 | 300 | 100 | [7 empty] | B 789/BC | 0,08 | 8:35:00 | 1559 | 8:35:00 | 1550 | 8:51:22 | 0.16 | 0.1667 | 0.6058 | 0.0208 | 0.0156 | 0.0186 | 0.0137 | 0.051 | 0.0012 | 0.002 | 0.0004 |  | 0.0007 | 0.0024 | 0.0021 | 0.0013 | 0.0123 |  |  | 0.0038 |  |  |  |  | RHI DELTEK D99 |  | RHI JUSTAL DS1015
1926 | 12006540 | 01.09.2020 | 155,648 | 1015 | ASTM A510/A510M-18 | 2 | 180x180 | Открытая |  | 156,39 | 1,8 | 0,4 | 155.99 |  |  | 11 | 1592 | 7 | 11348 | 3393 | 4377 | 3410 | 5989 | 3408 | 175 | 7 | 2 | 2150 | 8 | 270 | 300 | 100 | [7 empty] | B 789/BC | 0,02 | 9:30:00 | 1556 | 9:30:00 | 1553 | 9:38:38 | 0.1358 | 0.1734 | 0.5559 | 0.0152 | 0.0097 | 0.0182 | 0.0155 | 0.0474 | 0.0012 | 0.0023 | 0.0004 |  | 0.0007 | 0.002 | 0.0022 | 0.0014 | 0.0093 |  |  | 0.0039 |  |  |  |  | RHI DELTEK D99 |  | RHI JUSTAL DS1015
1927 | 12006541 | 01.09.2020 | 165,888 | 1015 | ASTM A510/A510M-18 | 3 | 180x180 | Открытая |  | 166,653 | 1,8 | 0,4 | 166.253 |  |  | 6 | 1585 | 7 | 11375 | 3421 | 4404 | 3439 | 6016 | 3437 | 180 | 7 | 2 | 2150 | 8 | 270 | 300 | 100 | [7 empty] | B 789/BC | 0,02 | 10:19:00 | 1545 | 10:19:00 | 1538 | 10:25:45 | 0.1522 | 0.2136 | 0.5621 | 0.0167 | 0.0109 | 0.0214 | 0.0139 | 0.0448 | 0.0015 | 0.0022 | 0.0004 |  | 0.0007 | 0.002 | 0.0022 | 0.0008 | 0.0087 |  |  | 0.004 |  |  |  |  | RHI DELTEK D99 |  | RHI JUSTAL DS1015
1928 | 12006542 | 01.09.2020 | 165,888 | 1015 | ASTM A510/A510M-18 | 4 | 180x180 | Открытая |  | 166,653 | 1,8 | 0,4 | 166.253 |  |  | 9 | 1588 | 7 | 11404 | 3450 | 4431 | 3466 | 6042 | 3466 | 200 | 7 | 2 | 2150 | 8 | 280 | 310 | 110 | [7 empty] | B 789/BC | 0,02 | 11:07:00 | 1531 | 11:07:00 | 1532 | 11:17:46 | 0.1601 | 0.2587 | 0.5972 | 0.0217 | 0.0158 | 0.0324 | 0.017 | 0.0471 | 0.0013 | 0.0027 | 0.0004 |  | 0.0008 | 0.0021 | 0.0026 | 0.0005 | 0.0069 |  |  | 0.0041 |  |  |  |  | RHI DELTEK D99 |  | RHI JUSTAL DS1015
1929 | 12006543 | 01.09.2020 | 184,32 | 1015 | ASTM A510/A510M-18 | 5 | 180x180 | Открытая |  | 185,126 | 1,8 | 0,4 | 184.726 |  |  | 12 | 1591 | 7 | 11434 | 3481 | 4461 | 3496 | 6073 | 3497 | 180 | 7 | 2 | 2150 | 8 | 290 | 320 | 100 | [7 empty] | B 789/BC | 0,01 | 11:53:00 | 1548 | 11:53:00 | 1548 | 12:01:37 | 0.1503 | 0.2223 | 0.5962 | 0.0242 | 0.0188 | 0.0335 | 0.0211 | 0.0417 | 0.0013 | 0.003 | 0.0004 |  | 0.0007 | 0.0024 | 0.0021 | 0.0013 | 0.0054 |  |  | 0.004 |  |  |  |  | RHI DELTEK D99 |  | RHI JUSTAL DS1015
1930 | 12006544 | 01.09.2020 | 159,744 | Арм500 | ГОСТ 34028-2016 | 6 | 180x180 | Открытая |  | 160,496 | 1,8 | 0,4 | 160.096 |  |  | 11 | 1599 | 7 | 11459 | 3508 | 4489 | 3524 | 6101 | 3521 | 180 | 7 | 2 | 2150 | 8 | 290 | 320 | 100 | [7 empty] | B 789/BC | 0,01 | 12:40:00 | 1557 | 12:40:00 | 1557 | 12:44:21 | 0.1652 | 0.1599 | 0.6406 | 0.0126 | 0.0136 | 0.0203 | 0.0164 | 0.0399 | 0.0011 | 0.0028 | 0.0005 |  | 0.0008 | 0.0025 | 0.003 | 0.0009 | 0.0088 |  |  | 0.0041 |  | 0.0001 |  |  | RHI DELTEK D99 |  | RHI JUSTAL DS1015
1931 | 12006545 | 01.09.2020 | 153,6 | 1015 | ASTM A510/A510M-18 | 7 | 180x180 | Открытая |  | 154,338 | 1,8 | 0,4 | 153.938 |  |  | 6 | 1585 | 7 | 11485 | 3534 | 4514 | 3550 | 6126 | 3547 | 180 | 7 | 2 | 2150 | 8 | 290 | 320 | 100 | [7 empty] | B 789/BC | 0,01 | 13:27:00 | 1549 | 13:27:00 | 1542 | 13:40:45 | 0.1574 | 0.1649 | 0.6102 | 0.0123 | 0.0146 | 0.0326 | 0.0149 | 0.0377 | 0.0011 | 0.0078 | 0.0005 |  | 0.0008 | 0.0026 | 0.0025 | 0.0012 | 0.0063 |  |  | 0.004 |  |  |  |  | RHI DELTEK D99 |  | RHI JUSTAL DS1015
1932 | 12006546 | 01.09.2020 | 159,744 | 1015 | ASTM A510/A510M-18 | 8 | 180x180 | Открытая |  | 160,496 | 1,8 | 0,4 | 160.096 |  |  | 9 | 1587 | 7 | 11511 | 3561 | 4541 | 3576 | 6153 | 3573 | 180 | 7 | 2 | 2150 | 8 | 290 | 320 | 100 | [7 empty] | B 789/BC | 0,03 | 14:15:00 | 1544 | 14:15:00 | 1545 | 14:21:37 | 0.1603 | 0.1803 | 0.5724 | 0.0139 | 0.0167 | 0.0289 | 0.0132 | 0.0368 | 0.0013 | 0.0027 | 0.0005 |  | 0.0009 | 0.0024 | 0.0026 | 0.0014 | 0.0076 |  |  | 0.0039 |  |  |  |  | RHI DELTEK D99 |  | RHI JUSTAL DS1015
1933 | 12006547 | 01.09.2020 | 157,696 | 1015 | ASTM A510/A510M-18 | 9 | 180x180 | Открытая |  | 158,443 | 1,8 | 0,4 | 158.043 |  |  | 12 | 1585 | 7 | 11536 | 3587 | 4568 | 3603 | 6180 | 3600 | 180 | 7 | 2 | 2150 | 8 | 290 | 320 | 100 | [7 empty] | B 789/BC | 0,03 | 15:03:00 | 1547 | 15:03:00 | 1548 | 15:06:35 | 0.1567 | 0.1795 | 0.5596 | 0.0138 | 0.014 | 0.0383 | 0.0156 | 0.0434 | 0.0011 | 0.0023 | 0.0005 |  | 0.0007 | 0.0022 | 0.0024 | 0.0016 | 0.0067 |  |  | 0.0037 |  |  |  |  | RHI DELTEK D99 |  | RHI JUSTAL DS1015
1934 | 12006548 | 01.09.2020 | 165,888 | 1015 | ASTM A510/A510M-18 | 10 | 180x180 | Открытая |  | 166,653 | 1,8 | 0,4 | 166.253 |  |  | 11 | 1582 | 7 | 11560 | 3616 | 4596 | 3632 | 6206 | 3629 | 180 | 7 | 2 | 2155 | 8 | 290 | 320 | 100 | [7 empty] | B 789/BC | 0,03 | 15:50:00 | 1550 | 15:50:00 | 1548 | 17:57:25 | 0.1579 | 0.1855 | 0.5465 | 0.0048 | 0.0197 | 0.0452 | 0.0155 | 0.0401 | 0.0012 | 0.0024 | 0.0006 |  | 0.001 | 0.0024 | 0.0033 | 0.0015 | 0.0059 |  |  | 0.0037 |  | 0.0001 |  |  | RHI DELTEK D99 |  | RHI JUSTAL DS1015
1935 | 12006549 | 01.09.2020 | 162,816 | Арм500 | ГОСТ 34028-2016 | 11 | 180x180 | Открытая |  | 163,575 | 1,8 | 0,4 | 163.175 |  |  | 6 | 1576 | 7 | 11585 | 3644 | 4624 | 3659 | 6234 | 3656 | 180 | 7 | 2 | 2155 | 8 | 290 | 320 | 100 | [7 empty] | B 789/BC | 0,02 | 16:40:00 | 1542 | 16:40:00 | 1537 | 16:45:21 | 0.1832 | 0.168 | 0.996 | 0.0082 | 0.0223 | 0.0386 | 0.0243 | 0.0518 | 0.0011 | 0.0025 | 0.0008 |  | 0.0011 | 0.0041 | 0.0034 | 0.0015 | 0.0081 |  |  | 0.0047 |  | 0.0001 |  |  | RHI DELTEK D99 |  | RHI JUSTAL DS1015
1936 | 12006550 | 01.09.2020 | 165,888 | Арм500 | ГОСТ 34028-2016 | 12 | 180x180 | Открытая |  | 166,653 | 1,8 | 0,4 | 166.253 |  |  | 1 | 1583 | 7 | 11613 | 3671 | 4652 | 3687 | 6261 | 3684 | 200 | 7 | 2 | 2155 | 9 | 320 | 350 | 110 | [7 empty] | B 789/BC | 0,02 | 17:30:00 | 1542 | 17:30:00 | 1540 | 17:36:03 | 0.1839 | 0.2095 | 0.9867 | 0.0097 | 0.0266 | 0.0367 | 0.0246 | 0.0554 | 0.0013 | 0.0026 | 0.0008 |  | 0.0013 | 0.0044 | 0.0045 | 0.0021 | 0.0056 |  |  | 0.0046 |  | 0.0001 |  |  | RHI DELTEK D99 |  | RHI JUSTAL DS1015
1937 | 12006551 | 01.09.2020 | 165,888 | Арм500 | ГОСТ 34028-2016 | 13 | 180x180 | Открытая |  | 166,653 | 1,8 | 0,4 | 166.253 |  |  |  | 1573 | 7 | 11640 | 3699 | 4679 | 3714 | 6289 | 3711 | 200 | 7 | 2 | 2155 | 9 | 320 | 350 | 110 | [7 empty] | B 789/BC | 0,02 | 18:16:00 | 1544 | 18:16:00 | 1543 | 18:24:47 | 0.1979 | 0.1753 | 1.0129 | 0.0065 | 0.0247 | 0.0392 | 0.017 | 0.0428 | 0.0011 | 0.0028 | 0.0009 |  | 0.0011 | 0.0044 | 0.0035 | 0.0012 | 0.0077 |  |  | 0.0048 |  | 0.0001 |  |  | RHI DELTEK D99 |  | RHI JUSTAL DS1015
1938 | 12006552 | 01.09.2020 | 162,816 | Арм500 | ГОСТ 34028-2016 | 14 | 180x180 | Открытая |  | 163,575 | 1,8 | 0,4 | 163.175 |  |  | 11 | 1565 | 7 | 11665 | 3726 | 4707 | 3742 | 6317 | 3739 | 200 | 7 | 2 | 2155 | 9 | 320 | 350 | 110 | [7 empty] | B 789/BC | 0,02 | 19:00:00 | 1537 | 19:00:00 | 1536 | 19:04:44 | 0.1906 | 0.1843 | 1.0009 | 0.0067 | 0.0227 | 0.0393 | 0.0174 | 0.0472 | 0.0011 | 0.0024 | 0.0008 |  | 0.0011 | 0.0039 | 0.0038 | 0.0012 | 0.0083 |  |  | 0.0044 |  |  |  |  | RHI DELTEK D99 |  | RHI JUSTAL DS1015
1939 | 12006553 | 01.09.2020 | 162,816 | Арм500 | ГОСТ 34028-2016 | 15 | 180x180 | Открытая |  | 163,575 | 1,8 | 0,4 | 163.175 |  |  | 6 | 1564 | 7 | 11692 | 3754 | 4731 | 3770 | 6344 | 3767 | 200 | 7 | 2 | 2155 | 9 | 320 | 350 | 110 | [7 empty] | B 789/BC | 0,02 | 19:40:00 | 1539 | 19:40:00 | 1541 | 19:45:56 | 0.1919 | 0.1937 | 0.9971 | 0.007 | 0.0202 | 0.0404 | 0.0157 | 0.045 | 0.0012 | 0.0024 | 0.0008 |  | 0.0011 | 0.0039 | 0.0032 | 0.0015 | 0.0074 |  |  | 0.0048 |  | 0.0001 |  |  | RHI DELTEK D99 |  | RHI JUSTAL DS1015
1940 | 12006554 | 01.09.2020 | 159,744 | Арм500 | ГОСТ 34028-2016 | 16 | 180x180 | Открытая |  | 160,496 | 1,8 | 0,4 | 160.096 |  |  | 10 | 1576 | 7 | 11717 | 3782 | 4759 | 3794 | 6372 | 3794 | 200 | 7 | 2 | 2155 | 9 | 320 | 350 | 110 | [7 empty] | B 789/BC | 0,01 | 20:20:00 | 1539 | 20:20:00 | 1540 | 20:25:56 | 0.199 | 0.1958 | 1.0051 | 0.0097 | 0.0241 | 0.046 | 0.02 | 0.0461 | 0.0013 | 0.0033 | 0.0007 |  | 0.0012 | 0.0042 | 0.0038 | 0.0019 | 0.0078 |  |  | 0.0045 |  | 0.0001 |  |  | RHI DELTEK D99 |  | RHI JUSTAL DS1015
1941 | 12006555 | 01.09.2020 | 162,816 | Арм500 | ГОСТ 34028-2016 | 17 | 180x180 | Открытая |  | 163,575 | 1,8 | 0,4 | 163.175 |  |  | 1 | 1570 | 7 | 11745 | 3809 | 4787 | 3822 | 6399 | 3819 | 200 | 7 | 2 | 2155 | 9 | 320 | 350 | 100 | [7 empty] | B 789/BC | 0,01 | 21:05:00 | 1542 | 21:05:00 | 1545 | 21:07:38 | 0.2013 | 0.2209 | 1.0099 | 0.0106 | 0.0223 | 0.0495 | 0.0193 | 0.0428 | 0.0013 | 0.0034 | 0.0008 |  | 0.0014 | 0.0043 | 0.0048 | 0.0018 | 0.0065 |  |  | 0.0046 |  | 0.0001 |  |  | RHI DELTEK D99 |  | RHI JUSTAL DS1015
1942 | 12006556 | 01.09.2020 | 159,744 | Арм500 | ГОСТ 34028-2016 | 18 | 180x180 | Открытая |  | 160,496 | 1,8 | 0,4 | 160.096 |  |  | 12 | 1572 | 7 | 11769 | 3837 | 4811 | 3849 | 6427 | 3846 | 200 | 7 | 2 | 2155 | 9 | 320 | 350 | 100 | [7 empty] | B 789/BC | 0,01 | 21:46:00 | 1537 | 21:46:00 | 1532 | 21:51:59 | 0.2024 | 0.1832 | 1.0099 | 0.0073 | 0.0261 | 0.0608 | 0.0227 | 0.044 | 0.0013 | 0.0026 | 0.0009 |  | 0.0011 | 0.0044 | 0.0035 | 0.0012 | 0.0093 |  |  | 0.0045 |  | 0.0001 |  |  | RHI DELTEK D99 |  | RHI JUSTAL DS1015
1943 | 12006557 | 01.09.2020 | 159,744 | Арм500 | ГОСТ 34028-2016 | 19 | 180x180 | Открытая |  | 160,496 | 1,8 | 0,4 | 160.096 |  |  | 11 | 1565 | 7 | 11797 | 3864 | 4839 | 3877 | 6452 | 3871 | 200 | 7 | 2 | 2155 | 9 | 320 | 350 | 100 | [7 empty] | B 789/BC | 0,02 | 22:27:00 | 1538 | 22:27:00 | 1544 | 22:29:29 | 0.1866 | 0.184 | 1.2068 | 0.0092 | 0.0387 | 0.0613 | 0.0174 | 0.0412 | 0.0014 | 0.0021 | 0.0009 |  | 0.001 | 0.0052 | 0.0034 | 0.0014 | 0.0082 |  |  | 0.0046 |  | 0.0001 |  |  | RHI DELTEK D99 |  | RHI JUSTAL DS1015
1944 | 12006558 | 01.09.2020 | 156,672 | Арм500 | ГОСТ 34028-2016 | 20 | 180x180 | Открытая |  | 157,417 | 1,8 | 0,4 | 157.017 |  |  | 6 | 1564 | 7 | 11821 | 3892 | 4863 | 3902 | 6479 | 3899 | 200 | 7 | 2 | 2155 | 9 | 320 | 350 | 110 | [7 empty] | B 789/BC | 0,01 | 23:08:00 | 1533 | 23:08:00 | 1534 | 23:16:18 | 0.192 | 0.1878 | 1.0261 | 0.0079 | 0.0255 | 0.0434 | 0.0168 | 0.0378 | 0.0013 | 0.0019 | 0.0009 |  | 0.0012 | 0.0039 | 0.0036 | 0.0016 | 0.0071 |  |  | 0.0042 |  | 0.0001 |  |  | RHI DELTEK D99 |  | RHI JUSTAL DS1015
1945 | 12006559 | 01.09.2020 | 168,96 | Арм500 | ГОСТ 34028-2016 | 21 | 180x180 | Открытая |  | 169,731 | 1,8 | 0,4 | 169.331 |  |  | 10 | 1577 | 7 | 11849 | 3920 | 4891 | 3929 | 6510 | 3926 | 200 | 7 | 2 | 2155 | 9 | 320 | 350 | 110 | [7 empty] | B 789/BC | 0,03 | 23:51:00 | 1545 | 23:51:00 | 1547 | 23:53:32 | 0.1842 | 0.1801 | 0.9966 | 0.0091 | 0.0296 | 0.047 | 0.0142 | 0.0413 | 0.0012 | 0.0017 | 0.0008 |  | 0.0011 | 0.0038 | 0.0041 | 0.0013 | 0.0073 |  |  | 0.0043 |  | 0.0001 |  |  | RHI DELTEK D99 |  | RHI JUSTAL DS1015
1946 | 12006560 | 02.09.2020 | 165,888 | Арм500 | ГОСТ 34028-2016 | 22 | 180x180 | Открытая |  | 166,653 | 1,8 | 0,4 | 166.253 |  |  | 1 | 1561 | 7 | 11877 | 3947 | 4919 | 3957 | 6537 | 3954 | 200 | 7 | 2 | 2155 | 9 | 320 | 350 | 110 | [7 empty] | B 789/BC | 0,01 | 0:34:00 | 1538 | 0:34:00 | 1533 | 0:40:43 | 0.193 | 0.1957 | 1.0137 | 0.0095 | 0.0206 | 0.0441 | 0.0192 | 0.0395 | 0.0012 | 0.0022 | 0.0009 |  | 0.0012 | 0.0039 | 0.0047 | 0.0015 | 0.0071 |  |  | 0.0043 |  | 0.0001 |  |  | RHI DELTEK D99 |  | RHI JUSTAL DS1015
1947 | 12006561 | 02.09.2020 | 162,816 | Арм500 | ГОСТ 34028-2016 | 23 | 180x180 | Открытая |  | 163,575 | 1,8 | 0,4 | 163.175 |  |  | 12 | 1565 | 7 | 11901 | 3975 | 4946 | 3984 | 6565 | 3981 | 200 | 7 | 2 | 2155 | 9 | 320 | 350 | 110 | [7 empty] | B 789/BC | 0,01 | 1:17:00 | 1541 | 1:17:00 | 1540 | 1:20:44 | 0.1875 | 0.1852 | 1.0059 | 0.0049 | 0.0242 | 0.0449 | 0.0157 | 0.0378 | 0.0013 | 0.002 | 0.0009 |  | 0.0011 | 0.0039 | 0.0042 | 0.0013 | 0.0101 |  |  | 0.0043 |  | 0.0001 |  |  | RHI DELTEK D99 |  | RHI JUSTAL DS1015
1948 | 12006562 | 02.09.2020 | 165,888 | Арм500 | ГОСТ 34028-2016 | 24 | 180x180 | Открытая |  | 166,653 | 1,8 | 0,4 | 166.253 |  |  | 11 | 1562 | 7 | 11929 | 4002 | 4974 | 4012 | 6593 | 4009 | 200 | 7 | 2 | 2155 | 9 | 320 | 350 | 110 | [7 empty] | B 789/BC | 0,01 | 1:58:00 | 1537 | 1:58:00 | 1537 | 2:01:55 | 0.1872 | 0.1894 | 1.0028 | 0.0064 | 0.0224 | 0.0452 | 0.0211 | 0.0352 | 0.0015 | 0.0031 | 0.0009 |  | 0.0011 | 0.0038 | 0.0046 | 0.0013 | 0.0074 |  |  | 0.0043 |  | 0.0001 |  |  | RHI DELTEK D99 |  | RHI JUSTAL DS1015
1949 | 12006563 | 02.09.2020 | 162,816 | Арм500 | ГОСТ 34028-2016 | 25 | 180x180 | Открытая |  | 163,575 | 1,8 | 0,4 | 163.175 |  |  | 6 | 1562 | 7 | 11956 | 4030 | 5001 | 4040 | 6620 | 4034 | 200 | 7 | 2 | 2155 | 9 | 320 | 350 | 110 | [7 empty] | B 789/BC | 0,01 | 2:41:00 | 1533 | 2:41:00 | 1532 | 2:44:29 | 0.1972 | 0.1816 | 1.0017 | 0.0057 | 0.02 | 0.0443 | 0.0179 | 0.0463 | 0.0015 | 0.0024 | 0.0009 |  | 0.0011 | 0.0035 | 0.0039 | 0.0014 | 0.0089 |  |  | 0.0044 |  | 0.0001 |  |  | RHI DELTEK D99 |  | RHI JUSTAL DS1015
1950 | 12006564 | 02.09.2020 | 162,816 | Арм500 | ГОСТ 34028-2016 | 26 | 180x180 | Открытая |  | 163,575 | 1,8 | 0,4 | 163.175 |  |  | 10 | 1563 | 7 | 11981 | 4058 | 5029 | 4067 | 6648 | 4061 | 200 | 7 | 2 | 2155 | 9 | 320 | 350 | 110 | [7 empty] | B 789/BC | 0,03 | 3:22:00 | 1535 | 3:22:00 | 1535 | 3:25:53 | 0.1861 | 0.185 | 1.0185 | 0.0085 | 0.0214 | 0.0455 | 0.028 | 0.042 | 0.0013 | 0.0025 | 0.001 |  | 0.0012 | 0.0041 | 0.0039 | 0.0017 | 0.0073 |  |  | 0.0043 |  | 0.0001 |  |  | RHI DELTEK D99 |  | RHI JUSTAL DS1015
1951 | 12006565 | 02.09.2020 | 168,96 | Арм500 | ГОСТ 34028-2016 | 27 | 180x180 | Открытая |  | 169,731 | 1,8 | 0,4 | 169.331 |  |  | 1 | 1562 | 7 | 12009 | 4085 | 5057 | 4098 | 6675 | 4089 | 200 | 7 | 2 | 2155 | 9 | 320 | 350 | 110 | [7 empty] | B 789/BC | 0,02 | 4:05:00 | 1538 | 4:05:00 | 1537 | 4:07:25 | 0.1991 | 0.1892 | 1.0084 | 0.0061 | 0.0165 | 0.0473 | 0.0537 | 0.0382 | 0.0012 | 0.0025 | 0.001 |  | 0.0012 | 0.0035 | 0.0037 | 0.0013 | 0.0104 |  |  | 0.0043 |  | 0.0001 |  |  | RHI DELTEK D99 |  | RHI JUSTAL DS1015
1952 | 12006566 | 02.09.2020 | 165,888 | Арм500 | ГОСТ 34028-2016 | 28 | 180x180 | Открытая |  | 166,653 | 1,8 | 0,4 | 166.253 |  |  | 12 | 1562 | 7 | 12036 | 4113 | 5084 | 4125 | 6703 | 4116 | 200 | 7 | 2 | 2155 | 9 | 320 | 350 | 110 | [7 empty] | B 789/BC | 0,01 | 4:45:00 | 1534 | 4:45:00 | 1533 | 4:48:01 | 0.1937 | 0.1942 | 1.0165 | 0.0096 | 0.0209 | 0.0402 | 0.0223 | 0.041 | 0.0012 | 0.0019 | 0.001 |  | 0.0012 | 0.0039 | 0.0041 | 0.002 | 0.0096 |  |  | 0.0044 |  | 0.0001 |  |  | RHI DELTEK D99 |  | RHI JUSTAL DS1015
1953 | 12006567 | 02.09.2020 | 165,606 | Арм500 | ГОСТ 34028-2016 | 29 | 180x180 | Открытая |  | 174,87 | 1,8 | 0,4 | 174.47 | 5 |  | 11 | 1572 | 7 | 12064 | 4140 | 5112 | 4153 | 6731 | 4144 | 200 | 7 | 2 | 2155 | 9 | 320 | 350 | 110 | [7 empty] | B 789/BC | 0,01 | 5:30:00 | 1540 | 5:30:00 | 1545 | 5:30:28 | 0.1859 | 0.1867 | 0.9908 | 0.0132 | 0.024 | 0.0472 | 0.0142 | 0.0414 | 0.0014 | 0.002 | 0.001 |  | 0.0012 | 0.005 | 0.0048 | 0.0027 | 0.0075 |  |  | 0.0045 |  | 0.0001 |  |  | RHI DELTEK D99 |  | RHI JUSTAL DS1015
1954 | 12006568 | 02.09.2020 | 162,816 | Арм500 | ГОСТ 34028-2016 | 1 | 180x180 | Открытая |  | 164,475 | 1,8 | 0,4 | 164.075 |  |  |  | 1581 | 2 | 6787 | 4168 | 6339 | 4181 | 8523 | 4169 | 200 | 7 | 2 | 2155 | 9 | 320 | 350 | 110 | [7 empty] | B 789/BC | 0,08 | 20:40:00 | 1548 | 20:40:00 | 1546 | 20:51:36 | 0.1812 | 0.1495 | 0.6257 | 0.0117 | 0.0147 | 0.0344 | 0.0136 | 0.0406 | 0.0014 | 0.0019 | 0.0006 |  | 0.0008 | 0.0022 | 0.0034 | 0.0011 | 0.0086 |  |  | 0.004 |  |  |  |  | RHI DELTEK D99 |  | RHI JUSTAL DS1015
1955 | 12006569 | 02.09.2020 | 159,744 | 1015 | ASTM A510/A510M-18 | 2 | 180x180 | Открытая |  | 160,496 | 1,8 | 0,4 | 160.096 |  |  | 4 | 1575 | 2 | 6813 | 4194 | 6363 | 4207 | 8549 | 4197 | 200 | 7 | 2 | 2155 | 9 | 320 | 350 | 110 | [7 empty] | B 789/BC | 0,01 | 21:23:00 | 1542 | 21:23:00 | 1538 | 21:44:02 | 0.168 | 0.1741 | 0.5465 | 0.0094 | 0.0115 | 0.0257 | 0.015 | 0.0426 | 0.0011 | 0.002 | 0.0005 |  | 0.0011 | 0.0021 | 0.004 | 0.0015 | 0.01 |  |  | 0.0037 |  | 0.0001 |  |  | RHI DELTEK D99 |  | RHI JUSTAL DS1015
1956 | 12006570 | 02.09.2020 | 159,744 | 1015 | ASTM A510/A510M-18 | 3 | 180x180 | Открытая |  | 160,496 | 1,8 | 0,4 | 160.096 |  |  | 12 | 1575 | 2 | 6840 | 4221 | 6390 | 4234 | 8576 | 4224 | 200 | 7 | 2 | 2155 | 9 | 320 | 350 | 110 | [7 empty] | B 789/BC | 0,02 | 22:04:00 | 1540 | 22:04:00 | 1543 | 22:26:42 | 0.1498 | 0.1787 | 0.5535 | 0.0045 | 0.0096 | 0.0351 | 0.0171 | 0.0396 | 0.0011 | 0.0025 | 0.0007 |  | 0.0011 | 0.0019 | 0.0038 | 0.0013 | 0.0059 |  |  | 0.0038 |  | 0.0001 |  |  | RHI DELTEK D99 |  | RHI JUSTAL DS1015
1957 | 12006571 | 02.09.2020 | 159,744 | 1015 | ASTM A510/A510M-18 | 4 | 180x180 | Открытая |  | 160,496 | 1,8 | 0,4 | 160.096 |  |  | 6 | 1575 | 2 | 6866 | 4247 | 6416 | 4263 | 8600 | 4251 | 200 | 7 | 2 | 2155 | 9 | 320 | 350 | 110 | [7 empty] | B 789/BC | 0,02 | 22:45:00 | 1544 | 22:45:00 | 1538 | 23:07:25 | 0.1466 | 0.1746 | 0.5528 | 0.0039 | 0.0122 | 0.0388 | 0.0168 | 0.0396 | 0.0013 | 0.0027 | 0.0007 |  | 0.0011 | 0.0021 | 0.0036 | 0.001 | 0.0071 |  |  | 0.0038 |  | 0.0001 |  |  | RHI DELTEK D99 |  | RHI JUSTAL DS1015
1958 | 12006572 | 02.09.2020 | 161,792 | 1015 | ASTM A510/A510M-18 | 5 | 180x180 | Открытая |  | 162,548 | 1,8 | 0,4 | 162.148 |  |  | 10 | 1574 | 2 | 6893 | 4274 | 6443 | 4289 | 8627 | 4279 | 200 | 7 | 2 | 2155 | 9 | 320 | 350 | 110 | [7 empty] | B 789/BC | 0,02 | 23:26:00 | 1547 | 23:26:00 | 1546 | 23:33:55 | 0.1476 | 0.177 | 0.5596 | 0.0098 | 0.0124 | 0.0358 | 0.0139 | 0.0455 | 0.0011 | 0.0027 | 0.0006 |  | 0.0011 | 0.0021 | 0.0036 | 0.0012 | 0.0058 |  |  | 0.0039 |  | 0.0001 |  |  | RHI DELTEK D99 |  | RHI JUSTAL DS1015 |  | Затягивание металлопровода пром.ковша на 0,1м/мин.
1959 | 12006573 | 02.09.2020 | 157,696 | 1015 | ASTM A510/A510M-18 | 6 | 180x180 | Открытая |  | 158,443 | 1,8 | 0,4 | 158.043 |  |  | 11 | 1569 | 2 | 6920 | 4299 | 6468 | 4318 | 8654 | 4306 | 200 | 7 | 2 | 2155 | 9 | 320 | 350 | 110 | [7 empty] | B 789/BC | 0,02 | 0:09:00 | 1541 | 0:09:00 | 1539 | 0:36:12 | 0.1487 | 0.1737 | 0.5556 | 0.0045 | 0.0139 | 0.0406 | 0.014 | 0.0392 | 0.0012 | 0.0023 | 0.0007 |  | 0.0011 | 0.0023 | 0.0036 | 0.0014 | 0.0075 |  |  | 0.004 |  | 0.0001 |  |  | RHI DELTEK D99 |  | RHI JUSTAL DS1015 |  | Затягивание металлопровода пром.ковша на 0,1м/мин.
1960 | 12006574 | 03.09.2020 | 159,744 | 1015 | ASTM A510/A510M-18 | 7 | 180x180 | Открытая |  | 160,496 | 1,8 | 0,4 | 160.096 |  |  | 4 | 1570 | 2 | 6946 | 4325 | 6494 | 4344 | 8680 | 4332 | 200 | 7 | 2 | 2155 | 9 | 320 | 350 | 110 | [7 empty] | B 789/BC | 0,02 | 0:52:00 | 1544 | 0:52:00 | 1542 | 1:15:41 | 0.1561 | 0.1877 | 0.56 | 0.0037 | 0.0137 | 0.036 | 0.0155 | 0.0438 | 0.0011 | 0.0026 | 0.0006 |  | 0.0012 | 0.0023 | 0.0037 | 0.0015 | 0.0066 |  |  | 0.004 |  | 0.0001 |  |  | RHI DELTEK D99 |  | RHI JUSTAL DS1015
1961 | 12006575 | 03.09.2020 | 159,744 | 1015 | ASTM A510/A510M-18 | 8 | 180x180 | Открытая |  | 160,496 | 1,8 | 0,4 | 160.096 |  |  | 12 | 1570 | 2 | 6973 | 4352 | 6521 | 4371 | 8707 | 4359 | 200 | 7 | 2 | 2155 | 9 | 320 | 350 | 110 | [7 empty] | B 789/BC | 0,02 | 1:34:00 | 1541 | 1:34:00 | 1540 | 1:56:58 | 0.1466 | 0.1807 | 0.5376 | 0.0102 | 0.0168 | 0.0345 | 0.0154 | 0.0409 | 0.0011 | 0.0022 | 0.0006 |  | 0.0012 | 0.0022 | 0.0033 | 0.0024 | 0.0052 |  |  | 0.004 |  | 0.0001 |  |  | RHI DELTEK D99 |  | RHI JUSTAL DS1015
1962 | 12006576 | 03.09.2020 | 161,792 | 1015 | ASTM A510/A510M-18 | 9 | 180x180 | Открытая |  | 162,548 | 1,8 | 0,4 | 162.148 |  |  | 6 | 1566 | 2 | 6999 | 4378 | 6547 | 4398 | 8733 | 4388 | 200 | 7 | 2 | 2155 | 9 | 320 | 350 | 110 | [7 empty] | B 789/BC | 0,02 | 2:16:00 | 1542 | 2:16:00 | 1541 | 2:43:43 | 0.1596 | 0.1747 | 0.5454 | 0.0071 | 0.013 | 0.0325 | 0.0155 | 0.0446 | 0.0009 | 0.0024 | 0.0006 |  | 0.0011 | 0.0022 | 0.0041 | 0.0016 | 0.0064 |  |  | 0.004 |  | 0.0001 |  |  | RHI DELTEK D99 |  | RHI JUSTAL DS1015
1963 | 12006577 | 03.09.2020 | 163,84 | 1015 | ASTM A510/A510M-18 | 10 | 180x180 | Открытая |  | 164,6 | 1,8 | 0,4 | 164.2 |  |  | 9 | 1566 | 2 | 7026 | 4407 | 6574 | 4426 | 8760 | 4414 | 200 | 13 | 2 | 2155 | 9 | 320 | 350 | 110 | [7 empty] | B 789/BC | 0,01 | 2:58:00 | 1540 | 2:58:00 | 1537 | 3:24:30 | 0.1563 | 0.1868 | 0.5573 | 0.005 | 0.0138 | 0.0404 | 0.0184 | 0.0499 | 0.0012 | 0.0027 | 0.0006 |  | 0.0011 | 0.0021 | 0.0034 | 0.0014 | 0.0066 |  |  | 0.0039 |  | 0.0001 |  |  | RHI DELTEK D99 |  | RHI JUSTAL DS1015
1964 | 12006578 | 03.09.2020 | 161,792 | 1015 | ASTM A510/A510M-18 | 11 | 180x180 | Открытая |  | 162,548 | 1,8 | 0,4 | 162.148 |  |  | 11 | 1563 | 2 | 7053 | 4434 | 6601 | 4453 | 8787 | 4443 | 200 | 13 | 2 | 2155 | 9 | 320 | 350 | 110 | [7 empty] | B 789/BC | 0,01 | 3:42:00 | 1541 | 3:42:00 | 1544 | 4:06:50 | 0.1599 | 0.1922 | 0.5628 | 0.0035 | 0.0119 | 0.0398 | 0.0172 | 0.0463 | 0.0012 | 0.0024 | 0.0006 |  | 0.0012 | 0.0022 | 0.0035 | 0.0019 | 0.0066 |  |  | 0.004 |  | 0.0001 |  |  | RHI DELTEK D99 |  | RHI JUSTAL DS1015
1965 | 12006579 | 03.09.2020 | 168,96 | Арм500 | ГОСТ 34028-2016 | 12 | 180x180 | Открытая |  | 169,731 | 1,8 | 0,4 | 169.331 |  |  | 4 | 1562 | 2 | 7080 | 4461 | 6628 | 6628 | 8814 | 4471 | 200 | 7 | 2 | 2155 | 9 | 320 | 350 | 110 | [7 empty] | B 789/BC | 0,01 | 4:25:00 | 1535 | 4:25:00 | 1533 | 4:48:44 | 0.183 | 0.1983 | 0.96 | 0.0053 | 0.0145 | 0.0403 | 0.0194 | 0.042 | 0.0015 | 0.0035 | 0.0007 |  | 0.0012 | 0.0035 | 0.0042 | 0.0016 | 0.007 |  |  | 0.0048 |  | 0.0001 |  |  | RHI DELTEK D99 |  | RHI JUSTAL DS1015
1966 | 12006580 | 03.09.2020 | 165,888 | Арм500 | ГОСТ 34028-2016 | 13 | 180x180 | Открытая |  | 166,653 | 1,8 | 0,4 | 166.253 |  |  | 12 | 1562 | 2 | 7108 | 4489 | 6656 | 4511 | 8842 | 4498 | 200 | 7 | 2 | 2155 | 9 | 320 | 350 | 110 | [7 empty] | B 789/BC | 0,01 | 5:09:00 | 1538 | 5:09:00 | 1538 | 5:32:03 | 0.1875 | 0.1821 | 0.9899 | 0.0078 | 0.0142 | 0.0358 | 0.0169 | 0.0403 | 0.0012 | 0.0033 | 0.0007 |  | 0.0012 | 0.0036 | 0.0037 | 0.0016 | 0.0074 |  |  | 0.005 |  | 0.0001 |  |  | RHI DELTEK D99 |  | RHI JUSTAL DS1015
1967 | 12006581 | 03.09.2020 | 162,816 | Арм500 | ГОСТ 34028-2016 | 14 | 180x180 | Открытая |  | 163,575 | 1,8 | 0,4 | 163.175 |  |  | 6 | 1560 | 2 | 7135 | 4517 | 6680 | 4539 | 8869 | 4526 | 200 | 7 | 2 | 2155 | 9 | 320 | 350 | 110 | [7 empty] | B 789/BC | 0,01 | 5:49:00 | 1534 | 5:49:00 | 1532 | 5:58:30 | 0.1878 | 0.2014 | 0.9947 | 0.0064 | 0.0119 | 0.038 | 0.0133 | 0.042 | 0.0012 | 0.0025 | 0.0007 |  | 0.0014 | 0.0035 | 0.0036 | 0.0018 | 0.0067 |  |  | 0.0051 |  | 0.0001 |  |  | RHI DELTEK D99 |  | RHI JUSTAL DS1015
1968 | 12006582 | 03.09.2020 | 165,888 | Арм500 | ГОСТ 34028-2016 | 15 | 180x180 | Открытая |  | 166,653 | 1,8 | 0,4 | 166.253 |  |  | 9 | 1563 | 2 | 7163 | 4544 | 6708 | 4566 | 8897 | 4553 | 200 | 13 | 2 | 2155 | 9 | 320 | 350 | 110 | [7 empty] | B 789/BC | 0,01 | 6:30:00 | 1541 | 6:30:00 | 1540 | 6:34:28 | 0.191 | 0.1952 | 0.9956 | 0.0081 | 0.0142 | 0.0418 | 0.0162 | 0.0428 | 0.0009 | 0.0027 | 0.0008 |  | 0.0014 | 0.0038 | 0.0035 | 0.0012 | 0.0073 |  |  | 0.0049 |  | 0.0001 |  |  | RHI DELTEK D99 |  | RHI JUSTAL DS1015
1969 | 12006583 | 03.09.2020 | 165,888 | Арм500 | ГОСТ 34028-2016 | 16 | 180x180 | Открытая |  | 166,653 | 1,8 | 0,4 | 166.253 |  |  | 11 | 1560 | 2 | 7191 | 4572 | 6736 | 4594 | 8925 | 4581 | 200 | 7 | 2 | 2150 | 9 | 320 | 350 | 110 | [7 empty] | B 789/BC | 0,01 | 7:12:00 | 1534 | 7:12:00 | 1532 | 7:17:17 | 0.1889 | 0.1876 | 1.0066 | 0.0075 | 0.0125 | 0.0398 | 0.0165 | 0.0454 | 0.0011 | 0.0032 | 0.0007 |  | 0.0011 | 0.0034 | 0.0033 | 0.0013 | 0.0058 |  |  | 0.0051 |  |  |  |  | RHI DELTEK D99 |  | RHI JUSTAL DS1015
1970 | 12006584 | 03.09.2020 | 163,84 | Арм500 | ГОСТ 34028-2016 | 17 | 180x180 | Открытая |  | 164,6 | 1,8 | 0,4 | 164.2 |  |  | 4 | 1567 | 2 | 7218 | 4599 | 6763 | 4622 | 8952 | 4609 | 200 | 7 | 2 | 2155 | 9 | 320 | 350 | 110 | [7 empty] | B 789/BC | 0,01 | 7:50:00 | 1538 | 7:50:00 | 1540 | 7:57:52 | 0.1859 | 0.1853 | 1.0235 | 0.005 | 0.0133 | 0.0431 | 0.0182 | 0.0442 | 0.0012 | 0.0031 | 0.0007 |  | 0.0012 | 0.0034 | 0.0048 | 0.0015 | 0.007 |  |  | 0.0051 |  |  |  |  | RHI DELTEK D99 |  | RHI JUSTAL DS1015
1971 | 12006585 | 03.09.2020 | 159,744 | Арм500 | ГОСТ 34028-2016 | 18 | 180x180 | Открытая |  | 160,496 | 1,8 | 0,4 | 160.096 |  |  | 12 | 1564 | 2 | 7243 | 4624 | 6791 | 4649 | 8980 | 4636 | 200 | 7 | 2 | 2155 | 9 | 320 | 350 | 110 | [7 empty] | B 789/BC | 0,01 | 8:30:00 | 1538 | 8:30:00 | 1541 | 8:43:27 | 0.192 | 0.1854 | 1.0039 | 0.0109 | 0.0143 | 0.0491 | 0.0249 | 0.047 | 0.0011 | 0.004 | 0.0007 |  | 0.0012 | 0.0036 | 0.0044 | 0.0011 | 0.0065 |  |  | 0.0051 |  |  | 0.0008 |  | RHI DELTEK D99 |  | RHI JUSTAL DS1015
1972 | 12006586 | 03.09.2020 | 165,888 | Арм500 | ГОСТ 34028-2016 | 19 | 180x180 | Открытая |  | 166,653 | 1,8 | 0,4 | 166.253 |  |  | 6 | 1564 | 2 | 7270 | 4652 | 6818 | 4677 | 9007 | 4664 | 200 | 7 | 2 | 2155 | 9 | 320 | 350 | 110 | [7 empty] | B 789/BC | 0,01 | 9:10:00 | 1542 | 9:10:00 | 1543 | 9:15:02 | 0.1908 | 0.1854 | 1.0141 | 0.0076 | 0.0173 | 0.0503 | 0.0211 | 0.053 | 0.0012 | 0.0035 | 0.0008 |  | 0.0012 | 0.0036 | 0.0033 | 0.0011 | 0.0057 |  |  | 0.0051 |  |  | 0.0011 |  | RHI DELTEK D99 |  | RHI JUSTAL DS1015
1973 | 12006587 | 03.09.2020 | 162,816 | Арм500 | ГОСТ 34028-2016 | 20 | 180x180 | Открытая |  | 163,575 | 1,8 | 0,4 | 163.175 |  |  | 9 | 1561 | 2 | 7298 | 4679 | 6843 | 4704 | 9035 | 4691 | 200 | 7 | 2 | 2155 | 9 | 320 | 350 | 110 | [7 empty] | B 789/BC | 0,01 | 9:50:00 | 1536 | 9:50:00 | 1533 | 9:54:55 | 0.205 | 0.1963 | 1.0371 | 0.0066 | 0.0214 | 0.0494 | 0.0215 | 0.0491 | 0.0012 | 0.0035 | 0.0008 |  | 0.0013 | 0.0038 | 0.0028 | 0.001 | 0.0065 |  |  | 0.0051 |  |  | 0.0017 |  | RHI DELTEK D99 |  | RHI JUSTAL DS1015
1974 | 12006588 | 03.09.2020 | 165,888 | Арм500 | ГОСТ 34028-2016 | 21 | 180x180 | Открытая |  | 166,653 | 1,8 | 0,4 | 166.253 |  |  | 10 | 1570 | 2 | 7326 | 4707 | 6871 | 4732 | 9063 | 4719 | 200 | 7 | 2 | 2155 | 9 | 320 | 350 | 110 | [7 empty] | B 789/BC | 0,01 | 10:30:00 | 1542 | 10:30:00 | 1541 | 10:35:52 | 0.192 | 0.2038 | 1.0263 | 0.0094 | 0.0217 | 0.0511 | 0.025 | 0.0459 | 0.0013 | 0.0048 | 0.0007 |  | 0.0015 | 0.0037 | 0.005 | 0.0017 | 0.0044 |  |  | 0.0049 |  | 0.0001 | 0.0016 |  | RHI DELTEK D99 |  | RHI JUSTAL DS1015
1975 | 12006589 | 03.09.2020 | 162,816 | Арм500 | ГОСТ 34028-2016 | 22 | 180x180 | Открытая |  | 163,575 | 1,8 | 0,4 | 163.175 |  |  | 1 | 1562 | 2 | 7353 | 4734 | 6895 | 4760 | 9090 | 4747 | 200 | 7 | 2 | 2155 | 9 | 320 | 350 | 110 | [7 empty] | B 789/BC | 0,01 | 11:10:00 | 1533 | 11:10:00 | 1535 | 11:18:08 | 0.1928 | 0.2031 | 0.7415 | 0.0092 | 0.0166 | 0.0411 | 0.0193 | 0.0408 | 0.0016 | 0.0033 | 0.0007 |  | 0.0012 | 0.0028 | 0.003 | 0.0015 | 0.0056 |  |  | 0.0042 |  | 0.0001 | 0.001 |  | RHI DELTEK D99 |  | RHI JUSTAL DS1015
1976 | 12006590 | 03.09.2020 | 159,718 | Арм500 | ГОСТ 34028-2016 | 23 | 180x180 | Открытая |  | 169,47 | 1,8 | 0,4 | 169.07 | 6 |  | 12 | 1564 | 2 | 7381 | 4762 | 6923 | 4787 | 9115 | 4771 | 200 | 7 | 2 | 2155 | 9 | 320 | 350 | 110 | [7 empty] | B 789/BC | 0,01 | 11:50:00 | 1539 | 11:50:00 | 1537 | 12:07:47 | 0.2046 | 0.1825 | 0.7296 | 0.0057 | 0.0137 | 0.0332 | 0.0147 | 0.0379 | 0.0011 | 0.0027 | 0.0006 |  | 0.0012 | 0.0026 | 0.0042 | 0.0004 | 0.0059 |  |  | 0.0042 |  |  | 0.0027 |  | RHI DELTEK D99 |  | RHI JUSTAL DS1015
1977 | 12006591 | 03.09.2020 | 165,888 | Арм500 | ГОСТ 34028-2016 | 1 | 180x180 | Открытая |  | 167,573 | 1,8 | 0,4 | 167.173 |  |  | 6 | 1579 | 6 | 7408 | 4790 | 6950 | 4815 | 9142 | 4799 | 200 | 7 | 2 | 2155 | 9 | 320 | 350 | 110 | [7 empty] | B 789/BC | 0,08 | 13:46:00 | 1546 | 13:46:00 | 1547 | 13:55:34 | 0.1964 | 0.1642 | 0.6945 | 0.004 | 0.0159 | 0.0433 | 0.0178 | 0.0417 | 0.0011 | 0.0028 | 0.0006 |  | 0.001 | 0.0021 | 0.0026 | 0.0013 | 0.0101 |  |  | 0.0042 |  |  |  |  | RHI DELTEK D99 |  | RHI JUSTAL DS1015
1978 | 12006592 | 03.09.2020 | 162,816 | Арм500 | ГОСТ 34028-2016 | 2 | 180x180 | Открытая |  | 163,575 | 1,8 | 0,4 | 163.175 |  |  | 9 | 1570 | 6 | 7436 | 4817 | 6975 | 4842 | 9170 | 4826 | 200 | 7 | 2 | 2155 | 9 | 320 | 350 | 110 | [7 empty] | B 789/BC | 0,02 | 14:32:00 | 1541 | 14:32:00 | 1539 | 14:39:34 | 0.191 | 0.188 | 0.7222 | 0.0072 | 0.0142 | 0.0452 | 0.0169 | 0.0451 | 0.001 | 0.0028 | 0.0006 |  | 0.0011 | 0.0025 | 0.0025 | 0.0012 | 0.0071 |  |  | 0.0043 |  |  |  |  | RHI DELTEK D99 |  | RHI JUSTAL DS1015
1979 | 12006593 | 03.09.2020 | 153,6 | Арм500 | ГОСТ 34028-2016 | 3 | 180x180 | Открытая |  | 154,338 | 1,8 | 0,4 | 153.938 |  |  | 12 | 1567 | 6 | 7461 | 4842 | 7000 | 4870 | 9198 | 4851 | 200 | 7 | 2 | 2155 | 9 | 320 | 350 | 110 | [7 empty] | B 789/BC | 0,02 | 15:15:00 | 1539 | 15:15:00 | 1533 | 15:20:10 | 0.1965 | 0.2019 | 0.7769 | 0.0052 | 0.0125 | 0.0458 | 0.0206 | 0.0497 | 0.0011 | 0.0032 | 0.0006 |  | 0.0012 | 0.0026 | 0.0028 | 0.0013 | 0.0075 |  |  | 0.0043 |  | 0.0001 |  |  | RHI DELTEK D99 |  | RHI JUSTAL DS1015 |  | Сбой в работе МГР 1 ручья.
1980 | 12006594 | 03.09.2020 | 168,96 | Арм500 | ГОСТ 34028-2016 | 4 | 180x180 | Открытая |  | 169,731 | 1,8 | 0,4 | 169.331 |  |  | 11 | 1567 | 6 | 7488 | 4869 | 7027 | 4898 | 9225 | 4882 | 200 | 7 | 2 | 2155 | 9 | 320 | 350 | 110 | [7 empty] | B 789/BC | 0,02 | 15:55:00 | 1538 | 15:55:00 | 1538 | 16:00:39 | 0.1875 | 0.1913 | 0.7178 | 0.0053 | 0.014 | 0.0456 | 0.0251 | 0.0431 | 0.0013 | 0.0041 | 0.0006 |  | 0.0011 | 0.0022 | 0.0026 | 0.0012 | 0.0059 |  |  | 0.0043 |  |  |  |  | RHI DELTEK D99 |  | RHI JUSTAL DS1015
1981 | 12006595 | 03.09.2020 | 165,888 | Арм500 | ГОСТ 34028-2016 | 5 | 180x180 | Открытая |  | 166,653 | 1,8 | 0,4 | 166.253 |  |  | 4 | 1575 | 6 | 7516 | 4897 | 7055 | 4925 | 9253 | 4909 | 200 | 7 | 2 | 2155 | 9 | 320 | 350 | 110 | [7 empty] | B 789/BC | 0,01 | 16:38:00 | 1542 | 16:38:00 | 1542 | 16:44:47 | 0.1941 | 0.1763 | 0.7037 | 0.0035 | 0.0082 | 0.0393 | 0.0164 | 0.0424 | 0.0015 | 0.0037 | 0.0005 |  | 0.0011 | 0.0022 | 0.003 | 0.0018 | 0.006 |  |  | 0.0043 |  | 0.0002 | 0.0018 |  | RHI DELTEK D99 |  | RHI JUSTAL DS1015
1982 | 12006596 | 03.09.2020 | 168,883 | Арм500 | ГОСТ 34028-2016 | 6 | 180x180 | Открытая |  | 169,654 | 1,8 | 0,4 | 169.254 |  |  | 6 | 1568 | 6 | 7543 | 4928 | 7082 | 4953 | 9280 | 4937 | 200 | 7 | 2 | 2155 | 9 | 320 | 350 | 110 | [7 empty] | B 789/BC | 0,01 | 17:20:00 | 1544 | 17:20:00 | 1543 | 17:23:05 | 0.188 | 0.1959 | 0.7019 | 0.0053 | 0.0132 | 0.0371 | 0.0132 | 0.0434 | 0.0015 | 0.0025 | 0.0005 |  | 0.0012 | 0.0023 | 0.0034 | 0.0014 | 0.0063 |  |  | 0.0043 |  | 0.0001 | 0.0013 |  | RHI DELTEK D99 |  | RHI JUSTAL DS1015 |  | Сбой в работе МГР 2 ручья.(Ручной рез).
1983 | 12006597 | 03.09.2020 | 162,611 | Арм500 | ГОСТ 34028-2016 | 7 | 180x180 | Открытая |  | 163,369 | 1,8 | 0,4 | 162.969 |  |  | 9 | 1565 | 6 | 7571 | 4955 | 7110 | 4977 | 9308 | 4965 | 200 | 7 | 2 | 2155 | 9 | 320 | 350 | 110 | [7 empty] | B 789/BC | 0,01 | 18:00:00 | 1544 | 18:00:00 | 1542 | 18:06:50 | 0.1928 | 0.1918 | 0.7129 | 0.0046 | 0.0131 | 0.0411 | 0.0155 | 0.0594 | 0.0014 | 0.0023 | 0.0005 |  | 0.0013 | 0.0024 | 0.0033 | 0.0014 | 0.0071 |  |  | 0.0043 |  | 0.0001 |  |  | RHI DELTEK D99 |  | RHI JUSTAL DS1015 |  | Сбой в работе МГР 2 ручья.(Ручной рез).
1984 | 12006598 | 03.09.2020 | 165,888 | Арм500 | ГОСТ 34028-2016 | 8 | 180x180 | Открытая |  | 166,653 | 1,8 | 0,4 | 166.253 |  |  | 12 | 1562 | 6 | 7599 | 4983 | 7138 | 5005 | 9336 | 4992 | 200 | 7 | 2 | 2155 | 9 | 320 | 350 | 110 | [7 empty] | B 789/BC | 0,01 | 18:40:00 | 1542 | 18:40:00 | 1535 | 18:50:13 | 0.1841 | 0.1981 | 0.7053 | 0.0037 | 0.0122 | 0.0388 | 0.0137 | 0.0501 | 0.0014 | 0.0024 | 0.0005 |  | 0.0012 | 0.0022 | 0.0028 | 0.0014 | 0.0063 |  |  | 0.0041 |  | 0.0001 |  |  | RHI DELTEK D99 |  | RHI JUSTAL DS1015 |  | Сбой в работе МГР 2 ручья.(Ручной рез).
1985 | 12006599 | 03.09.2020 | 162,816 | Арм500 | ГОСТ 34028-2016 | 9 | 180x180 | Открытая |  | 163,575 | 1,8 | 0,4 | 163.175 |  |  | 11 | 1562 | 6 | 7626 | 5010 | 7165 | 5030 | 9363 | 5020 | 200 | 7 | 2 | 2155 | 9 | 320 | 350 | 110 | [7 empty] | B 789/BC | 0,01 | 19:20:00 | 1540 | 19:20:00 | 1540 | 19:35:43 | 0.1891 | 0.2051 | 0.7068 | 0.0087 | 0.0126 | 0.0401 | 0.0181 | 0.0471 | 0.0012 | 0.0031 | 0.0005 |  | 0.0013 | 0.0025 | 0.0028 | 0.0013 | 0.0073 |  |  | 0.0043 |  | 0.0001 |  |  | RHI DELTEK D99 |  | RHI JUSTAL DS1015
1986 | 12006600 | 03.09.2020 | 159,744 | Арм500 | ГОСТ 34028-2016 | 10 | 180x180 | Открытая |  | 160,496 | 1,8 | 0,4 | 160.096 |  |  | 4 | 1564 | 6 | 7654 | 5035 | 7190 | 5057 | 9391 | 5047 | 200 | 7 | 2 | 2155 | 9 | 320 | 350 | 110 | [7 empty] | B 789/BC | 0,01 | 20:00:00 | 1538 | 20:00:00 | 1538 | 20:04:13 | 0.1965 | 0.1985 | 0.7182 | 0.0059 | 0.011 | 0.0447 | 0.0176 | 0.0547 | 0.0014 | 0.0028 | 0.0006 |  | 0.0013 | 0.0026 | 0.0043 | 0.0013 | 0.007 |  |  | 0.0043 |  | 0.0001 |  |  | RHI DELTEK D99 |  | RHI JUSTAL DS1015
1987 | 12006601 | 03.09.2020 | 162,816 | Арм500 | ГОСТ 34028-2016 | 11 | 180x180 | Открытая |  | 163,575 | 1,8 | 0,4 | 163.175 |  |  | 9 | 1564 | 6 | 7681 | 5063 | 7217 | 5082 | 9418 | 5075 | 200 | 7 | 2 | 2155 | 9 | 320 | 350 | 110 | [7 empty] | B 789/BC | 0,01 | 20:42:00 | 1539 | 20:42:00 | 1538 | 20:46:49 | 0.1967 | 0.2106 | 0.7072 | 0.0057 | 0.0109 | 0.0463 | 0.0154 | 0.0526 | 0.0014 | 0.0028 | 0.0005 |  | 0.0015 | 0.0025 | 0.0034 | 0.0017 | 0.0061 |  |  | 0.0043 |  | 0.0001 |  |  | RHI DELTEK D99 |  | RHI JUSTAL DS1015
1988 | 12006602 | 03.09.2020 | 168,96 | Арм500 | ГОСТ 34028-2016 | 12 | 180x180 | Открытая |  | 169,731 | 1,8 | 0,4 | 169.331 |  |  | 10 | 1572 | 6 | 7709 | 5090 | 7245 | 5709 | 9446 | 5106 | 200 | 7 | 2 | 2155 | 9 | 320 | 350 | 110 | [7 empty] | B 789/BC | 0,01 | 21:22:00 | 1537 | 21:22:00 | 1538 | 21:31:09 | 0.1889 | 0.1962 | 0.7139 | 0.0075 | 0.0145 | 0.0495 | 0.0148 | 0.0465 | 0.001 | 0.003 | 0.0005 |  | 0.0013 | 0.0025 | 0.0032 | 0.0017 | 0.0051 |  |  | 0.0044 |  | 0.0001 |  |  | RHI DELTEK D99 |  | RHI JUSTAL DS1015 |  | Прожиг шибера
1989 | 12006603 | 03.09.2020 | 168,96 | Арм500 | ГОСТ 34028-2016 | 13 | 180x180 | Открытая |  | 169,731 | 1,8 | 0,4 | 169.331 |  |  | 11 | 1562 | 6 | 7740 | 5118 | 7273 | 5137 | 9474 | 5133 | 200 | 7 | 2 | 2155 | 9 | 320 | 350 | 110 | [7 empty] | B 789/BC | 0,01 | 22:03:00 | 1540 | 22:03:00 | 1537 | 22:07:42 | 0.1866 | 0.1878 | 0.7032 | 0.0084 | 0.0173 | 0.045 | 0.0167 | 0.0559 | 0.001 | 0.0036 | 0.0005 |  | 0.0013 | 0.0026 | 0.0034 | 0.0019 | 0.005 |  |  | 0.0043 |  | 0.0001 |  |  | RHI DELTEK D99 |  | RHI JUSTAL DS1015
1990 | 12006604 | 03.09.2020 | 159,744 | Арм500 | ГОСТ 34028-2016 | 14 | 180x180 | Открытая |  | 160,496 | 1,8 | 0,4 | 160.096 |  |  | 4 | 1563 | 6 | 7764 | 5142 | 7300 | 5165 | 9501 | 5161 | 200 | 7 | 2 | 2155 | 9 | 320 | 350 | 110 | [7 empty] | B 789/BC | 0,01 | 22:42:00 | 1539 | 22:42:00 | 1541 | 22:44:25 | 0.1901 | 0.1852 | 0.6978 | 0.0063 | 0.0122 | 0.0461 | 0.0187 | 0.0479 | 0.0012 | 0.0036 | 0.0004 |  | 0.0012 | 0.0023 | 0.0036 | 0.0018 | 0.0063 |  |  | 0.0043 |  | 0.0001 |  |  | RHI DELTEK D99 |  | RHI JUSTAL DS1015
1991 | 12006605 | 03.09.2020 | 159,744 | Арм500 | ГОСТ 34028-2016 | 15 | 180x180 | Открытая |  | 160,496 | 1,8 | 0,4 | 160.096 |  |  | 9 | 1563 | 6 | 7792 | 5167 | 7328 | 5189 | 9529 | 5188 | 200 | 7 | 2 | 2155 | 9 | 320 | 350 | 110 | [7 empty] | B 789/BC | 0,01 | 23:22:00 | 1541 | 23:22:00 | 1538 | 23:28:24 | 0.1953 | 0.202 | 0.7229 | 0.0063 | 0.0147 | 0.0396 | 0.0166 | 0.0463 | 0.001 | 0.0036 | 0.0005 |  | 0.0014 | 0.0026 | 0.0033 | 0.0019 | 0.0066 |  |  | 0.0045 |  | 0.0001 |  |  | RHI DELTEK D99 |  | RHI JUSTAL DS1015
1992 | 12006606 | 03.09.2020 | 168,96 | Арм500 | ГОСТ 34028-2016 | 16 | 180x180 | Открытая |  | 169,731 | 1,8 | 0,4 | 169.331 |  |  | 10 | 1567 | 6 | 7820 | 5195 | 7355 | 5217 | 9556 | 5219 | 200 | 7 | 2 | 2155 | 9 | 320 | 350 | 110 | [7 empty] | B 789/BC | 0,01 | 0:00:00 | 1543 | 0:00:00 | 1543 | 0:03:18 | 0.1892 | 0.2072 | 0.7108 | 0.0077 | 0.0216 | 0.0394 | 0.0183 | 0.0408 | 0.001 | 0.0034 | 0.0005 |  | 0.0014 | 0.0027 | 0.0034 | 0.0018 | 0.0053 |  |  | 0.0045 |  | 0.0001 |  |  | RHI DELTEK D99 |  | RHI JUSTAL DS1015
1993 | 12006607 | 04.09.2020 | 165,888 | Арм500 | ГОСТ 34028-2016 | 17 | 180x180 | Открытая |  | 166,653 | 1,8 | 0,4 | 166.253 |  |  |  | 1566 | 6 | 7847 | 5222 | 7383 | 5241 | 9587 | 5247 | 200 | 7 | 2 | 2155 | 9 | 320 | 350 | 110 | [7 empty] | B 789/BC | 0,01 | 0:40:00 | 1540 | 0:40:00 | 1537 | 0:42:58 | 0.1895 | 0.1989 | 0.7085 | 0.0099 | 0.018 | 0.0425 | 0.0185 | 0.0439 | 0.0011 | 0.0035 | 0.0005 |  | 0.0015 | 0.0025 | 0.0034 | 0.0021 | 0.0054 |  |  | 0.0045 |  | 0.0001 |  |  | RHI DELTEK D99 |  | RHI JUSTAL DS1015
1994 | 12006608 | 04.09.2020 | 159,744 | Арм500 | ГОСТ 34028-2016 | 18 | 180x180 | Открытая |  | 160,496 | 1,8 | 0,4 | 160.096 |  |  | 11 | 1560 | 6 | 7875 | 5247 | 7408 | 5269 | 9615 | 5274 | 200 | 7 | 2 | 2155 | 9 | 320 | 350 | 110 | [7 empty] | B 789/BC | 0,01 | 1:20:00 | 1539 | 1:20:00 | 1539 | 1:21:07 | 0.1898 | 0.1931 | 0.7158 | 0.0098 | 0.013 | 0.0302 | 0.0083 | 0.0265 | 0.0005 | 0.0021 | 0.0004 |  | 0.0014 | 0.0023 | 0.0035 | 0.002 | 0.0054 |  |  | 0.0043 |  | 0.0001 |  |  | RHI DELTEK D99 |  | RHI JUSTAL DS1015
1995 | 12006609 | 04.09.2020 | 165,888 | Арм500 | ГОСТ 34028-2016 | 19 | 180x180 | Открытая |  | 166,653 | 1,8 | 0,4 | 166.253 |  |  | 4 | 1560 | 6 | 7902 | 5274 | 7435 | 5297 | 9642 | 5302 | 200 | 7 | 2 | 2155 | 9 | 320 | 350 | 110 | [7 empty] | B 789/BC | 0,01 | 1:58:00 | 1538 | 1:58:00 | 1536 | 2:09:22 | 0.1869 | 0.2096 | 0.7238 | 0.0122 | 0.0114 | 0.0263 | 0.0054 | 0.0258 | 0.0004 | 0.0018 | 0.0005 |  | 0.0014 | 0.0024 | 0.0034 | 0.0014 | 0.0058 |  |  | 0.0044 |  | 0.0001 |  |  | RHI DELTEK D99 |  | RHI JUSTAL DS1015
1996 | 12006610 | 04.09.2020 | 162,701 | Арм500 | ГОСТ 34028-2016 | 20 | 180x180 | Открытая |  | 163,459 | 1,8 | 0,4 | 163.059 |  |  | 9 | 1560 | 6 | 7930 | 5302 | 7463 | 5321 | 9670 | 5330 | 200 | 7 | 2 | 2155 | 9 | 320 | 350 | 110 | [7 empty] | B 789/BC | 0,01 | 2:37:00 | 1539 | 2:37:00 | 1537 | 2:39:06 | 0.1902 | 0.2007 | 0.7162 | 0.0119 | 0.0097 | 0.0271 | 0.0053 | 0.0198 | 0.0005 | 0.0017 | 0.0004 |  | 0.0013 | 0.0021 | 0.0035 | 0.0012 | 0.007 |  |  | 0.0045 |  | 0.0001 |  |  | RHI DELTEK D99 |  | RHI JUSTAL DS1015 |  | Неисправность МГРа №5, порезка НЛЗ ручным резаком
1997 | 12006611 | 04.09.2020 | 164,736 | Арм500 | ГОСТ 34028-2016 | 21 | 180x180 | Открытая |  | 165,959 | 1,8 | 0,4 | 165.559 |  |  | 10 | 1563 | 6 | 7961 | 5333 | 7494 | 5330 | 9701 | 5363 | 200 | 7 | 2 | 2155 | 9 | 320 | 350 | 110 | [7 empty] | B 789/BC | 0,01 | 3:16:00 | 1536 | 3:16:00 | 1534 | 3:17:54 | 0.1972 | 0.1926 | 0.7225 | 0.0141 | 0.0129 | 0.0264 | 0.004 | 0.0166 | 0.0004 | 0.0016 | 0.0004 |  | 0.0013 | 0.0023 | 0.0044 | 0.0016 | 0.0069 |  |  | 0.0045 |  | 0.0001 |  |  | RHI DELTEK D99 |  | RHI JUSTAL DS1015 |  | Закрыли ручей №4 ( упирание НЛЗ)
1998 | 12006612 | 04.09.2020 | 162,816 | Арм500 | ГОСТ 34028-2016 | 22 | 180x180 | Открытая |  | 163,728 | 1,8 | 0,4 | 163.328 |  |  | 6 | 1569 | 6 | 7988 | 5360 | 7521 | 5352 | 9728 | 5394 | 200 | 7 | 2 | 2155 | 9 | 320 | 350 | 110 | [7 empty] | B 789/BC | 0,01 | 4:00:00 | 1539 | 4:00:00 | 1544 | 4:03:47 | 0.199 | 0.1949 | 0.7093 | 0.0121 | 0.0113 | 0.0253 | 0.0042 | 0.0151 | 0.0004 | 0.0016 | 0.0004 |  | 0.0011 | 0.0023 | 0.0038 | 0.0016 | 0.0072 |  |  | 0.0046 |  | 0.0001 |  |  | RHI DELTEK D99 |  | RHI JUSTAL DS1015 |  | Запустили ручей №4.
1999 | 12006613 | 04.09.2020 | 156,672 | Арм500 | ГОСТ 34028-2016 | 23 | 180x180 | Открытая |  | 157,417 | 1,8 | 0,4 | 157.017 |  |  | 11 | 1564 | 6 | 8016 | 5385 | 7546 | 5377 | 9756 | 5422 | 200 | 7 | 2 | 2155 | 9 | 320 | 350 | 110 | [7 empty] | B 789/BC | 0,01 | 4:45:00 | 1544 | 4:45:00 | 1544 | 4:51:21 | 0.1933 | 0.1884 | 0.7153 | 0.0107 | 0.0123 | 0.0281 | 0.0048 | 0.0225 | 0.0003 | 0.0018 | 0.0005 |  | 0.0013 | 0.0025 | 0.0046 | 0.0017 | 0.006 |  |  | 0.0045 |  | 0.0001 |  |  | RHI DELTEK D99 |  | RHI JUSTAL DS1015
2000 | 12006614 | 04.09.2020 | 159,744 | Арм500 | ГОСТ 34028-2016 | 24 | 180x180 | Открытая |  | 160,496 | 1,8 | 0,4 | 160.096 |  |  | 4 | 1561 | 6 | 8043 | 5413 | 7570 | 5401 | 9783 | 5449 | 200 | 7 | 2 | 2155 | 9 | 320 | 350 | 110 | [7 empty] | B 789/BC | 0,01 | 5:27:00 | 1542 | 5:27:00 | 1543 | 5:29:24 | 0.1901 | 0.1923 | 0.7103 | 0.0101 | 0.0127 | 0.0379 | 0.0126 | 0.0403 | 0.0009 | 0.0032 | 0.0005 |  | 0.0013 | 0.0025 | 0.0032 | 0.0017 | 0.0064 |  |  | 0.0044 |  | 0.0001 |  |  | RHI DELTEK D99 |  | RHI JUSTAL DS1015
2001 | 12006615 | 04.09.2020 | 159,744 | Арм500 | ГОСТ 34028-2016 | 25 | 180x180 | Открытая |  | 160,496 | 1,8 | 0,4 | 160.096 |  |  | 9 | 1561 | 6 | 8071 | 5437 | 7598 | 5426 | 9811 | 5477 | 200 | 7 | 2 | 2155 | 9 | 320 | 350 | 110 | [7 empty] | B 789/BC | 0,01 | 6:05:00 | 1540 | 6:05:00 | 1540 | 6:08:03 | 0.1876 | 0.1893 | 0.71 | 0.0092 | 0.0148 | 0.0411 | 0.0156 | 0.0476 | 0.001 | 0.0032 | 0.0005 |  | 0.0012 | 0.0025 | 0.0033 | 0.0017 | 0.0059 |  |  | 0.0046 |  | 0.0001 |  |  | RHI DELTEK D99 |  | RHI JUSTAL DS1015
2002 | 12006616 | 04.09.2020 | 168,96 | Арм500 | ГОСТ 34028-2016 | 26 | 180x180 | Открытая |  | 169,731 | 1,8 | 0,4 | 169.331 |  |  | 10 | 1561 | 6 | 8099 | 5465 | 7626 | 5453 | 9839 | 5477 | 200 | 7 | 2 | 2155 | 9 | 320 | 350 | 110 | [7 empty] | B 789/BC | 0,01 | 6:45:00 | 1541 | 6:45:00 | 1542 | 6:46:48 | 0.194 | 0.1943 | 0.7101 | 0.0077 | 0.0148 | 0.0419 | 0.0183 | 0.0432 | 0.0012 | 0.0031 | 0.0005 |  | 0.0012 | 0.0024 | 0.0029 | 0.0012 | 0.0054 |  |  | 0.0045 |  | 0.0001 |  |  | RHI DELTEK D99 |  | RHI JUSTAL DS1015
2003 | 12006617 | 04.09.2020 | 162,816 | Арм500 | ГОСТ 34028-2016 | 27 | 180x180 | Открытая |  | 163,575 | 1,8 | 0,4 | 163.175 |  |  | 6 | 1559 | 6 | 8126 | 5492 | 7653 | 5478 | 9866 | 5535 | 200 | 7 | 2 | 2155 | 9 | 320 | 350 | 110 | [7 empty] | B 789/BC | 0,01 | 0:00:00 |  | 0:00:00 |  | 7:27:00 | 0.1957 | 0.1846 | 0.7162 | 0.0038 | 0.0139 | 0.0415 | 0.02 | 0.0533 | 0.0011 | 0.0035 | 0.0005 |  | 0.0012 | 0.0023 | 0.0028 | 0.001 | 0.0059 |  |  | 0.0045 |  | 0.0001 |  |  | RHI DELTEK D99 |  | RHI JUSTAL DS1015
2004 | 12006618 | 04.09.2020 | 153,6 | Арм500 | ГОСТ 34028-2016 | 28 | 180x180 | Открытая |  | 154,338 | 1,8 | 0,4 | 153.938 |  |  | 11 | 1565 | 6 | 8154 | 5517 | 7678 | 5499 | 9894 | 5563 | 200 | 7 | 2 | 2155 | 9 | 320 | 350 | 110 | [7 empty] | B 789/BC | 0,01 | 8:00:00 | 1540 | 8:00:00 | 1545 | 8:15:03 | 0.1839 | 0.2005 | 0.7407 | 0.0093 | 0.0129 | 0.0387 | 0.0177 | 0.0475 | 0.0011 | 0.0034 | 0.0005 |  | 0.0015 | 0.0028 | 0.0029 | 0.0024 | 0.0052 |  |  | 0.0047 |  | 0.0001 |  |  | RHI DELTEK D99 |  | RHI JUSTAL DS1015
2005 | 12006619 | 04.09.2020 | 165,888 | Арм500 | ГОСТ 34028-2016 | 29 | 180x180 | Открытая |  | 166,653 | 1,8 | 0,4 | 166.253 |  |  | 4 | 1561 | 6 | 8185 | 5545 | 7705 | 5524 | 9921 | 5590 | 200 | 7 | 2 | 2155 | 9 | 320 | 350 | 110 | [7 empty] | B 789/BC | 0,01 | 8:40:00 | 1540 | 8:40:00 | 1539 | 8:52:57 | 0.1949 | 0.1963 | 0.7056 | 0.0066 | 0.0121 | 0.042 | 0.0197 | 0.0449 | 0.0013 | 0.0036 | 0.0005 |  | 0.0015 | 0.0023 | 0.0041 | 0.0015 | 0.0065 |  |  | 0.0047 |  | 0.0001 |  |  | RHI DELTEK D99 |  | RHI JUSTAL DS1015
2006 | 12006620 | 04.09.2020 | 165,888 | Арм500 | ГОСТ 34028-2016 | 30 | 180x180 | Открытая |  | 166,653 | 1,8 | 0,4 | 166.253 |  |  | 9 | 1569 | 6 | 8212 | 5569 | 7733 | 5549 | 9952 | 5621 | 200 | 7 | 2 | 2155 | 9 | 320 | 350 | 110 | [7 empty] | B 789/BC | 0,01 | 9:18:00 | 1537 | 9:18:00 | 1538 | 9:32:41 | 0.1926 | 0.1894 | 0.7123 | 0.0065 | 0.0147 | 0.0418 | 0.0154 | 0.0467 | 0.0009 | 0.0036 | 0.0005 |  | 0.0014 | 0.0023 | 0.003 | 0.0017 | 0.0069 |  |  | 0.0044 |  | 0.0001 |  |  | RHI DELTEK D99 |  | RHI JUSTAL DS1015
2007 | 12006621 | 04.09.2020 | 159,744 | Арм500 | ГОСТ 34028-2016 | 31 | 180x180 | Открытая |  | 160,496 | 1,8 | 0,4 | 160.096 |  |  | 10 | 1562 | 6 | 8237 | 5597 | 7761 | 5573 | 9980 | 5649 | 200 | 7 | 2 | 2155 | 9 | 320 | 350 | 110 | [7 empty] | B 789/BC | 0,01 | 10:00:00 | 1537 | 10:00:00 | 1535 | 10:16:09 | 0.197 | 0.1807 | 0.6987 | 0.0038 | 0.0138 | 0.039 | 0.0135 | 0.0377 | 0.0009 | 0.0025 | 0.0006 |  | 0.0013 | 0.0023 | 0.0032 | 0.0013 | 0.0067 |  |  | 0.0042 |  | 0.0001 |  |  | RHI DELTEK D99 |  | RHI JUSTAL DS1015
2008 | 12006622 | 04.09.2020 | 162,816 | Арм500 | ГОСТ 34028-2016 | 32 | 180x180 | Открытая |  | 163,575 | 1,8 | 0,4 | 163.175 |  |  | 7 | 1563 | 6 | 8267 | 5621 | 7788 | 5598 | 10007 | 5676 | 200 | 7 | 2 | 2155 | 9 | 320 | 350 | 100 | [7 empty] | B 789/BC | 0,01 | 10:40:00 | 1539 | 10:40:00 | 1538 | 10:54:45 | 0.19 | 0.1801 | 0.7032 | 0.0048 | 0.0125 | 0.0408 | 0.0127 | 0.0345 | 0.0008 | 0.0026 | 0.0005 |  | 0.0014 | 0.0023 | 0.0031 | 0.0018 | 0.0074 |  |  | 0.0044 |  | 0.0001 |  |  | RHI DELTEK D99 |  | RHI JUSTAL DS1015
2009 | 12006623 | 04.09.2020 | 161,792 | 1015 | ASTM A510/A510M-18 | 33 | 180x180 | Открытая |  | 162,548 | 1,8 | 0,4 | 162.148 |  |  |  | 1565 | 6 | 8294 | 5648 | 7815 | 5622 | 10036 | 5705 | 200 | 7 | 2 | 2155 | 9 | 320 | 350 | 100 | [7 empty] | B 789/BC | 0,01 | 11:20:00 | 1545 | 11:20:00 | 1544 | 11:24:52 | 0.1736 | 0.1823 | 0.5964 | 0.0026 | 0.0105 | 0.0375 | 0.0128 | 0.039 | 0.0008 | 0.0025 | 0.0005 |  | 0.0013 | 0.002 | 0.0041 | 0.0016 | 0.0064 |  |  | 0.0041 |  | 0.0001 |  |  | RHI DELTEK D99 |  | RHI JUSTAL DS1015
2010 | 12006624 | 04.09.2020 | 159,744 | 1015 | ASTM A510/A510M-18 | 34 | 180x180 | Открытая |  | 160,496 | 1,8 | 0,4 | 160.096 |  |  | 4 | 1564 | 6 | 8323 | 5673 | 7841 | 5645 | 10065 | 5734 | 200 | 7 | 2 | 2155 | 9 | 320 | 350 | 100 | [7 empty] | B 789/BC | 0,01 | 12:01:00 | 1545 | 12:01:00 | 1544 | 12:17:06 | 0.1521 | 0.1865 | 0.5576 | 0.0021 | 0.0099 | 0.0348 | 0.0159 | 0.0396 | 0.0009 | 0.0027 | 0.0005 |  | 0.0012 | 0.0018 | 0.0039 | 0.0019 | 0.0057 |  |  | 0.004 |  | 0.0001 |  |  | RHI DELTEK D99 |  | RHI JUSTAL DS1015
2011 | 12006625 | 04.09.2020 | 159,744 | 1015 | ASTM A510/A510M-18 | 35 | 180x180 | Открытая |  | 160,496 | 1,8 | 0,4 | 160.096 |  |  | 9 | 1562 | 6 | 8349 | 5699 | 7868 | 5669 | 10091 | 5762 | 200 | 7 | 2 | 2155 | 9 | 320 | 350 | 110 | [7 empty] | B 789/BC | 0,01 | 12:40:00 | 1537 | 12:40:00 | 1536 | 12:52:15 | 0.1678 | 0.1968 | 0.5647 | 0.002 | 0.0079 | 0.0337 | 0.0165 | 0.0453 | 0.0012 | 0.0029 | 0.0005 |  | 0.0014 | 0.0017 | 0.0037 | 0.0017 | 0.0068 |  |  | 0.0042 |  | 0.0001 |  |  | RHI DELTEK D99 |  | RHI JUSTAL DS1015
2012 | 12006626 | 04.09.2020 | 163,84 | 1015 | ASTM A510/A510M-18 | 36 | 180x180 | Открытая |  | 164,6 | 1,8 | 0,4 | 164.2 |  |  | 10 | 1565 | 6 | 8378 | 5728 | 7895 | 5694 | 10120 | 5789 | 200 | 7 | 2 | 2155 | 9 | 320 | 350 | 110 | [7 empty] | B 789/BC | 0,01 | 13:21:00 | 1542 | 13:21:00 | 1544 | 13:30:55 | 0.1614 | 0.1681 | 0.551 | 0.0035 | 0.0091 | 0.0373 | 0.0157 | 0.0463 | 0.0011 | 0.0036 | 0.0005 |  | 0.0012 | 0.0018 | 0.0033 | 0.0021 | 0.0064 |  |  | 0.0042 |  | 0.0001 |  |  | RHI DELTEK D99 |  | RHI JUSTAL DS1015
2013 | 12006627 | 04.09.2020 | 159,744 | 1015 | ASTM A510/A510M-18 | 37 | 180x180 | Открытая |  | 160,596 | 1,8 | 0,4 | 160.196 |  |  | 12 | 1576 | 6 | 8405 | 5754 | 7921 | 5719 | 10147 | 5818 | 200 | 7 | 2 | 2155 | 9 | 320 | 350 | 110 | [7 empty] | B 789/BC | 0,01 | 14:00:00 | 1541 | 14:00:00 | 1543 | 14:14:01 | 0.1695 | 0.1808 | 0.5538 | 0.0048 | 0.0085 | 0.0353 | 0.0153 | 0.0413 | 0.0012 | 0.0031 | 0.0004 |  | 0.0012 | 0.0016 | 0.0056 | 0.0016 | 0.0049 |  |  | 0.0041 |  | 0.0001 |  |  | RHI DELTEK D99 |  | RHI JUSTAL DS1015
2014 | 12006628 | 04.09.2020 | 161,792 | 1015 | ASTM A510/A510M-18 | 38 | 180x180 | Открытая |  | 162,548 | 1,8 | 0,4 | 162.148 |  |  | 6 | 1564 | 6 | 8433 | 5781 | 7948 | 5743 | 10173 | 5846 | 200 | 7 | 2 | 2155 | 9 | 320 | 350 | 100 | [7 empty] | B 789/BC | 0,01 | 14:43:00 | 1542 | 14:43:00 | 1541 | 14:47:24 | 0.1623 | 0.1689 | 0.5621 | 0.0032 | 0.0077 | 0.0357 | 0.0159 | 0.0396 | 0.0015 | 0.0032 | 0.0005 |  | 0.0011 | 0.0018 | 0.0037 | 0.002 | 0.007 |  |  | 0.0043 |  | 0.0001 |  |  | RHI DELTEK D99 |  | RHI JUSTAL DS1015
2015 | 12006629 | 04.09.2020 | 153,6 | 1015 | ASTM A510/A510M-18 | 39 | 180x180 | Открытая |  | 154,338 | 1,8 | 0,4 | 153.938 |  |  | 11 | 1565 | 6 | 8460 | 5806 | 7974 | 5768 | 10198 | 5873 | 200 | 7 | 2 | 2155 | 9 | 320 | 350 | 110 | [7 empty] | B 789/BC | 0,02 | 15:20:00 | 1537 | 15:20:00 | 1539 | 15:25:13 | 0.1675 | 0.1718 | 0.5456 | 0.0037 | 0.0097 | 0.0412 | 0.0181 | 0.0408 | 0.0014 | 0.003 | 0.0005 |  | 0.001 | 0.0016 | 0.0038 | 0.0017 | 0.0063 |  |  | 0.0041 |  | 0.0001 |  |  | RHI DELTEK D99 |  | RHI JUSTAL DS1015
2016 | 12006630 | 04.09.2020 | 118,323 | 1015 | ASTM A510/A510M-18 | 40 | 180x180 | Открытая |  | 160,683 | 1,8 | 0,4 | 160.283 | 9 |  | 4 | 1566 | 6 | 8480 | 5824 | 7993 | 5788 | 10218 | 5949 | 200 | 7 | 2 | 2155 | 9 | 320 | 350 | 110 | [7 empty] | B 789/BC | 0,02 | 16:03:00 | 1548 | 16:03:00 | 1540 | 16:04:18 | 0.1641 | 0.1843 | 0.5601 | 0.003 | 0.0111 | 0.0389 | 0.0152 | 0.0427 | 0.0015 | 0.0031 | 0.0005 |  | 0.0012 | 0.0018 | 0.0042 | 0.0018 | 0.0049 |  |  | 0.0042 |  | 0.0001 |  |  | RHI DELTEK D99 |  | RHI JUSTAL DS1015 |  | 17:14 срыв серии некорректная работа датчиков наличия заготовки (накопление НЛЗ на шлепперном поле).
2017 | 12006631 | 04.09.2020 | 163,84 | 1015 | ASTM A510/A510M-18 | 1 | 180x180 | Открытая |  | 167,1 | 1,8 | 0,4 | 166.7 |  |  | 9 | 1575 | 1 | 8507 | 5851 | 8022 | 5817 | 10245 | 5920 | 200 | 7 | 2 | 2155 | 9 | 300 | 320 | 90 | [7 empty] | B 789/BC | 0,08 | 19:10:00 | 1544 | 19:10:00 | 1548 | 19:29:19 | 0.1735 | 0.1778 | 0.5463 | 0.0035 | 0.0119 | 0.0357 | 0.0137 | 0.0412 | 0.0012 | 0.0031 | 0.0005 |  | 0.0012 | 0.0019 | 0.0036 | 0.0012 | 0.0065 |  |  | 0.0041 |  |  |  |  | RHI DELTEK D99 |  | RHI JUSTAL DS1015
2018 | 12006632 | 04.09.2020 | 163,84 | 1015 | ASTM A510/A510M-18 | 2 | 180x180 | Открытая |  | 164,6 | 1,8 | 0,4 | 164.2 |  |  | 12 | 1573 | 1 | 8536 | 5875 | 8048 | 5844 | 10274 | 5949 | 200 | 7 | 2 | 2155 | 9 | 320 | 350 | 110 | [7 empty] | B 789/BC | 0,02 | 19:49:00 | 1548 | 19:49:00 | 1549 | 20:02:03 | 0.174 | 0.1712 | 0.5445 | 0.003 | 0.011 | 0.0367 | 0.0147 | 0.0397 | 0.0012 | 0.003 | 0.0005 |  | 0.0011 | 0.0018 | 0.0034 | 0.0014 | 0.0055 |  |  | 0.0041 |  | 0.0001 |  |  | RHI DELTEK D99 |  | RHI JUSTAL DS1015
2019 | 12006633 | 04.09.2020 | 157,696 | 1015 | ASTM A510/A510M-18 | 3 | 180x180 | Открытая |  | 158,443 | 1,8 | 0,4 | 158.043 |  |  | 6 | 1568 | 1 | 8562 | 5902 | 8073 | 5870 | 10300 | 5975 | 200 | 7 | 2 | 2155 | 9 | 320 | 350 | 110 | [7 empty] | B 789/BC | 0,02 | 20:45:00 | 1544 | 20:45:00 | 1539 | 20:51:22 | 0.1689 | 0.1879 | 0.5536 | 0.0033 | 0.0091 | 0.0393 | 0.0147 | 0.0403 | 0.0011 | 0.0026 | 0.0004 |  | 0.0012 | 0.0017 | 0.0038 | 0.0018 | 0.006 |  |  | 0.0041 |  | 0.0001 |  |  | RHI DELTEK D99 |  | RHI JUSTAL DS1015
2020 | 12006634 | 04.09.2020 | 159,744 | 1015 | ASTM A510/A510M-18 | 4 | 180x180 | Открытая |  | 160,496 | 1,8 | 0,4 | 160.096 |  |  | 4 | 1568 | 1 | 8588 | 5927 | 8097 | 5896 | 10326 | 6004 | 200 | 7 | 2 | 2155 | 9 | 320 | 350 | 110 | [7 empty] | B 789/BC | 0,02 | 21:25:00 | 1543 | 21:25:00 | 1541 | 21:32:25 | 0.1667 | 0.1852 | 0.5688 | 0.0028 | 0.0133 | 0.042 | 0.0153 | 0.0401 | 0.0011 | 0.0033 | 0.0005 |  | 0.0012 | 0.0019 | 0.0035 | 0.0016 | 0.0055 |  |  | 0.0041 |  | 0.0001 |  |  | RHI DELTEK D99 |  | RHI JUSTAL DS1015
2021 | 12006635 | 04.09.2020 | 159,744 | Арм500 | ГОСТ 34028-2016 | 5 | 180x180 | Открытая |  | 160,496 | 1,8 | 0,4 | 160.096 |  |  | 11 | 1566 | 1 | 8615 | 5955 | 8121 | 5920 | 10353 | 6031 | 200 | 7 | 2 | 2155 | 9 | 320 | 350 | 110 | [7 empty] | B 789/BC | 0,01 | 22:10:00 | 1538 | 22:10:00 | 1535 | 22:17:57 | 0.1934 | 0.1805 | 0.6788 | 0.0082 | 0.0167 | 0.0504 | 0.015 | 0.0414 | 0.0012 | 0.0036 | 0.0005 |  | 0.0012 | 0.0025 | 0.0029 | 0.0015 | 0.0064 |  |  | 0.0042 |  | 0.0001 |  |  | RHI DELTEK D99 |  | RHI JUSTAL DS1015
2022 | 12006636 | 04.09.2020 | 162,816 | Арм500 | ГОСТ 34028-2016 | 6 | 180x180 | Открытая |  | 163,575 | 1,8 | 0,4 | 163.175 |  |  | 9 | 1566 | 1 | 8643 | 5983 | 8146 | 5948 | 10381 | 6059 | 200 | 7 | 2 | 2155 | 9 | 320 | 350 | 110 | [7 empty] | B 789/BC | 0,01 | 22:53:00 | 1541 | 22:53:00 | 1546 | 22:59:39 | 0.197 | 0.1865 | 0.7079 | 0.0074 | 0.0115 | 0.0472 | 0.0147 | 0.0427 | 0.0015 | 0.0028 | 0.0005 |  | 0.0011 | 0.0021 | 0.0033 | 0.0014 | 0.0065 |  |  | 0.0042 |  | 0.0001 |  |  | RHI DELTEK D99 |  | RHI JUSTAL DS1015
2023 | 12006637 | 04.09.2020 | 162,816 | Арм500 | ГОСТ 34028-2016 | 7 | 180x180 | Открытая |  | 163,575 | 1,8 | 0,4 | 163.175 |  |  | 12 | 1563 | 1 | 8671 | 6010 | 8174 | 5976 | 10405 | 6087 | 200 | 7 | 2 | 2155 | 9 | 320 | 350 | 110 | [7 empty] | B 789/BC | 0,01 | 23:33:00 | 1541 | 23:33:00 | 1543 | 23:37:55 | 0.1825 | 0.183 | 0.7048 | 0.0047 | 0.0122 | 0.0493 | 0.0179 | 0.043 | 0.0012 | 0.0028 | 0.0005 |  | 0.0011 | 0.0021 | 0.0035 | 0.0015 | 0.0078 |  |  | 0.0041 |  | 0.0001 |  |  | RHI DELTEK D99 |  | RHI JUSTAL DS1015
2024 | 12006638 | 05.09.2020 | 159,744 | Арм500 | ГОСТ 34028-2016 | 8 | 180x180 | Открытая |  | 160,496 | 1,8 | 0,4 | 160.096 |  |  | 2 | 1570 | 1 | 8698 | 6038 | 8198 | 6003 | 10430 | 6114 | 200 | 7 | 2 | 2155 | 9 | 320 | 350 | 110 | [7 empty] | B 789/BC | 0,01 | 0:11:00 | 1542 | 0:11:00 | 1543 | 0:18:15 | 0.183 | 0.191 | 0.718 | 0.0085 | 0.0102 | 0.0433 | 0.0143 | 0.0422 | 0.0012 | 0.0026 | 0.0005 |  | 0.0011 | 0.0022 | 0.0031 | 0.0018 | 0.0066 |  |  | 0.0043 |  | 0.0001 |  |  | RHI DELTEK D99 |  | RHI JUSTAL DS1015
2025 | 12006639 | 05.09.2020 | 165,888 | Арм500 | ГОСТ 34028-2016 | 9 | 180x180 | Открытая |  | 166,653 | 1,8 | 0,4 | 166.253 |  |  | 4 | 1562 | 1 | 8726 | 6065 | 8226 | 6031 | 10458 | 6142 | 200 | 7 | 2 | 2155 | 9 | 320 | 350 | 110 | [7 empty] | B 789/BC | 0,01 | 0:52:00 | 1535 | 0:52:00 | 1535 | 1:01:05 | 0.1867 | 0.1909 | 0.7254 | 0.006 | 0.0109 | 0.04 | 0.0158 | 0.0379 | 0.0011 | 0.0025 | 0.0005 |  | 0.0012 | 0.0022 | 0.0036 | 0.0016 | 0.0073 |  |  | 0.0042 |  | 0.0001 |  |  | RHI DELTEK D99 |  | RHI JUSTAL DS1015
2026 | 12006640 | 05.09.2020 | 159,744 | Арм500 | ГОСТ 34028-2016 | 10 | 180x180 | Открытая |  | 160,496 | 1,8 | 0,4 | 160.096 |  |  | 11 | 1562 | 1 | 8753 | 6093 | 8250 | 6055 | 10485 | 6169 | 200 | 7 | 2 | 2155 | 9 | 320 | 350 | 110 | [7 empty] | B 789/BC | 0,01 | 1:32:00 | 1540 | 1:32:00 | 1541 | 1:46:23 | 0.183 | 0.1955 | 0.712 | 0.0088 | 0.0116 | 0.0359 | 0.0127 | 0.0377 | 0.001 | 0.0026 | 0.0005 |  | 0.0011 | 0.0023 | 0.0027 | 0.0014 | 0.0074 |  |  | 0.0044 |  |  |  |  | RHI DELTEK D99 |  | RHI JUSTAL DS1015
2027 | 12006641 | 05.09.2020 | 161,869 | Арм500 | ГОСТ 34028-2016 | 11 | 180x180 | Открытая |  | 164,125 | 1,8 | 0,4 | 163.725 |  |  | 9 | 1562 | 1 | 8781 | 6121 | 8278 | 6080 | 10513 | 6197 | 200 | 7 | 2 | 2155 | 9 | 320 | 350 | 110 | [7 empty] | B 789/BC | 0,01 | 2:12:00 | 1537 | 2:12:00 | 1535 | 2:25:42 | 0.1935 | 0.1809 | 0.7101 | 0.0044 | 0.0088 | 0.0332 | 0.0129 | 0.0351 | 0.0011 | 0.003 | 0.0005 |  | 0.0013 | 0.0023 | 0.0031 | 0.0011 | 0.0071 |  |  | 0.0045 |  | 0.0001 | 0.0026 |  | RHI DELTEK D99 |  | RHI JUSTAL DS1015 |  | 2:20 закрыли 4 ручей утыкание НЛЗ 2 разгрузочный рольганг.
2028 | 12006642 | 05.09.2020 | 162,816 | Арм500 | ГОСТ 34028-2016 | 12 | 180x180 | Открытая |  | 164,495 | 1,8 | 0,4 | 164.095 |  |  | 12 | 1562 | 1 | 8812 | 6148 | 8306 | 6101 | 10540 | 6225 | 200 | 7 | 2 | 2155 | 9 | 320 | 350 | 110 | [7 empty] | B 789/BC | 0,01 | 3:00:00 | 1538 | 3:00:00 | 1538 | 3:08:27 | 0.1992 | 0.1851 | 0.7224 | 0.0073 | 0.013 | 0.0406 | 0.027 | 0.0381 | 0.0011 | 0.0029 | 0.0005 |  | 0.0012 | 0.0025 | 0.0029 | 0.0009 | 0.0079 |  |  | 0.0045 |  |  | 0.001 |  | RHI DELTEK D99 |  | RHI JUSTAL DS1015 |  | 3:00 запустили 4 ручей.
2029 | 12006643 | 05.09.2020 | 165,888 | Арм500 | ГОСТ 34028-2016 | 13 | 180x180 | Открытая |  | 166,653 | 1,8 | 0,4 | 166.253 |  |  | 2 | 1567 | 1 | 8842 | 6179 | 8330 | 6126 | 10565 | 6255 | 200 | 7 | 2 | 2155 | 9 | 320 | 350 | 110 | [7 empty] | B 789/BC | 0,01 | 3:40:00 | 1539 | 3:40:00 | 1539 | 3:49:32 | 0.1936 | 0.1877 | 0.7205 | 0.0082 | 0.0138 | 0.032 | 0.0107 | 0.0341 | 0.0009 | 0.0017 | 0.0004 |  | 0.0011 | 0.0023 | 0.0037 | 0.0011 | 0.0073 |  |  | 0.0042 |  | 0.0001 | 0.0004 |  | RHI DELTEK D99 |  | RHI JUSTAL DS1015
2030 | 12006644 | 05.09.2020 | 165,888 | Арм500 | ГОСТ 34028-2016 | 14 | 180x180 | Открытая |  | 166,653 | 1,8 | 0,4 | 166.253 |  |  | 4 | 1563 | 1 | 8870 | 6207 | 8358 | 6154 | 10593 | 6283 | 200 | 7 | 2 | 2155 | 9 | 320 | 350 | 110 | [7 empty] | B 789/BC | 0,01 | 4:22:00 | 1545 | 4:22:00 | 1542 | 4:30:23 | 0.1938 | 0.1931 | 0.7047 | 0.0046 | 0.0131 | 0.0387 | 0.0149 | 0.0614 | 0.0012 | 0.0029 | 0.0005 |  | 0.0012 | 0.0023 | 0.0046 | 0.0025 | 0.0078 |  |  | 0.0041 |  | 0.0002 | 0.0009 |  | RHI DELTEK D99 |  | RHI JUSTAL DS1015
2031 | 12006645 | 05.09.2020 | 156,672 | Арм500 | ГОСТ 34028-2016 | 15 | 180x180 | Открытая |  | 157,417 | 1,8 | 0,4 | 157.017 |  |  | 11 | 1561 | 1 | 8898 | 6234 | 8382 | 6178 | 10617 | 6310 | 200 | 7 | 2 | 2155 | 9 | 320 | 350 | 110 | [7 empty] | B 789/BC | 0,01 | 5:00:00 | 1537 | 5:00:00 | 1534 | 5:10:31 | 0.1969 | 0.1822 | 0.7256 | 0.007 | 0.0167 | 0.0393 | 0.0135 | 0.0435 | 0.0011 | 0.0028 | 0.0006 |  | 0.0012 | 0.0027 | 0.0029 | 0.0013 | 0.0069 |  |  | 0.0043 |  | 0.0001 | 0.0017 |  | RHI DELTEK D99 |  | RHI JUSTAL DS1015
2032 | 12006646 | 05.09.2020 | 159,744 | Арм500 | ГОСТ 34028-2016 | 16 | 180x180 | Открытая |  | 160,496 | 1,8 | 0,4 | 160.096 |  |  | 9 | 1562 | 1 | 8925 | 6262 | 8407 | 6206 | 10642 | 6338 | 200 | 7 | 2 | 2155 | 9 | 320 | 350 | 110 | [7 empty] | B 789/BC | 0,01 | 5:40:00 | 1544 | 5:40:00 | 1543 | 5:50:22 | 0.1889 | 0.1869 | 0.7114 | 0.0055 | 0.0156 | 0.0395 | 0.0134 | 0.0404 | 0.0012 | 0.0027 | 0.0006 |  | 0.0012 | 0.0025 | 0.0032 | 0.0021 | 0.0076 |  |  | 0.0041 |  | 0.0001 | 0.0009 |  | RHI DELTEK D99 |  | RHI JUSTAL DS1015
2033 | 12006647 | 05.09.2020 | 153,6 | Арм500 | ГОСТ 34028-2016 | 17 | 180x180 | Открытая |  | 154,338 | 1,8 | 0,4 | 153.938 |  |  | 12 | 1562 | 1 | 8950 | 6289 | 8432 | 6230 | 10666 | 6366 | 200 | 7 | 2 | 2155 | 9 | 320 | 350 | 110 | [7 empty] | B 789/BC | 0,01 | 6:20:00 | 1538 | 6:20:00 | 1541 | 6:28:17 | 0.1966 | 0.1896 | 0.7098 | 0.0081 | 0.0188 | 0.0502 | 0.014 | 0.0343 | 0.0016 | 0.0035 | 0.0006 |  | 0.0012 | 0.0027 | 0.0031 | 0.0026 | 0.007 |  |  | 0.0042 |  | 0.0002 | 0.001 |  | RHI DELTEK D99 |  | RHI JUSTAL DS1015
2034 | 12006648 | 05.09.2020 | 162,816 | Арм500 | ГОСТ 34028-2016 | 18 | 180x180 | Открытая |  | 163,575 | 1,8 | 0,4 | 163.175 |  |  | 2 | 1562 | 35581 | 8977 | 6317 | 8459 | 6255 | 10694 | 6393 | 200 | 7 | 2 | 2155 | 9 | 320 | 350 | 110 | [7 empty] | B 789/BC | 0,01 | 6:57:00 | 1539 | 6:57:00 | 1537 | 7:08:16 | 0.1984 | 0.1813 | 0.7194 | 0.006 | 0.0155 | 0.0423 | 0.0157 | 0.0413 | 0.0016 | 0.0032 | 0.0006 |  | 0.0013 | 0.0027 | 0.0038 | 0.0013 | 0.0064 |  |  | 0.0043 |  | 0.0001 | 0.0016 |  | RHI DELTEK D99 |  | RHI JUSTAL DS1015
2035 | 12006649 | 05.09.2020 | 165,888 | Арм500 | ГОСТ 34028-2016 | 19 | 180x180 | Открытая |  | 166,653 | 1,8 | 0,4 | 166.253 |  |  | 4 | 1562 | 1 | 9008 | 6345 | 8487 | 6283 | 10719 | 6421 | 200 | 7 | 2 | 2155 | 9 | 320 | 350 | 110 | [7 empty] | B 789/BC | 0,01 | 7:38:00 | 1539 | 7:38:00 | 1537 | 7:46:56 | 0.1954 | 0.1823 | 0.7333 | 0.0073 | 0.0145 | 0.0423 | 0.0156 | 0.0443 | 0.0016 | 0.0037 | 0.0006 |  | 0.0013 | 0.0029 | 0.0029 | 0.0017 | 0.006 |  |  | 0.0046 |  | 0.0001 | 0.0017 |  | RHI DELTEK D99 |  | RHI JUSTAL DS1015
2036 | 12006650 | 05.09.2020 | 156,672 | Арм500 | ГОСТ 34028-2016 | 20 | 180x180 | Открытая |  | 157,417 | 1,8 | 0,4 | 157.017 |  |  | 11 | 1563 | 1 | 9036 | 6369 | 8511 | 8511 | 10746 | 6448 | 200 | 7 | 2 | 2155 | 9 | 320 | 350 | 110 | [7 empty] | B 789/BC | 0,01 | 8:18:00 | 1541 | 8:18:00 | 1543 | 8:34:27 | 0.1852 | 0.183 | 0.7258 | 0.0047 | 0.0115 | 0.0444 | 0.0236 | 0.0452 | 0.001 | 0.0037 | 0.0005 |  | 0.0013 | 0.0027 | 0.003 | 0.0015 | 0.0045 |  |  | 0.0045 |  | 0.0001 | 0.0016 |  | RHI DELTEK D99 |  | RHI JUSTAL DS1015
2037 | 12006651 | 05.09.2020 | 162,816 | Арм500 | ГОСТ 34028-2016 | 21 | 180x180 | Открытая |  | 163,575 | 1,8 | 0,4 | 163.175 |  |  | 9 | 1563 | 1 | 9063 | 6397 | 8539 | 6335 | 10771 | 6476 | 200 | 7 | 2 | 2155 | 9 | 320 | 350 | 110 | [7 empty] | B 789/BC | 0,01 | 8:58:00 | 1538 | 8:58:00 | 1539 | 9:16:52 | 0.1914 | 0.1881 | 0.7079 | 0.007 | 0.0148 | 0.0395 | 0.0168 | 0.0546 | 0.0013 | 0.0036 | 0.0005 | 0.0004 | 0.0014 | 0.0027 | 0.004 | 0.0014 | 0.0051 |  |  | 0.0045 |  | 0.0001 |  |  | RHI DELTEK D99 |  | RHI JUSTAL DS1015
2038 | 12006652 | 05.09.2020 | 153,6 | Арм500 | ГОСТ 34028-2016 | 22 | 180x180 | Открытая |  | 154,338 | 1,8 | 0,4 | 153.938 |  |  | 12 | 1565 | 1 | 9091 | 6424 | 8564 | 6359 | 10795 | 6501 | 200 | 7 | 2 | 2155 | 9 | 320 | 350 | 110 | [7 empty] | B 789/BC | 0,01 | 9:36:00 | 1539 | 9:36:00 | 1542 | 9:52:29 | 0.1923 | 0.1768 | 0.7131 | 0.0071 | 0.0199 | 0.0388 | 0.0146 | 0.0401 | 0.001 | 0.003 | 0.0005 |  | 0.0013 | 0.0027 | 0.0029 | 0.0017 | 0.006 |  |  | 0.0047 |  | 0.0001 |  |  | RHI DELTEK D99 |  | RHI JUSTAL DS1015
2039 | 12006653 | 05.09.2020 | 156,672 | Арм500 | ГОСТ 34028-2016 | 23 | 180x180 | Открытая |  | 157,417 | 1,8 | 0,4 | 157.017 |  |  | 2 | 1562 | 1 | 9119 | 6452 | 8588 | 6384 | 10820 | 6528 | 200 | 7 | 2 | 2155 | 9 | 320 | 350 | 110 | [7 empty] | B 789/BC | 0,01 | 10:14:00 | 1540 | 10:14:00 | 1541 | 10:29:41 | 0.1877 | 0.1763 | 0.7224 | 0.0076 | 0.0157 | 0.0373 | 0.0143 | 0.039 | 0.0011 | 0.0029 | 0.0005 |  | 0.0012 | 0.0027 | 0.0042 | 0.0016 | 0.0042 |  |  | 0.0047 |  | 0.0001 |  |  | RHI DELTEK D99 |  | RHI JUSTAL DS1015
2040 | 12006654 | 05.09.2020 | 156,672 | Арм500 | ГОСТ 34028-2016 | 24 | 180x180 | Открытая |  | 157,417 | 1,8 | 0,4 | 157.017 |  |  | 4 | 1564 | 1 | 9146 | 9146 | 8616 | 6409 | 10845 | 6556 | 200 | 7 | 2 | 2155 | 9 | 320 | 350 | 110 | [7 empty] | B 789/BC | 0,01 | 10:51:00 | 1542 | 10:51:00 | 1540 | 11:05:12 | 0.1947 | 0.1681 | 0.719 | 0.0072 | 0.0145 | 0.0419 | 0.0191 | 0.044 | 0.0009 | 0.0029 | 0.0006 |  | 0.0013 | 0.0029 | 0.0032 | 0.0029 | 0.0053 |  |  | 0.0045 |  | 0.0001 |  |  | RHI DELTEK D99 |  | RHI JUSTAL DS1015
2041 | 12006655 | 05.09.2020 | 162,816 | Арм500 | ГОСТ 34028-2016 | 25 | 180x180 | Открытая |  | 163,575 | 1,8 | 0,4 | 163.175 |  |  | 11 | 1562 | 1 | 9174 | 6504 | 8643 | 6436 | 10869 | 6583 | 200 | 7 | 2 | 2155 | 9 | 320 | 350 | 110 | [7 empty] | B 789/BC | 0,01 | 11:29:00 | 1540 | 11:29:00 | 1536 | 11:41:28 | 0.1886 | 0.1943 | 0.7175 | 0.0067 | 0.0135 | 0.0426 | 0.016 | 0.0468 | 0.0012 | 0.0028 | 0.0006 |  | 0.0012 | 0.0028 | 0.0037 | 0.0024 | 0.0051 |  |  | 0.0045 |  | 0.0001 |  |  | RHI DELTEK D99 |  | RHI JUSTAL DS1015
2042 | 12006656 | 05.09.2020 | 165,888 | Арм500 | ГОСТ 34028-2016 | 26 | 180x180 | Открытая |  | 166,653 | 1,8 | 0,4 | 166.253 |  |  | 9 | 1564 | 1 | 9201 | 6532 | 8668 | 6464 | 10897 | 6614 | 200 | 7 | 2 | 2155 | 9 | 320 | 350 | 110 | [7 empty] | B 789/BC | 0,01 | 12:08:00 | 1542 | 12:08:00 | 1542 | 12:21:29 | 0.1849 | 0.1527 | 0.509 | 0.0066 | 0.013 | 0.0419 | 0.019 | 0.0443 | 0.0009 | 0.0049 | 0.0005 |  | 0.0011 | 0.0019 | 0.0077 | 0.0027 | 0.0045 |  |  | 0.0039 |  | 0.0001 |  |  | RHI DELTEK D99 |  | RHI JUSTAL DS1015
2043 | 12006657 | 05.09.2020 | 165,888 | Арм500 | ГОСТ 34028-2016 | 27 | 180x180 | Открытая |  | 166,653 | 1,8 | 0,4 | 166.253 |  |  | 6 | 1574 | 1 | 9229 | 6559 | 8696 | 6491 | 10924 | 6642 | 200 | 7 | 2 | 2155 | 9 | 320 | 350 | 110 | [7 empty] | B 789/BC | 0,01 | 12:48:00 | 1543 | 12:48:00 | 1542 | 13:05:27 | 0.1879 | 0.1601 | 0.5095 | 0.0083 | 0.0192 | 0.0509 | 0.0159 | 0.0521 | 0.0011 | 0.0033 | 0.0007 |  | 0.0015 | 0.0021 | 0.0035 | 0.0025 | 0.0061 |  |  | 0.004 |  | 0.0002 |  |  | RHI DELTEK D99 |  | RHI JUSTAL DS1015
2044 | 12006658 | 05.09.2020 | 159,744 | Арм500 | ГОСТ 34028-2016 | 28 | 180x180 | Открытая |  | 160,496 | 1,8 | 0,4 | 160.096 |  |  | 2 | 1564 | 1 | 9257 | 6587 | 8720 | 6519 | 10949 | 6669 | 200 | 7 | 2 | 2155 | 9 | 320 | 350 | 110 | [7 empty] | B 789/BC | 0,01 | 13:28:00 | 1542 | 13:28:00 | 1544 | 13:42:28 | 0.201 | 0.1583 | 0.521 | 0.0083 | 0.015 | 0.0525 | 0.0185 | 0.0466 | 0.001 | 0.0031 | 0.0005 |  | 0.0012 | 0.002 | 0.0039 | 0.0022 | 0.0065 |  |  | 0.0039 |  | 0.0001 |  |  | RHI DELTEK D99 |  | RHI JUSTAL DS1015
2045 | 12006659 | 05.09.2020 | 159,744 | Арм500 | ГОСТ 34028-2016 | 29 | 180x180 | Открытая |  | 160,496 | 1,8 | 0,4 | 160.096 |  |  | 4 | 1564 | 1 | 9284 | 6615 | 8784 | 6544 | 10974 | 6697 | 200 | 7 | 2 | 2155 | 9 | 320 | 350 | 110 | [7 empty] | B 789/BC | 0,01 | 14:05:00 | 1545 | 14:05:00 | 1543 | 14:30:34 | 0.1854 | 0.1451 | 0.5292 | 0.0085 | 0.015 | 0.0498 | 0.0151 | 0.0571 | 0.0009 | 0.0031 | 0.0008 |  | 0.0011 | 0.0021 | 0.0028 | 0.0018 | 0.0055 |  |  | 0.0041 |  |  |  |  | RHI DELTEK D99 |  | RHI JUSTAL DS1015
2046 | 12006660 | 05.09.2020 | 162,816 | Арм500 | ГОСТ 34028-2016 | 30 | 180x180 | Открытая |  | 163,575 | 1,8 | 0,4 | 163.175 |  |  | 11 | 1562 | 1 | 9312 | 6642 | 8772 | 6571 | 11001 | 6725 | 200 | 7 | 2 | 2155 | 9 | 320 | 350 | 110 | [7 empty] | B 789/BC | 0,01 | 14:24:00 | 1543 | 14:24:00 | 1543 | 14:56:26 | 0.1919 | 0.1558 | 0.5251 | 0.0049 | 0.0114 | 0.0538 | 0.017 | 0.0481 | 0.0009 | 0.0031 | 0.0006 |  | 0.0011 | 0.0018 | 0.0032 | 0.002 | 0.0049 |  |  | 0.0039 |  | 0.0001 |  |  | RHI DELTEK D99 |  | RHI JUSTAL DS1015
2047 | 12006661 | 05.09.2020 | 156,672 | Арм500 | ГОСТ 34028-2016 | 31 | 180x180 | Открытая |  | 157,417 | 1,8 | 0,4 | 157.017 |  |  | 9 | 1563 | 1 | 9339 | 6670 | 8797 | 6596 | 11026 | 6752 | 200 | 7 | 2 | 2155 | 9 | 320 | 350 | 110 | [7 empty] | B 789/BC | 0,01 | 15:24:00 | 1541 | 15:24:00 | 1538 | 15:41:12 | 0.1875 | 0.1534 | 0.522 | 0.0051 | 0.0131 | 0.0489 | 0.0235 | 0.0459 | 0.0012 | 0.0032 | 0.0007 |  | 0.0011 | 0.002 | 0.0033 | 0.0056 | 0.0063 |  |  | 0.0039 |  | 0.0006 |  |  | RHI DELTEK D99 |  | RHI JUSTAL DS1015
2048 | 12006662 | 05.09.2020 | 162,816 | Арм500 | ГОСТ 34028-2016 | 32 | 180x180 | Открытая |  | 163,575 | 1,8 | 0,4 | 163.175 |  |  | 6 | 1567 | 1 | 9367 | 6697 | 8822 | 6623 | 11053 | 6780 | 200 | 7 | 2 | 2155 | 9 | 320 | 350 | 110 | [7 empty] | B 789/BC | 0,01 | 16:04:00 | 1544 | 16:04:00 | 1543 | 16:13:19 | 0.1857 | 0.162 | 0.5222 | 0.0043 | 0.0094 | 0.043 | 0.0146 | 0.0462 | 0.0011 | 0.0027 | 0.0006 |  | 0.0011 | 0.0017 | 0.0029 | 0.002 | 0.0064 |  |  | 0.0041 |  |  |  |  | RHI DELTEK D99 |  | RHI JUSTAL DS1015
2049 | 12006663 | 05.09.2020 | 168,96 | Арм500 | ГОСТ 34028-2016 | 33 | 180x180 | Открытая |  | 169,731 | 1,8 | 0,4 | 169.331 |  |  | 5 | 1575 | 1 | 9398 | 6725 | 8849 | 6651 | 11078 | 6810 | 200 | 13 | 2 | 2155 | 9 | 320 | 350 | 110 | [7 empty] | B 789/BC | 0,01 | 16:24:00 | 1546 | 16:24:00 | 1544 | 16:56:16 | 0.1847 | 0.1384 | 0.5183 | 0.0051 | 0.0095 | 0.0463 | 0.0152 | 0.0456 | 0.0014 | 0.0031 | 0.0005 |  | 0.001 | 0.0016 | 0.0039 | 0.0022 | 0.0059 |  |  | 0.0041 |  | 0.0002 |  |  | RHI DELTEK D99 |  | RHI JUSTAL DS1015
2050 | 12006664 | 05.09.2020 | 162,816 | Арм500 | ГОСТ 34028-2016 | 34 | 180x180 | Открытая |  | 163,575 | 1,8 | 0,4 | 163.175 |  |  | 4 | 1562 | 1 | 9425 | 6753 | 8874 | 6679 | 11106 | 6838 | 200 | 7 | 2 | 2155 | 9 | 320 | 350 | 110 | [7 empty] | B 789/BC | 0,01 | 17:25:00 | 1539 | 17:25:00 | 1542 | 17:38:13 | 0.1827 | 0.1458 | 0.514 | 0.0064 | 0.0152 | 0.0511 | 0.0139 | 0.0399 | 0.0013 | 0.0034 | 0.0005 |  | 0.0011 | 0.0019 | 0.0028 | 0.002 | 0.0055 |  |  | 0.004 |  |  |  |  | RHI DELTEK D99 |  | RHI JUSTAL DS1015
2051 | 12006665 | 05.09.2020 | 162,816 | Арм500 | ГОСТ 34028-2016 | 35 | 180x180 | Открытая |  | 163,575 | 1,8 | 0,4 | 163.175 |  |  | 11 | 1565 | 1 | 9453 | 6780 | 8901 | 6706 | 11130 | 6866 | 200 | 7 | 2 | 2155 | 9 | 320 | 350 | 110 | [7 empty] | B 789/BC | 0,01 | 18:06:00 | 1544 | 18:06:00 | 1544 | 18:18:02 | 0.1943 | 0.1551 | 0.5112 | 0.0062 | 0.0086 | 0.0467 | 0.015 | 0.0413 | 0.001 | 0.0027 | 0.0005 |  | 0.0012 | 0.0017 | 0.0044 | 0.002 | 0.0055 |  |  | 0.004 |  | 0.0001 |  |  | RHI DELTEK D99 |  | RHI JUSTAL DS1015
2052 | 12006666 | 05.09.2020 | 165,888 | Арм500 | ГОСТ 34028-2016 | 36 | 180x180 | Открытая |  | 166,653 | 1,8 | 0,4 | 166.253 |  |  | 9 | 1565 | 1 | 9484 | 6811 | 8926 | 6734 | 11155 | 6893 | 200 | 7 | 2 | 2155 | 9 | 320 | 350 | 110 | [7 empty] | B 789/BC | 0,01 | 18:47:00 | 1542 | 18:47:00 | 1544 | 18:54:54 | 0.1875 | 0.1558 | 0.5282 | 0.0051 | 0.0097 | 0.0482 | 0.0166 | 0.0421 | 0.001 | 0.0032 | 0.0005 |  | 0.0012 | 0.002 | 0.0037 | 0.0025 | 0.0046 |  |  | 0.0041 |  | 0.0001 |  |  | RHI DELTEK D99 |  | RHI JUSTAL DS1015
2053 | 12006667 | 05.09.2020 | 156,672 | Арм500 | ГОСТ 34028-2016 | 37 | 180x180 | Открытая |  | 157,417 | 1,8 | 0,4 | 157.017 |  |  | 6 | 1561 | 1 | 9508 | 6835 | 8954 | 6758 | 11182 | 6921 | 200 | 7 | 2 | 2155 | 9 | 320 | 350 | 110 | [7 empty] | B 789/BC | 0,01 | 19:30:00 | 1539 | 19:30:00 | 1536 | 19:46:27 | 0.1888 | 0.1468 | 0.5151 | 0.0086 | 0.0118 | 0.0465 | 0.0143 | 0.052 | 0.0009 | 0.0023 | 0.0006 |  | 0.0011 | 0.0018 | 0.0033 | 0.0014 | 0.0053 |  |  | 0.0039 |  | 0.0001 |  |  | RHI DELTEK D99 |  | RHI JUSTAL DS1015
2054 | 12006668 | 05.09.2020 | 162,816 | Арм500 | ГОСТ 34028-2016 | 38 | 180x180 | Открытая |  | 163,575 | 1,8 | 0,4 | 163.175 |  |  | 5 | 1568 | 1 | 9536 | 6863 | 8978 | 6786 | 11207 | 6952 | 200 | 7 | 2 | 2155 | 9 | 320 | 350 | 110 | [7 empty] | B 789/BC | 0,01 | 20:05:00 | 1543 | 20:05:00 | 1544 | 20:10:31 | 0.1886 | 0.1388 | 0.524 | 0.0083 | 0.0123 | 0.0339 | 0.0037 | 0.0172 | 0.0004 | 0.0014 | 0.0005 |  | 0.001 | 0.002 | 0.0036 | 0.0015 | 0.0047 |  |  | 0.004 |  |  |  |  | RHI DELTEK D99 |  | RHI JUSTAL DS1015
2055 | 12006669 | 05.09.2020 | 168,96 | Арм500 | ГОСТ 34028-2016 | 39 | 180x180 | Открытая |  | 169,731 | 1,8 | 0,4 | 169.331 |  |  | 4 | 1562 | 1 | 9566 | 6894 | 9003 | 6814 | 11235 | 6979 | 200 | 7 | 2 | 2155 | 9 | 320 | 350 | 110 | [7 empty] | B 789/BC | 0,03 | 20:45:00 | 1538 | 20:45:00 | 1540 | 20:51:13 | 0.2018 | 0.1595 | 0.5155 | 0.0064 | 0.014 | 0.0338 | 0.0024 | 0.0111 | 0.0003 | 0.0012 | 0.0004 |  | 0.0012 | 0.0018 | 0.0049 | 0.0014 | 0.005 |  |  | 0.004 |  | 0.0001 |  |  | RHI DELTEK D99 |  | RHI JUSTAL DS1015
2056 | 12006670 | 05.09.2020 | 159,744 | Арм500 | ГОСТ 34028-2016 | 40 | 180x180 | Открытая |  | 160,496 | 1,8 | 0,4 | 160.096 |  |  | 2 | 1569 | 1 | 9594 | 6918 | 9030 | 6841 | 11259 | 7007 | 200 | 7 | 2 | 2155 | 9 | 320 | 350 | 110 | [7 empty] | B 789/BC | 0,01 | 21:26:00 | 1547 | 21:26:00 | 1543 | 21:30:28 | 0.199 | 0.1553 | 0.5119 | 0.0091 | 0.0138 | 0.0281 | 0.0021 | 0.0118 | 0.0003 | 0.0011 | 0.0004 |  | 0.001 | 0.0018 | 0.0029 | 0.0018 | 0.0056 |  |  | 0.004 |  | 0.0001 |  |  | RHI DELTEK D99 |  | RHI JUSTAL DS1015
2057 | 12006671 | 05.09.2020 | 159,744 | Арм500 | ГОСТ 34028-2016 | 41 | 180x180 | Открытая |  | 160,496 | 1,8 | 0,4 | 160.096 |  |  | 9 | 1564 | 1 | 9622 | 6946 | 9055 | 6869 | 11284 | 7034 | 200 | 7 | 2 | 2155 | 9 | 320 | 350 | 110 | [7 empty] | B 789/BC | 0,01 | 22:05:00 | 1542 | 22:05:00 | 1541 | 22:12:22 | 0.2057 | 0.1585 | 0.503 | 0.0037 | 0.0125 | 0.0334 | 0.0026 | 0.0112 | 0.0003 | 0.0009 | 0.0004 |  | 0.0011 | 0.0014 | 0.0037 | 0.002 | 0.0063 |  |  | 0.0038 |  | 0.0001 |  |  | RHI DELTEK D99 |  | RHI JUSTAL DS1015
2058 | 12006672 | 05.09.2020 | 153,6 | Арм500 | ГОСТ 34028-2016 | 42 | 180x180 | Открытая |  | 154,338 | 1,8 | 0,4 | 153.938 |  |  | 6 | 1563 | 1 | 9646 | 6974 | 9080 | 6893 | 11308 | 7062 | 200 | 7 | 2 | 2155 | 9 | 320 | 350 | 110 | [7 empty] | B 789/BC | 0,01 | 22:45:00 | 1539 | 22:45:00 | 1541 | 22:55:26 | 0.1912 | 0.1493 | 0.5089 | 0.0041 | 0.0085 | 0.0307 | 0.0025 | 0.0114 | 0.0003 | 0.0009 | 0.0004 |  | 0.0009 | 0.0014 | 0.0029 | 0.0018 | 0.0059 |  |  | 0.0037 |  | 0.0001 |  |  | RHI DELTEK D99 |  | RHI JUSTAL DS1015
2059 | 12006673 | 05.09.2020 | 168,96 | Арм500 | ГОСТ 34028-2016 | 43 | 180x180 | Открытая |  | 169,731 | 1,8 | 0,4 | 169.331 |  |  | 5 | 1564 | 1 | 9677 | 7001 | 9107 | 6921 | 11336 | 7090 | 200 | 7 | 2 | 2155 | 9 | 320 | 350 | 110 | [7 empty] | B 789/BC | 0,01 | 23:25:00 | 1539 | 23:25:00 | 1537 | 23:30:05 | 0.1986 | 0.1454 | 0.5111 | 0.005 | 0.0088 | 0.0314 | 0.0023 | 0.0116 | 0.0004 | 0.0009 | 0.0005 |  | 0.0009 | 0.0016 | 0.0036 | 0.0019 | 0.0058 |  |  | 0.0039 |  | 0.0001 |  |  | RHI DELTEK D99 |  | RHI JUSTAL DS1015
2060 | 12006674 | 05.09.2020 | 159,744 | Арм500 | ГОСТ 34028-2016 | 44 | 180x180 | Открытая |  | 160,496 | 1,8 | 0,4 | 160.096 |  |  | 4 | 1564 | 1 | 9705 | 7029 | 9132 | 6946 | 11361 | 7120 | 200 | 7 | 2 | 2155 | 9 | 320 | 350 | 110 | [7 empty] | B 789/BC | 0,02 | 0:03:00 | 1542 | 0:03:00 | 1538 | 0:14:19 | 0.2003 | 0.1511 | 0.5003 | 0.0054 | 0.0115 | 0.0354 | 0.0036 | 0.0167 | 0.0004 | 0.001 | 0.0005 |  | 0.0009 | 0.0015 | 0.0029 | 0.0015 | 0.0062 |  |  | 0.0038 |  | 0.0001 |  |  | RHI DELTEK D99 |  | RHI JUSTAL DS1015
2061 | 12006675 | 06.09.2020 | 156,672 | Арм500 | ГОСТ 34028-2016 | 45 | 180x180 | Открытая |  | 157,417 | 1,8 | 0,4 | 157.017 |  |  | 2 | 1564 | 1 | 9732 | 7056 | 9156 | 6970 | 11385 | 7148 | 200 | 7 | 2 | 2155 | 9 | 320 | 350 | 110 | [7 empty] | B 789/BC | 0,01 | 0:45:00 | 1541 | 0:45:00 | 1540 | 0:47:28 | 0.2005 | 0.1617 | 0.5179 | 0.0085 | 0.0082 | 0.0293 | 0.0042 | 0.0177 | 0.0005 | 0.0011 | 0.0005 |  | 0.001 | 0.0013 | 0.0027 | 0.0016 | 0.0069 |  |  | 0.0039 |  | 0.0001 |  |  | RHI DELTEK D99 |  | RHI JUSTAL DS1015
2062 | 12006676 | 06.09.2020 | 159,744 | Арм500 | ГОСТ 34028-2016 | 46 | 180x180 | Открытая |  | 160,496 | 1,8 | 0,4 | 160.096 |  |  | 9 | 1563 | 1 | 9760 | 7084 | 9181 | 6998 | 11410 | 7175 | 200 | 7 | 2 | 2155 | 9 | 320 | 350 | 110 | [7 empty] | B 789/BC | 0,01 | 1:20:00 | 1542 | 1:20:00 | 1539 | 1:26:18 | 0.2061 | 0.1473 | 0.5051 | 0.0037 | 0.0071 | 0.0232 | 0.0038 | 0.0182 | 0.0005 | 0.001 | 0.0004 |  | 0.0009 | 0.0013 | 0.0034 | 0.0011 | 0.0072 |  |  | 0.0036 |  | 0.0001 |  |  | RHI DELTEK D99 |  | RHI JUSTAL DS1015
2063 | 12006677 | 06.09.2020 | 153,6 | Арм500 | ГОСТ 34028-2016 | 47 | 180x180 | Открытая |  | 154,338 | 1,8 | 0,4 | 153.938 |  |  | 6 | 1562 | 1 | 9787 | 7109 | 9206 | 7022 | 11434 | 7203 | 200 | 7 | 2 | 2155 | 9 | 320 | 350 | 110 | [7 empty] | B 789/BC | 0,01 | 2:00:00 | 1540 | 2:00:00 | 1538 | 2:07:42 | 0.2035 | 0.1605 | 0.518 | 0.0087 | 0.0108 | 0.0261 | 0.0058 | 0.0217 | 0.0005 | 0.0013 | 0.0005 |  | 0.001 | 0.0018 | 0.0028 | 0.0027 | 0.0073 |  |  | 0.0038 |  | 0.0001 |  |  | RHI DELTEK D99 |  | RHI JUSTAL DS1015
2064 | 12006678 | 06.09.2020 | 162,573 | Арм500 | ГОСТ 34028-2016 | 48 | 180x180 | Открытая |  | 163,331 | 1,8 | 0,4 | 162.931 |  |  | 5 | 1563 | 1 | 9815 | 7136 | 9233 | 7050 | 11459 | 7231 | 200 | 7 | 2 | 2155 | 9 | 320 | 350 | 110 | [7 empty] | B 789/BC | 0,01 | 2:41:00 | 1541 | 2:41:00 | 1538 | 2:44:08 | 0.1981 | 0.1573 | 0.5206 | 0.0126 | 0.0106 | 0.0258 | 0.0042 | 0.0174 | 0.0005 | 0.001 | 0.0005 |  | 0.0009 | 0.0016 | 0.0032 | 0.0019 | 0.0072 |  |  | 0.0038 |  | 0.0001 |  |  | RHI DELTEK D99 |  | RHI JUSTAL DS1015 |  | Сбой в работе МГР 3 ручья.
2065 | 12006679 | 06.09.2020 | 165,888 | Арм500 | ГОСТ 34028-2016 | 49 | 180x180 | Открытая |  | 166,653 | 1,8 | 0,4 | 166.253 |  |  | 4 | 1563 | 1 | 9846 | 7164 | 9258 | 7075 | 11487 | 7261 | 200 | 7 | 2 | 2155 | 9 | 320 | 350 | 110 | [7 empty] | B 789/BC | 0,01 | 3:20:00 | 1537 | 3:20:00 | 1537 | 3:25:42 | 0.1964 | 0.1549 | 0.5172 | 0.0092 | 0.0115 | 0.0262 | 0.0038 | 0.0173 | 0.0004 | 0.001 | 0.0005 |  | 0.0009 | 0.0018 | 0.003 | 0.0016 | 0.0067 |  |  | 0.0037 |  | 0.0001 |  |  | RHI DELTEK D99 |  | RHI JUSTAL DS1015
2066 | 12006680 | 06.09.2020 | 159,744 | Арм500 | ГОСТ 34028-2016 | 50 | 180x180 | Открытая |  | 160,496 | 1,8 | 0,4 | 160.096 |  |  | 2 | 1563 | 1 | 9873 | 7191 | 9282 | 7102 | 11511 | 7289 | 200 | 7 | 2 | 2155 | 9 | 320 | 350 | 110 | [7 empty] | B 789/BC | 0,01 | 4:00:00 | 1540 | 4:00:00 | 1540 | 4:03:50 | 0.1955 | 0.1348 | 0.5117 | 0.0071 | 0.0147 | 0.0356 | 0.0097 | 0.0311 | 0.0012 | 0.0016 | 0.0006 |  | 0.0009 | 0.0019 | 0.0025 | 0.0013 | 0.0069 |  |  | 0.0039 |  | 0.0001 |  |  | RHI DELTEK D99 |  | RHI JUSTAL DS1015
2067 | 12006681 | 06.09.2020 | 165,888 | Арм500 | ГОСТ 34028-2016 | 51 | 180x180 | Открытая |  | 166,653 | 1,8 | 0,4 | 166.253 |  |  | 9 | 1563 | 1 | 9901 | 7219 | 9310 | 7127 | 11539 | 7320 | 200 | 7 | 2 | 2155 | 9 | 320 | 350 | 110 | [7 empty] | B 789/BC | 0,01 | 4:45:00 | 1537 | 4:45:00 | 1537 | 4:48:01 | 0.2046 | 0.1521 | 0.509 | 0.0108 | 0.0157 | 0.0377 | 0.013 | 0.036 | 0.0014 | 0.0022 | 0.0005 |  | 0.001 | 0.0019 | 0.0027 | 0.0012 | 0.0065 |  |  | 0.0037 |  | 0.0001 |  |  | RHI DELTEK D99 |  | RHI JUSTAL DS1015
2068 | 12006682 | 06.09.2020 | 165,888 | Арм500 | ГОСТ 34028-2016 | 52 | 180x180 | Открытая |  | 166,653 | 1,8 | 0,4 | 166.253 |  |  | 6 | 1586 | 1 | 9928 | 7247 | 9338 | 7158 | 11563 | 7347 | 200 | 7 | 2 | 2155 | 9 | 320 | 350 | 110 | [7 empty] | B 789/BC | 0,01 | 5:25:00 | 1535 | 5:25:00 | 1534 | 5:29:50 | 0.1975 | 0.1508 | 0.5114 | 0.013 | 0.0135 | 0.0359 | 0.0129 | 0.038 | 0.0013 | 0.0026 | 0.0005 |  | 0.0009 | 0.0019 | 0.0028 | 0.0012 | 0.009 |  |  | 0.0037 |  | 0.0001 |  |  | RHI DELTEK D99 |  | RHI JUSTAL DS1015
2069 | 12006683 | 06.09.2020 | 165,888 | Арм500 | ГОСТ 34028-2016 | 53 | 180x180 | Открытая |  | 166,653 | 1,8 | 0,4 | 166.253 |  |  | 5 | 1569 | 1 | 9956 | 7274 | 9365 | 7185 | 11591 | 7375 | 200 | 7 | 2 | 2155 | 9 | 320 | 350 | 110 | [7 empty] | B 789/BC | 0,01 | 6:10:00 | 1538 | 6:10:00 | 1537 | 6:16:02 | 0.1864 | 0.1521 | 0.5237 | 0.007 | 0.0135 | 0.0412 | 0.0144 | 0.0396 | 0.0013 | 0.0038 | 0.0006 |  | 0.0009 | 0.0019 | 0.0034 | 0.0013 | 0.008 |  |  | 0.0039 |  | 0.0001 |  |  | RHI DELTEK D99 |  | RHI JUSTAL DS1015
2070 | 12006684 | 06.09.2020 | 165,888 | Арм500 | ГОСТ 34028-2016 | 54 | 180x180 | Открытая |  | 166,653 | 1,8 | 0,4 | 166.253 |  |  | 4 | 1571 | 1 | 9984 | 7302 | 9393 | 7213 | 11619 | 7402 | 200 | 7 | 2 | 2155 | 9 | 320 | 350 | 110 | [7 empty] | B 789/BC | 0,01 | 6:55:00 | 1541 | 6:55:00 | 1542 | 6:59:07 | 0.1887 | 0.1446 | 0.5125 | 0.0067 | 0.0133 | 0.0411 | 0.0151 | 0.0368 | 0.0016 | 0.0025 | 0.0006 |  | 0.0009 | 0.0018 | 0.0026 | 0.0013 | 0.0063 |  |  | 0.0038 |  | 0.0001 |  |  | RHI DELTEK D99 |  | RHI JUSTAL DS1015
2071 | 12006685 | 06.09.2020 | 165,888 | Арм500 | ГОСТ 34028-2016 | 55 | 180x180 | Открытая |  | 166,653 | 1,8 | 0,4 | 166.253 |  |  | 2 | 1570 | 1 | 10011 | 7329 | 9420 | 7240 | 11646 | 7430 | 200 | 7 | 2 | 2155 | 9 | 320 | 350 | 110 | [7 empty] | B 789/BC | 0,01 | 7:40:00 | 1543 | 7:40:00 | 1542 | 7:41:32 | 0.1935 | 0.1478 | 0.5126 | 0.0091 | 0.0117 | 0.0415 | 0.0135 | 0.0411 | 0.0012 | 0.0019 | 0.0004 |  | 0.0009 | 0.0016 | 0.0027 | 0.0016 | 0.0064 |  |  | 0.0039 |  | 0.0001 |  |  | RHI DELTEK D99 |  | RHI JUSTAL DS1015
2072 | 12006686 | 06.09.2020 | 165,888 | Арм500 | ГОСТ 34028-2016 | 56 | 180x180 | Открытая |  | 166,653 | 1,8 | 0,4 | 166.253 |  |  | 9 | 1568 | 1 | 10039 | 7357 | 9448 | 7268 | 11674 | 7458 | 200 | 7 | 2 | 2155 | 9 | 320 | 350 | 110 | [7 empty] | B 789/BC | 0,01 | 8:27:00 | 1536 | 8:27:00 | 1538 | 8:32:48 | 0.1983 | 0.1437 | 0.5175 | 0.0113 | 0.0125 | 0.0443 | 0.0213 | 0.046 | 0.0011 | 0.0027 | 0.0004 |  | 0.0011 | 0.002 | 0.0042 | 0.0013 | 0.007 |  |  | 0.0041 |  | 0.0002 | 0.0017 |  | RHI DELTEK D99 |  | RHI JUSTAL DS1015
2073 | 12006687 | 06.09.2020 | 172,032 | Арм500 | ГОСТ 34028-2016 | 57 | 180x180 | Открытая |  | 172,81 | 1,8 | 0,4 | 172.41 |  |  | 5 | 1570 | 1 | 10066 | 7385 | 9479 | 7299 | 11701 | 7485 | 200 | 7 | 2 | 2155 | 9 | 320 | 350 | 110 | [7 empty] | B 789/BC | 0,01 | 9:12:00 | 1533 | 9:12:00 | 1536 | 10:02:58 | 0.1738 | 0.1797 | 0.5598 | 0.0026 | 0.0078 | 0.0332 | 0.0123 | 0.0575 | 0.0013 | 0.0022 | 0.0004 |  | 0.0012 | 0.0016 | 0.0049 | 0.0018 | 0.005 |  |  | 0.0041 |  | 0.0002 | 0.002 |  | RHI DELTEK D99 |  | RHI JUSTAL DS1015
2074 | 12006688 | 06.09.2020 | 157,696 | 1015 | ASTM A510/A510M-18 | 58 | 180x180 | Открытая |  | 158,443 | 1,8 | 0,4 | 158.043 |  |  | 4 | 1574 | 1 | 10091 | 7409 | 9500 | 7323 | 11726 | 7510 | 200 | 7 | 2 | 2155 | 9 | 320 | 350 | 110 | [7 empty] | B 789/BC | 0,01 | 9:55:00 | 1547 | 9:55:00 | 1545 | 10:01:25 | 0.1765 | 0.173 | 0.5508 | 0.0035 | 0.0087 | 0.0365 | 0.0132 | 0.0559 | 0.0013 | 0.0024 | 0.0004 |  | 0.0011 | 0.0017 | 0.0032 | 0.0012 | 0.009 |  |  | 0.0041 |  | 0.0001 |  |  | RHI DELTEK D99 |  | RHI JUSTAL DS1015
2075 | 12006689 | 06.09.2020 | 163,84 | 1015 | ASTM A510/A510M-18 | 59 | 180x180 | Открытая |  | 164,6 | 1,8 | 0,4 | 164.2 |  |  | 2 | 1570 | 1 | 10116 | 7434 | 9528 | 7351 | 11751 | 7534 | 200 | 7 | 2 | 2155 | 9 | 320 | 350 | 110 | [7 empty] | B 789/BC | 0,01 | 10:40:00 | 1547 | 10:40:00 | 1542 | 10:44:02 | 0.1623 | 0.1821 | 0.5809 | 0.0079 | 0.0134 | 0.032 | 0.0125 | 0.0384 | 0.0017 | 0.0021 | 0.0005 |  | 0.0013 | 0.0023 | 0.0051 | 0.0021 | 0.0068 |  |  | 0.0041 |  | 0.0001 | 0.0015 |  | RHI DELTEK D99 |  | RHI JUSTAL DS1015
2076 | 12006690 | 06.09.2020 | 163,84 | 1015 | ASTM A510/A510M-18 | 60 | 180x180 | Открытая |  | 164,6 | 1,8 | 0,4 | 164.2 |  |  | 9 | 1568 | 1 | 10140 | 7458 | 9552 | 7378 | 11778 | 7559 | 200 | 7 | 2 | 2155 | 9 | 320 | 350 | 110 | [7 empty] | B 789/BC | 0,01 | 11:25:00 | 1536 | 11:25:00 | 1542 | 11:27:07 | 0.1745 | 0.2012 | 0.5858 | 0.0088 | 0.0143 | 0.0368 | 0.0142 | 0.0442 | 0.0013 | 0.0022 | 0.0005 |  | 0.0014 | 0.0023 | 0.0052 | 0.0017 | 0.007 |  |  | 0.0041 |  | 0.0001 | 0.0014 |  | RHI DELTEK D99 |  | RHI JUSTAL DS1015
2077 | 12006691 | 06.09.2020 | 155,468 | 1015 | ASTM A510/A510M-18 | 61 | 180x180 | Открытая |  | 163,37 | 1,8 | 0,4 | 162.97 | 4,4 |  | 7 | 1582 | 1 | 10165 | 7483 | 9574 | 7406 | 11800 | 7584 | 200 | 7 | 2 | 2155 | 9 | 320 | 350 | 110 | [7 empty] | B 789/BC | 0,01 | 12:10:00 | 1545 | 12:10:00 | 1546 | 12:26:23 | 0.1661 | 0.179 | 0.5812 | 0.0091 | 0.0149 | 0.0373 | 0.0177 | 0.0448 | 0.0015 | 0.0022 | 0.0005 |  | 0.0011 | 0.0023 | 0.0059 | 0.0012 | 0.006 |  |  | 0.0041 |  | 0.0001 | 0.001 |  | RHI DELTEK D99 |  | RHI JUSTAL DS1015
2078 | 12006692 | 06.09.2020 | 155,648 | 1015 | ASTM A510/A510M-18 | 1 | 180x180 | Открытая |  | 157,31 | 1,8 | 0,4 | 156.91 |  |  | 5 | 1579 | 3 | 10190 | 3009 | 9596 | 5137 | 11822 | 6757 | 200 | 7 | 2 | 2155 | 9 | 320 | 350 | [8 empty] | B 789/BC | 0,05 | 14:05:00 | 1549 | 14:05:00 | 1548 | 14:22:24 | 0.1715 | 0.1703 | 0.5656 | 0.0046 | 0.0151 | 0.0356 | 0.0151 | 0.0454 | 0.0011 | 0.0023 | 0.0005 |  | 0.0011 | 0.0024 | 0.0029 | 0.0011 | 0.0063 |  |  | 0.0041 |  | 0.0001 |  |  | RHI DELTEK D99 |  | RHI JUSTAL DS1015
2079 | 12006693 | 06.09.2020 | 165,888 | 1015 | ASTM A510/A510M-18 | 2 | 180x180 | Открытая |  | 166,653 | 1,8 | 0,4 | 166.253 |  |  | 4 | 1568 | 3 | 10217 | 3039 | 9614 | 5164 | 11849 | 6783 | 200 | 7 | 2 | 2155 | 9 | 320 | 350 | [8 empty] | B 789/BC | 0,01 | 15:02:00 | 1547 | 15:02:00 | 1545 | 15:03:32 | 0.1732 | 0.1655 | 0.5566 | 0.0048 | 0.0178 | 0.0411 | 0.015 | 0.038 | 0.0011 | 0.0026 | 0.0005 |  | 0.0013 | 0.0023 | 0.0044 | 0.0014 | 0.0064 |  |  | 0.004 |  | 0.0001 |  |  | RHI DELTEK D99 |  | RHI JUSTAL DS1015
2080 | 12006694 | 06.09.2020 | 159,258 | 1015 | ASTM A510/A510M-18 | 3 | 180x180 | Открытая |  | 160,469 | 1,8 | 0,4 | 160.069 |  |  | 2 | 1567 | 3 | 10242 | 3067 | 9635 | 5189 | 11874 | 6808 | 200 | 7 | 2 | 2155 | 9 | 320 | 350 | 110 | [7 empty] | B 789/BC | 0,01 | 15:45:00 | 1541 | 15:45:00 | 1537 | 15:48:43 | 0.1715 | 0.1751 | 0.5463 | 0.0058 | 0.0193 | 0.0393 | 0.0183 | 0.0401 | 0.0011 | 0.0029 | 0.0005 |  | 0.0012 | 0.0019 | 0.0035 | 0.0012 | 0.0062 |  |  | 0.0041 |  | 0.0001 |  |  | RHI DELTEK D99 |  | RHI JUSTAL DS1015 |  | Закрыли ручей №3 (упирание НЛЗ под шлеппером)
2081 | 12006695 | 06.09.2020 | 157,696 | 1015 | ASTM A510/A510M-18 | 5 | 180x180 | Открытая |  | 158,596 | 1,8 | 0,4 | 158.196 |  |  | 7 | 1575 | 3 | 10269 | 3095 | 9648 | 5216 | 11904 | 6835 | 200 | 7 | 2 | 2155 | 9 | 320 | 350 | 110 | [7 empty] | B 789/BC | 0,01 | 16:30:00 | 1538 | 16:30:00 | 1536 | 17:12:59 | 0.1651 | 0.1703 | 0.5485 | 0.0064 | 0.0199 | 0.0373 | 0.0149 | 0.0428 | 0.0013 | 0.0024 | 0.0005 |  | 0.0011 | 0.002 | 0.0029 | 0.0012 | 0.0073 |  |  | 0.0041 |  | 0.0001 |  |  | RHI DELTEK D99 |  | RHI JUSTAL DS1015 |  | Запустили ручей №3
2082 | 12006696 | 06.09.2020 | 162,816 | Арм500 | ГОСТ 34028-2016 | 5 | 180x180 | Открытая |  | 163,575 | 1,8 | 0,4 | 163.175 |  |  | 5 | 1578 | 3 | 10297 | 3122 | 9672 | 5244 | 11932 | 6863 | 200 | 7 | 2 | 2155 | 9 | 320 | 350 | 110 | [7 empty] | B 789/BC | 0,01 | 17:15:00 | 1547 | 17:15:00 | 1545 | 17:23:49 | 0.1758 | 0.1892 | 0.5734 | 0.0047 | 0.0187 | 0.0399 | 0.0153 | 0.0446 | 0.0013 | 0.0023 | 0.0006 |  | 0.0013 | 0.0022 | 0.0033 | 0.0018 | 0.0066 |  |  | 0.0041 |  | 0.0001 |  |  | RHI DELTEK D99 |  | RHI JUSTAL DS1015
2083 | 12006697 | 06.09.2020 | 156,672 | Арм500 | ГОСТ 34028-2016 | 6 | 180x180 | Открытая |  | 157,417 | 1,8 | 0,4 | 157.017 |  |  | 6 | 1570 | 3 | 10325 | 3150 | 9694 | 5272 | 11960 | 6888 | 200 | 7 | 2 | 2155 | 9 | 320 | 350 | 110 | [7 empty] | B 789/BC | 0,01 | 18:00:00 | 1542 | 18:00:00 | 1538 | 18:05:50 | 0.1809 | 0.1778 | 0.5637 | 0.0087 | 0.0175 | 0.0394 | 0.017 | 0.0447 | 0.0012 | 0.0023 | 0.0005 |  | 0.0012 | 0.0021 | 0.0035 | 0.0015 | 0.0065 |  |  | 0.0041 |  | 0.0001 | 0.0004 |  | RHI DELTEK D99 |  | RHI JUSTAL DS1015
2084 | 12006698 | 06.09.2020 | 159,744 | Арм500 | ГОСТ 34028-2016 | 7 | 180x180 | Открытая |  | 160,496 | 1,8 | 0,4 | 160.096 |  |  | 4 | 1565 | 3 | 10352 | 3177 | 9718 | 5299 | 11987 | 6915 | 200 | 7 | 2 | 2155 | 9 | 320 | 350 | 110 | [7 empty] | B 789/BC | 0,01 | 18:40:00 | 1543 | 18:40:00 | 1543 | 18:43:41 | 0.1947 | 0.1583 | 0.5335 | 0.0086 | 0.0133 | 0.0372 | 0.0144 | 0.04 | 0.0009 | 0.0022 | 0.0005 |  | 0.0012 | 0.002 | 0.0038 | 0.0018 | 0.0069 |  |  | 0.0041 |  | 0.0001 | 0.0014 |  | RHI DELTEK D99 |  | RHI JUSTAL DS1015
2085 | 12006699 | 06.09.2020 | 159,744 | Арм500 | ГОСТ 34028-2016 | 8 | 180x180 | Открытая |  | 160,496 | 1,8 | 0,4 | 160.096 |  |  | 2 | 1562 | 3 | 10380 | 3205 | 9740 | 5327 | 12015 | 6943 | 200 | 7 | 2 | 2155 | 9 | 320 | 350 | 110 | [7 empty] | B 789/BC | 0,01 | 19:18:00 | 1535 | 19:18:00 | 1534 | 19:19:56 | 0.1992 | 0.1596 | 0.5455 | 0.0176 | 0.015 | 0.0432 | 0.0162 | 0.0404 | 0.001 | 0.0022 | 0.0005 |  | 0.001 | 0.0022 | 0.003 | 0.0018 | 0.0073 |  |  | 0.0043 |  | 0.0001 |  |  | RHI DELTEK D99 |  | RHI JUSTAL DS1015
2086 | 12006700 | 06.09.2020 | 162,816 | Арм500 | ГОСТ 34028-2016 | 9 | 180x180 | Открытая |  | 163,575 | 1,8 | 0,4 | 163.175 |  |  | 5 | 1566 | 3 | 10407 | 3233 | 9765 | 5354 | 12042 | 6970 | 200 | 7 | 2 | 2155 | 9 | 320 | 350 | 110 | [7 empty] | B 789/BC | 0,01 | 19:58:00 | 1536 | 19:58:00 | 1534 | 20:01:03 | 0.1915 | 0.1737 | 0.5684 | 0.0119 | 0.0177 | 0.0472 | 0.0259 | 0.0405 | 0.001 | 0.0031 | 0.0006 |  | 0.001 | 0.0022 | 0.0035 | 0.0011 | 0.0063 |  |  | 0.0042 |  |  | 0.0014 |  | RHI DELTEK D99 |  | RHI JUSTAL DS1015
2087 | 12006701 | 06.09.2020 | 162,816 | Арм500 | ГОСТ 34028-2016 | 10 | 180x180 | Открытая |  | 163,575 | 1,8 | 0,4 | 163.175 |  |  | 6 | 1567 | 3 | 10432 | 3263 | 9786 | 5382 | 12070 | 6998 | 200 | 7 | 2 | 2155 | 9 | 320 | 350 | 110 | [7 empty] | B 789/BC | 0,03 | 20:38:00 | 1535 | 20:38:00 | 1535 | 20:49:22 | 0.1893 | 0.1859 | 0.5414 | 0.0107 | 0.0194 | 0.0449 | 0.0238 | 0.0463 | 0.0009 | 0.0027 | 0.0006 |  | 0.0011 | 0.0022 | 0.0038 | 0.0014 | 0.0048 |  |  | 0.0039 |  |  |  |  | RHI DELTEK D99 |  | RHI JUSTAL DS1015
2088 | 12006702 | 06.09.2020 | 165,197 | Арм500 | ГОСТ 34028-2016 | 11 | 180x180 | Открытая |  | 165,96 | 1,8 | 0,4 | 165.56 |  |  | 4 | 1571 | 3 | 10463 | 3291 | 9811 | 5410 | 12101 | 7026 | 200 | 7 | 2 | 2155 | 9 | 320 | 350 | 110 | [7 empty] | B 789/BC | 0,03 | 21:19:00 | 1540 | 21:19:00 | 1539 | 21:27:07 | 0.1913 | 0.1527 | 0.5189 | 0.0082 | 0.0116 | 0.0449 | 0.0153 | 0.05 | 0.0011 | 0.0023 | 0.0006 |  | 0.0012 | 0.002 | 0.0046 | 0.0014 | 0.0053 |  |  | 0.004 |  | 0.0001 |  |  | RHI DELTEK D99 |  | RHI JUSTAL DS1015 |  | Сбой в работе ДНЗ 2 ручья.
2089 | 12006703 | 06.09.2020 | 162,816 | Арм500 | ГОСТ 34028-2016 | 12 | 180x180 | Открытая |  | 163,575 | 1,8 | 0,4 | 163.175 |  |  | 2 | 1572 | 3 | 10490 | 3318 | 9835 | 5437 | 12128 | 7053 | 200 | 7 | 2 | 2155 | 9 | 320 | 350 | 110 | [7 empty] | B 789/BC | 0,01 | 22:00:00 | 1541 | 22:00:00 | 1540 | 22:06:33 | 0.1817 | 0.1476 | 0.5336 | 0.0116 | 0.0127 | 0.0462 | 0.0208 | 0.0466 | 0.0011 | 0.0025 | 0.0006 |  | 0.0011 | 0.0022 | 0.0038 | 0.0016 | 0.0055 |  |  | 0.0042 |  | 0.0001 |  |  | RHI DELTEK D99 |  | RHI JUSTAL DS1015
2090 | 12006704 | 06.09.2020 | 162,816 | Арм500 | ГОСТ 34028-2016 | 13 | 180x180 | Открытая |  | 163,575 | 1,8 | 0,4 | 163.175 |  |  | 5 | 1570 | 3 | 10518 | 3349 | 9857 | 5465 | 12156 | 7081 | 200 | 7 | 2 | 2155 | 9 | 320 | 350 | 110 | [7 empty] | B 789/BC | 0,01 | 22:41:00 | 1546 | 22:41:00 | 1543 | 22:49:10 | 0.1867 | 0.1663 | 0.5203 | 0.0145 | 0.0129 | 0.0379 | 0.0142 | 0.0392 | 0.0012 | 0.0025 | 0.0005 |  | 0.0011 | 0.0024 | 0.003 | 0.0015 | 0.0056 |  |  | 0.004 |  | 0.0001 |  |  | RHI DELTEK D99 |  | RHI JUSTAL DS1015
2091 | 12006705 | 06.09.2020 | 156,672 | Арм500 | ГОСТ 34028-2016 | 14 | 180x180 | Открытая |  | 157,417 | 1,8 | 0,4 | 157.017 |  |  | 6 | 1571 | 3 | 10545 | 3377 | 9881 | 5492 | 12184 | 7105 | 200 | 7 | 2 | 2155 | 9 | 320 | 350 | 110 | [7 empty] | B 789/BC | 0,01 | 23:21:00 | 1541 | 23:21:00 | 1540 | 23:29:50 | 0.1887 | 0.1454 | 0.516 | 0.0105 | 0.0111 | 0.0449 | 0.0165 | 0.045 | 0.001 | 0.0036 | 0.0005 |  | 0.0011 | 0.0022 | 0.0034 | 0.0015 | 0.0058 |  |  | 0.0041 |  | 0.0001 |  |  | RHI DELTEK D99 |  | RHI JUSTAL DS1015
2092 | 12006706 | 06.09.2020 | 162,816 | Арм500 | ГОСТ 34028-2016 | 15 | 180x180 | Открытая |  | 163,575 | 1,8 | 0,4 | 163.175 |  |  | 4 | 1571 | 3 | 10573 | 3404 | 9906 | 5520 | 12208 | 7133 | 200 | 7 | 2 | 2155 | 9 | 320 | 350 | 110 | [7 empty] | B 789/BC | 0,01 | 0:02:00 | 1545 | 0:02:00 | 1543 | 0:14:17 | 0.191 | 0.1399 | 0.5378 | 0.0056 | 0.0114 | 0.0471 | 0.0189 | 0.0404 | 0.001 | 0.0029 | 0.0005 |  | 0.0011 | 0.0023 | 0.0029 | 0.0016 | 0.0052 |  |  | 0.004 |  | 0.0001 |  |  | RHI DELTEK D99 |  | RHI JUSTAL DS1015
2093 | 12006707 | 07.09.2020 | 162,816 | Арм500 | ГОСТ 34028-2016 | 16 | 180x180 | Открытая |  | 163,575 | 1,8 | 0,4 | 163.175 |  |  | 2 | 1569 | 3 | 10601 | 3432 | 9927 | 5548 | 12236 | 7164 | 200 | 7 | 2 | 2155 | 9 | 320 | 350 | 110 | [7 empty] | B 789/BC | 0,01 | 0:42:00 | 1542 | 0:42:00 | 1543 | 0:51:02 | 0.1816 | 0.1549 | 0.5069 | 0.0088 | 0.0136 | 0.0413 | 0.0159 | 0.0419 | 0.001 | 0.0026 | 0.0005 |  | 0.0011 | 0.0024 | 0.005 | 0.0016 | 0.0057 |  |  | 0.0041 |  | 0.0001 |  |  | RHI DELTEK D99 |  | RHI JUSTAL DS1015
2094 | 12006708 | 07.09.2020 | 162,816 | Арм500 | ГОСТ 34028-2016 | 17 | 180x180 | Открытая |  | 163,575 | 1,8 | 0,4 | 163.175 |  |  | 5 | 1568 | 3 | 10628 | 3463 | 9952 | 5575 | 12263 | 7188 | 200 | 7 | 2 | 2155 | 9 | 320 | 350 | 110 | [7 empty] | B 789/BC | 0,01 | 1:22:00 | 1545 | 1:22:00 | 1544 | 1:41:14 | 0.2053 | 0.1395 | 0.5056 | 0.0091 | 0.0102 | 0.0411 | 0.0182 | 0.05 | 0.0011 | 0.0026 | 0.0005 |  | 0.001 | 0.0021 | 0.0034 | 0.0019 | 0.0058 |  |  | 0.004 |  | 0.0001 |  |  | RHI DELTEK D99 |  | RHI JUSTAL DS1015
2095 | 12006709 | 07.09.2020 | 159,744 | Арм500 | ГОСТ 34028-2016 | 18 | 180x180 | Открытая |  | 160,496 | 1,8 | 0,4 | 160.096 |  |  | 6 | 1568 | 3 | 10656 | 3490 | 9974 | 5603 | 12291 | 7216 | 200 | 7 | 2 | 2155 | 9 | 320 | 350 | 110 | [7 empty] | B 789/BC | 0,01 | 2:02:00 | 1543 | 2:02:00 | 1540 | 2:18:08 | 0.1903 | 0.1579 | 0.5085 | 0.0137 | 0.0197 | 0.0421 | 0.0143 | 0.0431 | 0.001 | 0.0029 | 0.0006 |  | 0.001 | 0.0026 | 0.0025 | 0.0013 | 0.0042 |  |  | 0.0041 |  |  |  |  | RHI DELTEK D99 |  | RHI JUSTAL DS1015
2096 | 12006710 | 07.09.2020 | 159,744 | Арм500 | ГОСТ 34028-2016 | 19 | 180x180 | Открытая |  | 160,496 | 1,8 | 0,4 | 160.096 |  |  | 9 | 1576 | 3 | 10683 | 3518 | 9998 | 5630 | 12316 | 7244 | 200 | 7 | 2 | 2155 | 9 | 320 | 350 | 110 | [7 empty] | B 789/BC | 0,01 | 2:42:00 | 1546 | 2:42:00 | 1545 | 2:53:11 | 0.1994 | 0.1563 | 0.5438 | 0.0103 | 0.0121 | 0.0393 | 0.0145 | 0.04 | 0.0015 | 0.0025 | 0.0006 |  | 0.0011 | 0.0024 | 0.0031 | 0.0015 | 0.0053 |  |  | 0.0041 |  |  |  |  | RHI DELTEK D99 |  | RHI JUSTAL DS1015
2097 | 12006711 | 07.09.2020 | 159,744 | Арм500 | ГОСТ 34028-2016 | 20 | 180x180 | Открытая |  | 160,496 | 1,8 | 0,4 | 160.096 |  |  | 4 | 1568 | 3 | 10711 | 3545 | 10020 | 5658 | 12343 | 7271 | 200 | 7 | 2 | 2155 | 9 | 320 | 350 | 110 | [7 empty] | B 789/BC | 0,01 | 3:23:00 | 1543 | 3:23:00 | 1539 | 3:33:11 | 0.1894 | 0.1461 | 0.5193 | 0.005 | 0.0072 | 0.0408 | 0.0177 | 0.046 | 0.0011 | 0.0029 | 0.0005 |  | 0.0011 | 0.0018 | 0.003 | 0.0014 | 0.0052 |  |  | 0.004 |  |  |  |  | RHI DELTEK D99 |  | RHI JUSTAL DS1015
2098 | 12006712 | 07.09.2020 | 162,816 | Арм500 | ГОСТ 34028-2016 | 21 | 180x180 | Открытая |  | 163,575 | 1,8 | 0,4 | 163.175 |  |  | 2 | 1569 | 3 | 10739 | 3573 | 10044 | 5686 | 12371 | 7299 | 200 | 7 | 2 | 2155 | 9 | 320 | 350 | 110 | [7 empty] | B 789/BC | 0,01 | 4:03:00 | 1546 | 4:03:00 | 1546 | 4:13:20 | 0.189 | 0.1502 | 0.5164 | 0.0038 | 0.0074 | 0.0423 | 0.0194 | 0.0428 | 0.0014 | 0.0024 | 0.0005 |  | 0.0011 | 0.0016 | 0.0044 | 0.0017 | 0.0053 |  |  | 0.004 |  | 0.0001 |  |  | RHI DELTEK D99 |  | RHI JUSTAL DS1015
2099 | 12006713 | 07.09.2020 | 159,744 | Арм500 | ГОСТ 34028-2016 | 22 | 180x180 | Открытая |  | 160,496 | 1,8 | 0,4 | 160.096 |  |  | 5 | 1568 | 3 | 10766 | 3601 | 10066 | 5713 | 12398 | 7326 | 200 | 7 | 2 | 2155 | 9 | 320 | 350 | 110 | [7 empty] | B 789/BC | 0,01 | 4:44:00 | 1541 | 4:44:00 | 1539 | 4:54:41 | 0.1842 | 0.1471 | 0.5185 | 0.0031 | 0.0071 | 0.0414 | 0.0165 | 0.0476 | 0.0011 | 0.0027 | 0.0004 |  | 0.001 | 0.0016 | 0.003 | 0.0015 | 0.0052 |  |  | 0.004 |  | 0.0001 |  |  | RHI DELTEK D99 |  | RHI JUSTAL DS1015
2100 | 12006714 | 07.09.2020 | 162,816 | Арм500 | ГОСТ 34028-2016 | 23 | 180x180 | Открытая |  | 163,575 | 1,8 | 0,4 | 163.175 |  |  | 6 | 1567 | 3 | 10794 | 3628 | 10090 | 5741 | 12426 | 7354 | 200 | 7 | 2 | 2155 | 9 | 320 | 350 | 110 | [7 empty] | B 789/BC | 0,01 | 5:24:00 | 1546 | 5:24:00 | 1544 | 5:36:43 | 0.1912 | 0.1437 | 0.5286 | 0.0065 | 0.0107 | 0.038 | 0.0141 | 0.0343 | 0.0013 | 0.0024 | 0.0005 |  | 0.0012 | 0.0023 | 0.0049 | 0.0021 | 0.0055 |  |  | 0.0041 |  | 0.0001 |  |  | RHI DELTEK D99 |  | RHI JUSTAL DS1015
2101 | 12006715 | 07.09.2020 | 162,816 | Арм500 | ГОСТ 34028-2016 | 24 | 180x180 | Открытая |  | 163,575 | 1,8 | 0,4 | 163.175 |  |  | 4 | 1568 | 3 | 10821 | 3656 | 10115 | 5768 | 12454 | 7382 | 200 | 13 | 2 | 2155 | 9 | 320 | 350 | 110 | [7 empty] | B 789/BC | 0,01 | 6:05:00 | 1543 | 6:05:00 | 1542 | 6:21:37 | 0.1836 | 0.1394 | 0.5015 | 0.003 | 0.0088 | 0.0432 | 0.0154 | 0.0487 | 0.0015 | 0.0026 | 0.0004 |  | 0.001 | 0.0015 | 0.0028 | 0.0011 | 0.0053 |  |  | 0.004 |  |  |  |  | RHI DELTEK D99 |  | RHI JUSTAL DS1015
2102 | 12006716 | 07.09.2020 | 156,672 | Арм500 | ГОСТ 34028-2016 | 25 | 180x180 | Открытая |  | 157,417 | 1,8 | 0,4 | 157.017 |  |  | 2 | 1569 | 3 | 10849 | 3683 | 3683 | 3683 | 12478 | 7409 | 200 | 7 | 2 | 2155 | 9 | 320 | 350 | 110 | [7 empty] | B 789/BC | 0,01 | 6:25:00 | 1545 | 6:25:00 | 1542 | 7:04:13 | 0.1843 | 0.1738 | 0.4971 | 0.0109 | 0.0102 | 0.0286 | 0.0108 | 0.0388 | 0.0008 | 0.0018 | 0.0004 |  | 0.0013 | 0.002 | 0.0042 | 0.0017 | 0.005 |  |  | 0.004 |  | 0.0001 | 0.0016 |  | RHI DELTEK D99 |  | RHI JUSTAL DS1015
2103 | 12006717 | 07.09.2020 | 162,112 | Арм500 | ГОСТ 34028-2016 | 26 | 180x180 | Открытая |  | 172,368 | 1,8 | 0,4 | 171.968 | 5,4 |  | 5 | 1572 | 3 | 10877 | 3711 | 10161 | 5824 | 12506 | 7437 | 200 | 7 | 2 | 2155 | 9 | 320 | 350 | 110 | [7 empty] | B 789/BC | 0,01 | 7:25:00 | 1540 | 7:25:00 | 1540 | 7:36:35 | 0.1852 | 0.1518 | 0.5161 | 0.0131 | 0.0132 | 0.0349 | 0.0112 | 0.043 | 0.0009 | 0.0021 | 0.0004 |  | 0.001 | 0.0023 | 0.0021 | 0.0012 | 0.0051 |  |  | 0.0041 |  |  |  |  | RHI DELTEK D99 |  | RHI JUSTAL DS1015
2104 | 12006719 | 07.09.2020 | 73,779 | 1015 | ASTM A510/A510M-18 | 1 | 180x180 | Открытая |  | 126,841 | 1,8 | 0,4 | 126.441 | 20 | 32.5 | 5 | 1585 | 7 | 5319 | 3757 | 7633 | 5870 | 7530 | 7452 | 200 | 7 | 2 | 2155 | 9 | 320 | 350 | 100 | [7 empty] | B 789/BC | 0,08 | 14:35:00 | 1550 | 14:35:00 | 1546 | 14:47:38 | 0.1639 | 0.1735 | 0.5381 | 0.0065 | 0.0093 | 0.0398 | 0.0109 | 0.0378 | 0.0011 | 0.002 | 0.0004 |  | 0.001 | 0.0015 | 0.0032 | 0.0012 | 0.007 |  |  | 0.0041 |  |  | 0.0008 |  | RHI DELTEK D99 |  | RHI JUSTAL DS1015 |  | 15:09 Срыв серии накопление НЛЗ на шлепперном поле. Жидкий возврат 34 тонны.
2105 | 12006718 | 07.09.2020 | 156,672 | Арм500 | ГОСТ 34028-2016 | 1 | 180x180 | Открытая |  | 159,417 | 1,8 | 0,4 | 159.017 |  |  | 7 | 1587 | 6 | 5304 | 3742 | 7618 | 5855 | 7515 |  | 200 | 7 | 2 | 2155 | 9 | 320 | 350 | 110 | [7 empty] | B 789/BC | 0,08 | 17:00:00 | 1550 | 17:00:00 | 1546 | 17:26:43 | 0.1915 | 0.1782 | 0.534 | 0.01 | 0.01 | 0.0434 | 0.0135 | 0.0436 | 0.0011 | 0.0021 | 0.0004 |  | 0.0009 | 0.0016 | 0.0024 | 0.0027 | 0.0068 |  |  | 0.0039 |  | 0.0003 | 0.0015 |  | RHI DELTEK D99 |  | RHI JUSTAL DS1015 |  | Прожиг шибера.17:41 не работает МКК по 6 ручью ручей закрыли.
2106 | 12006720 | 07.09.2020 | 159,744 | 1015 | ASTM A510/A510M-18 | 2 | 180x180 | Открытая |  | 161,496 | 1,8 | 0,4 | 161.096 |  |  | 9 | 1577 | 6 | 5347 | 3788 | 7661 | 5901 | 7561 |  | 200 | 7 | 2 | 2155 | 9 | 320 | 350 | 110 | [7 empty] | B 789/BC | 0,02 | 17:52:00 | 1543 | 17:52:00 | 1543 | 18:13:58 | 0.1693 | 0.1815 | 0.5886 | 0.0068 | 0.0135 | 0.0427 | 0.0123 | 0.0432 | 0.0011 | 0.0021 | 0.0004 |  | 0.0011 | 0.002 | 0.0042 | 0.0011 | 0.0069 |  |  | 0.0041 |  |  | 0.0028 |  | RHI DELTEK D99 |  | RHI JUSTAL DS1015 |  | Прожиг шибера
2107 | 12006721 | 07.09.2020 | 157,696 | 1015 | ASTM A510/A510M-18 | 3 | 180x180 | Открытая |  | 158,443 | 1,8 | 0,4 | 158.043 |  |  | 2 | 1582 | 6 | 5381 | 3819 | 7693 | 5934 | 7592 |  | 200 | 7 | 2 | 2155 | 9 | 320 | 350 | 110 | [7 empty] | B 789/BC | 0,01 | 18:40:00 | 1547 | 18:40:00 | 1542 | 18:55:57 | 0.162 | 0.1812 | 0.5707 | 0.0044 | 0.013 | 0.0426 | 0.0157 | 0.0382 | 0.001 | 0.002 | 0.0004 |  | 0.0012 | 0.0019 | 0.0044 | 0.0015 | 0.0072 |  |  | 0.0041 |  | 0.0001 | 0.0026 |  | RHI DELTEK D99 |  | RHI JUSTAL DS1015
2108 | 12006722 | 07.09.2020 | 139,264 | 1015 | ASTM A510/A510M-18 | 4 | 180x180 | Открытая |  | 140,124 | 1,8 | 0,4 | 139.724 |  |  | 6 | 1576 | 6 | 5405 | 3843 | 7715 | 5958 | 7616 | 7471 | 200 | 7 | 2 | 2155 | 9 | 320 | 350 | 110 | [7 empty] | B 789/BC | 0,01 | 19:30:00 | 1541 | 19:30:00 | 1541 | 19:40:25 | 0.1652 | 0.1776 | 0.552 | 0.0052 | 0.01 | 0.0317 | 0.0065 | 0.0186 | 0.0005 | 0.0014 | 0.0004 |  | 0.0011 | 0.0018 | 0.0033 | 0.0017 | 0.0076 |  |  | 0.004 |  | 0.0001 | 0.0007 |  | RHI DELTEK D99 |  | RHI JUSTAL DS1015 |  | Запустили ручей №6.
2109 | 12006723 | 07.09.2020 | 151,552 | 1015 | ASTM A510/A510M-18 | 5 | 180x180 | Открытая |  | 152,285 | 1,8 | 0,4 | 151.885 |  |  | 5 | 1569 | 6 | 5432 | 3668 | 7740 | 5985 | 7641 | 7495 | 200 | 7 | 2 | 2155 | 9 | 320 | 350 | 110 | [7 empty] | B 789/BC | 0,02 | 20:15:00 | 1538 | 20:15:00 | 1531 | 20:24:54 | 0.1605 | 0.1893 | 0.5612 | 0.005 | 0.0073 | 0.027 | 0.0051 | 0.0193 | 0.0005 | 0.0013 | 0.0004 |  | 0.001 | 0.0016 | 0.0025 | 0.0013 | 0.0077 |  |  | 0.0041 |  |  | 0.0018 |  | RHI DELTEK D99 |  | RHI JUSTAL DS1015
2110 | 12006724 | 07.09.2020 | 157,696 | 1015 | ASTM A510/A510M-18 | 6 | 180x180 | Открытая |  | 158,443 | 1,8 | 0,4 | 158.043 |  |  | 7 | 1577 | 6 | 5458 | 3895 | 7766 | 6014 | 7668 | 7518 | 200 | 7 | 2 | 2155 | 9 | 320 | 350 | 110 | [7 empty] | B 789/BC | 0,02 | 20:58:00 | 1537 | 20:58:00 | 1543 | 20:58:07 | 0.1614 | 0.1837 | 0.5518 | 0.0073 | 0.008 | 0.0302 | 0.0051 | 0.0243 | 0.0004 | 0.0013 | 0.0004 |  | 0.001 | 0.0016 | 0.0031 | 0.0013 | 0.0073 |  |  | 0.004 |  | 0.0001 | 0.0012 |  | RHI DELTEK D99 |  | RHI JUSTAL DS1015
2111 | 12006725 | 07.09.2020 | 167,936 | 1015 | ASTM A510/A510M-18 | 7 | 180x180 | Открытая |  | 168,706 | 1,8 | 0,4 | 168.306 |  |  | 9 | 1578 | 6 | 5487 | 3923 | 7793 | 6042 | 7696 | 7545 | 200 | 7 | 2 | 2155 | 9 | 320 | 350 | 110 | [7 empty] | B 789/BC | 0,01 | 21:43:00 | 1545 | 21:43:00 | 1544 | 21:46:01 | 0.1569 | 0.1901 | 0.5354 | 0.0093 | 0.0092 | 0.0334 | 0.004 | 0.0221 | 0.0004 | 0.0013 | 0.0003 |  | 0.0012 | 0.0017 | 0.0032 | 0.0007 | 0.0067 |  |  | 0.0041 |  | 0.0001 | 0.0017 |  | RHI DELTEK D99 |  | RHI JUSTAL DS1015
2112 | 12006726 | 07.09.2020 | 161,792 | 1015 | ASTM A510/A510M-18 | 8 | 180x180 | Открытая |  | 162,548 | 1,8 | 0,4 | 162.148 |  |  | 2 | 1573 | 6 | 5514 | 3950 | 7820 | 6071 | 7723 | 7571 | 200 | 7 | 2 | 2155 | 9 | 320 | 350 | 110 | [7 empty] | B 789/BC | 0,02 | 22:30:00 | 1539 | 22:30:00 | 1542 | 22:31:37 | 0.1573 | 0.1857 | 0.5454 | 0.0087 | 0.0087 | 0.027 | 0.0044 | 0.0216 | 0.0004 | 0.0013 | 0.0004 |  | 0.0013 | 0.0018 | 0.0043 | 0.0012 | 0.0072 |  |  | 0.0041 |  | 0.0001 | 0.0009 |  | RHI DELTEK D99 |  | RHI JUSTAL DS1015
2113 | 12006727 | 07.09.2020 | 153,6 | 1015 | ASTM A510/A510M-18 | 9 | 180x180 | Открытая |  | 154,338 | 1,8 | 0,4 | 153.938 |  |  | 5 | 1572 | 6 | 5540 | 3976 | 7844 | 6098 | 7747 | 7596 | 200 | 7 | 2 | 2155 | 9 | 320 | 350 | 110 | [7 empty] | B 789/BC | 0,02 | 23:15:00 | 1541 | 23:15:00 | 1539 | 23:17:30 | 0.1704 | 0.1773 | 0.5585 | 0.0068 | 0.0106 | 0.0255 | 0.0026 | 0.0149 | 0.0004 | 0.0012 | 0.0004 |  | 0.0011 | 0.0021 | 0.0038 | 0.0015 | 0.0074 |  |  | 0.0041 |  | 0.0001 | 0.0015 |  | RHI DELTEK D99 |  | RHI JUSTAL DS1015
2114 | 12006728 | 07.09.2020 | 159,744 | 1015 | ASTM A510/A510M-18 | 10 | 180x180 | Открытая |  | 160,496 | 1,8 | 0,4 | 160.096 |  |  | 7 | 1574 | 6 | 5567 | 4003 | 7871 | 6124 | 7774 | 7622 | 200 | 7 | 2 | 2155 | 9 | 320 | 350 | 110 | [7 empty] | B 789/BC | 0,01 | 0:00:00 | 1540 | 0:00:00 | 1540 | 0:04:49 | 0.1716 | 0.1812 | 0.5679 | 0.0068 | 0.0118 | 0.0298 | 0.0046 | 0.0178 | 0.0004 | 0.0014 | 0.0004 |  | 0.0011 | 0.0022 | 0.003 | 0.0019 | 0.0073 |  |  | 0.0041 |  | 0.0001 | 0.0017 |  | RHI DELTEK D99 |  | RHI JUSTAL DS1015
2115 | 12006729 | 08.09.2020 | 159,744 | Арм500 | ГОСТ 34028-2016 | 11 | 180x180 | Открытая |  | 160,496 | 1,8 | 0,4 | 160.096 |  |  | 9 | 1570 | 6 | 5595 | 4028 | 7895 | 6152 | 7802 | 7650 | 200 | 7 | 2 | 2155 | 9 | 320 | 350 | 110 | [7 empty] | B 789/BC | 0,01 | 0:43:00 | 1542 | 0:43:00 | 1541 | 1:01:53 | 0.177 | 0.194 | 0.5854 | 0.009 | 0.0121 | 0.0304 | 0.0047 | 0.0232 | 0.0004 | 0.0013 | 0.0004 |  | 0.0012 | 0.002 | 0.0033 | 0.0021 | 0.0074 |  |  | 0.0042 |  | 0.0001 | 0.0009 |  | RHI DELTEK D99 |  | RHI JUSTAL DS1015
2116 | 12006730 | 08.09.2020 | 159,744 | Арм500 | ГОСТ 34028-2016 | 12 | 180x180 | Открытая |  | 160,496 | 1,8 | 0,4 | 160.096 |  |  | 2 | 1570 | 6 | 5622 | 4055 | 7923 | 6176 | 7628 | 7678 | 200 | 7 | 2 | 2155 | 9 | 320 | 350 | 110 | [7 empty] | B 789/BC | 0,01 | 1:25:00 | 1544 | 1:25:00 | 1542 | 1:28:57 | 0.1889 | 0.1555 | 0.5419 | 0.0083 | 0.0097 | 0.0256 | 0.0028 | 0.0144 | 0.0003 | 0.0012 | 0.0003 |  | 0.0011 | 0.0018 | 0.0048 | 0.0016 | 0.0074 |  |  | 0.0041 |  | 0.0001 | 0.0015 |  | RHI DELTEK D99 |  | RHI JUSTAL DS1015
2117 | 12006731 | 08.09.2020 | 168,96 | Арм500 | ГОСТ 34028-2016 | 13 | 180x180 | Открытая |  | 169,731 | 1,8 | 0,4 | 169.331 |  |  | 4 | 1568 | 6 | 5650 | 4083 | 7951 | 6204 | 7854 | 7708 | 200 | 7 | 2 | 2155 | 9 | 320 | 350 | 110 | [7 empty] | B 789/BC | 0,01 | 2:00:00 | 1539 | 2:00:00 | 1536 | 2:08:51 | 0.2051 | 0.1566 | 0.5135 | 0.0051 | 0.0117 | 0.0246 | 0.002 | 0.0119 | 0.0003 | 0.0011 | 0.0003 |  | 0.0011 | 0.0015 | 0.0045 | 0.0027 | 0.0074 |  |  | 0.004 |  | 0.0005 | 0.0024 |  | RHI DELTEK D99 |  | RHI JUSTAL DS1015
2118 | 12006732 | 08.09.2020 | 162,816 | Арм500 | ГОСТ 34028-2016 | 14 | 180x180 | Открытая |  | 163,575 | 1,8 | 0,4 | 163.175 |  |  | 5 | 1567 | 6 | 5677 | 4110 | 7978 | 6229 | 7881 | 7736 | 200 | 7 | 2 | 2155 | 9 | 320 | 350 | 110 | [7 empty] | B 789/BC | 0,02 | 2:40:00 | 1535 | 2:40:00 | 1534 | 2:44:29 | 0.1783 | 0.1566 | 0.521 | 0.0032 | 0.0126 | 0.0279 | 0.0017 | 0.0115 | 0.0003 | 0.0012 | 0.0003 |  | 0.001 | 0.0015 | 0.0025 | 0.0012 | 0.0077 |  |  | 0.004 |  | 0.0001 | 0.0005 |  | RHI DELTEK D99 |  | RHI JUSTAL DS1015
2119 | 12006733 | 08.09.2020 | 168,96 | Арм500 | ГОСТ 34028-2016 | 15 | 180x180 | Открытая |  | 169,731 | 1,8 | 0,4 | 169.331 |  |  | 7 | 1570 | 6 | 5708 | 4138 | 8006 | 6256 | 7909 | 7763 | 200 | 7 | 2 | 2155 | 9 | 320 | 350 | 110 | [7 empty] | B 789/BC | 0,01 | 3:20:00 | 1542 | 3:20:00 | 1541 | 3:24:44 | 0.1812 | 0.1604 | 0.5046 | 0.0026 | 0.0137 | 0.0283 | 0.0017 | 0.0114 | 0.0002 | 0.0011 | 0.0003 |  | 0.001 | 0.0016 | 0.0026 | 0.0011 | 0.007 |  |  | 0.0039 |  | 0.0001 | 0.0012 |  | RHI DELTEK D99 |  | RHI JUSTAL DS1015
2120 | 12006734 | 08.09.2020 | 172,032 | Арм500 | ГОСТ 34028-2016 | 16 | 180x180 | Открытая |  | 172,81 | 1,8 | 0,4 | 172.41 |  |  | 9 | 1555 | 6 | 5736 | 4169 | 8033 | 6281 | 7940 | 7794 | 200 | 7 | 2 | 2155 | 9 | 320 | 350 | 110 | [7 empty] | B 789/BC | 0,01 | 4:00:00 | 1542 | 4:00:00 | 1539 | 4:12:14 | 0.1811 | 0.1573 | 0.512 | 0.0045 | 0.016 | 0.0287 | 0.0037 | 0.0181 | 0.0003 | 0.0013 | 0.0003 |  | 0.0011 | 0.0018 | 0.0028 | 0.0012 | 0.0069 |  |  | 0.0041 |  | 0.0001 | 0.001 |  | RHI DELTEK D99 |  | RHI JUSTAL DS1015
2121 | 12006735 | 08.09.2020 | 162,816 | Арм500 | ГОСТ 34028-2016 | 17 | 180x180 | Открытая |  | 163,575 | 1,8 | 0,4 | 163.175 |  |  | 2 | 1569 | 6 | 5763 | 4196 | 8061 | 6305 | 7967 | 7822 | 200 | 7 | 2 | 2155 | 9 | 320 | 350 | 110 | [7 empty] | B 789/BC | 0,01 | 4:45:00 | 1542 | 4:45:00 | 1541 | 4:49:34 | 0.1944 | 0.1515 | 0.521 | 0.0045 | 0.0171 | 0.0313 | 0.004 | 0.0187 | 0.0003 | 0.0013 | 0.0004 |  | 0.0011 | 0.002 | 0.003 | 0.0013 | 0.0066 |  |  | 0.004 |  | 0.0001 | 0.0014 |  | RHI DELTEK D99 |  | RHI JUSTAL DS1015
2122 | 12006736 | 08.09.2020 | 168,96 | Арм500 | ГОСТ 34028-2016 | 18 | 180x180 | Открытая |  | 169,731 | 1,8 | 0,4 | 169.331 |  |  | 4 | 1569 | 6 | 5794 | 4224 | 8092 | 6330 | 7995 | 7849 | 200 | 7 | 2 | 2155 | 9 | 320 | 350 | 100 | [7 empty] | B 789/BC | 0,01 | 5:25:00 | 1544 | 5:25:00 | 1537 | 5:31:15 | 0.1895 | 0.1544 | 0.5219 | 0.0046 | 0.0165 | 0.032 | 0.0046 | 0.0192 | 0.0004 | 0.0013 | 0.0004 |  | 0.0011 | 0.002 | 0.003 | 0.0011 | 0.0067 |  |  | 0.004 |  | 0.0001 | 0.001 |  | RHI DELTEK D99 |  | RHI JUSTAL DS1015
2123 | 12006737 | 08.09.2020 | 162,816 | Арм500 | ГОСТ 34028-2016 | 19 | 180x180 | Открытая |  | 163,575 | 1,8 | 0,4 | 163.175 |  |  | 5 | 1570 | 6 | 5822 | 4252 | 8119 | 6355 | 8023 | 7877 | 200 | 7 | 2 | 2155 | 9 | 320 | 350 | 110 | [7 empty] | B 789/BC | 0,01 | 6:05:00 | 1542 | 6:05:00 | 1542 | 6:08:15 | 0.1824 | 0.1489 | 0.5113 | 0.009 | 0.0183 | 0.0392 | 0.0106 | 0.0391 | 0.0007 | 0.0018 | 0.0004 |  | 0.001 | 0.0023 | 0.0027 | 0.0012 | 0.006 |  |  | 0.0038 |  |  | 0.0021 |  | RHI DELTEK D99 |  | RHI JUSTAL DS1015
2124 | 12006738 | 08.09.2020 | 162,816 | Арм500 | ГОСТ 34028-2016 | 20 | 180x180 | Открытая |  | 163,575 | 1,8 | 0,4 | 163.175 |  |  | 7 | 1571 | 6 | 5849 | 4279 | 8147 | 6379 | 8047 | 7908 | 200 | 7 | 2 | 2155 | 9 | 320 | 350 | 110 | [7 empty] | B 789/BC | 0,01 | 6:45:00 | 1539 | 6:45:00 | 1535 | 7:01:19 | 0.1964 | 0.1613 | 0.4961 | 0.0043 | 0.0192 | 0.0429 | 0.0129 | 0.0407 | 0.0009 | 0.0018 | 0.0004 |  | 0.0009 | 0.0018 | 0.0027 | 0.0009 | 0.0071 |  |  | 0.0038 |  | 0.0001 | 0.0012 |  | RHI DELTEK D99 |  | RHI JUSTAL DS1015
2125 | 12006739 | 08.09.2020 | 162,816 | Арм500 | ГОСТ 34028-2016 | 21 | 180x180 | Открытая |  | 163,575 | 1,8 | 0,4 | 163.175 |  |  | 9 | 1575 | 6 | 5880 | 4307 | 8175 | 6401 | 8075 | 7935 | 200 | 7 | 2 | 2155 | 9 | 320 | 350 | 110 | [7 empty] | B 789/BC | 0,01 | 7:25:00 | 1541 | 7:25:00 | 1544 | 7:32:02 | 0.1909 | 0.1547 | 0.503 | 0.0081 | 0.0165 | 0.0462 | 0.0175 | 0.0397 | 0.0008 | 0.002 | 0.0004 |  | 0.001 | 0.0017 | 0.0034 | 0.0014 | 0.0079 |  |  | 0.0037 |  | 0.0001 |  |  | RHI DELTEK D99 |  | RHI JUSTAL DS1015
2126 | 12006741 | 08.09.2020 | 162,816 | Арм500 | ГОСТ 34028-2016 | 23 | 180x180 | Открытая |  | 163,575 | 1,8 | 0,4 | 163.175 |  |  | 4 | 1571 | 6 | 5935 | 4362 | 8230 | 6450 | 8130 | 7990 | 200 | 7 | 2 | 2155 | 9 | 320 | 350 | 110 | [7 empty] | B 789/BC | 0,01 | 8:45:00 | 1542 | 8:45:00 | 1547 | 8:47:38 | 0.1957 | 0.163 | 0.5109 | 0.0145 | 0.0137 | 0.069 | 0.0183 | 0.0379 | 0.0009 | 0.0027 | 0.0005 |  | 0.001 | 0.0017 | 0.0029 | 0.0014 | 0.0085 |  |  | 0.0037 |  | 0.0001 |  |  | RHI DELTEK D99 |  | RHI JUSTAL DS1015
2127 | 12006740 | 08.09.2020 | 162,816 | Арм500 | ГОСТ 34028-2016 | 22 | 180x180 | Открытая |  | 163,575 | 1,8 | 0,4 | 163.175 |  |  | 2 | 1570 | 6 | 5907 | 4334 | 8202 | 6425 | 8102 | 7963 | 200 | 7 | 2 | 2155 | 9 | 320 | 350 | 110 | [7 empty] | B 789/BC | 0,02 | 8:06:00 | 1547 | 8:06:00 | 1542 | 8:14:09 | 0.1874 | 0.1579 | 0.5161 | 0.0098 | 0.0151 | 0.0702 | 0.0209 | 0.0402 | 0.0009 | 0.0026 | 0.0005 |  | 0.001 | 0.0019 | 0.0034 | 0.0009 | 0.0081 |  |  | 0.0037 |  | 0.0001 |  |  | RHI DELTEK D99 |  | RHI JUSTAL DS1015
2128 | 12006742 | 08.09.2020 | 168,96 | Арм500 | ГОСТ 34028-2016 | 24 | 180x180 | Открытая |  | 169,731 | 1,8 | 0,4 | 169.331 |  |  | 5 | 1568 | 6 | 5966 | 4390 | 8257 | 6475 | 8158 | 8021 | 200 | 7 | 2 | 2155 | 9 | 320 | 350 | 110 | [7 empty] | B 789/BC | 0,01 | 9:24:00 | 1542 | 9:24:00 | 1540 | 9:37:01 | 0.1911 | 0.155 | 0.504 | 0.0111 | 0.0154 | 0.0703 | 0.0234 | 0.0399 | 0.0009 | 0.0029 | 0.0005 |  | 0.0009 | 0.0017 | 0.003 | 0.0012 | 0.009 |  |  | 0.0037 |  | 0.0001 |  |  | RHI DELTEK D99 |  | RHI JUSTAL DS1015
2129 | 12006743 | 08.09.2020 | 159,744 | Арм500 | ГОСТ 34028-2016 | 25 | 180x180 | Открытая |  | 160,496 | 1,8 | 0,4 | 160.096 |  |  | 7 | 1570 | 6 | 5993 | 4417 | 8285 | 6496 | 8185 | 8052 | 200 | 7 | 2 | 2155 | 9 | 320 | 350 | 110 | [7 empty] | B 789/BC | 0,03 | 10:04:00 | 1543 | 10:04:00 | 1546 | 10:13:02 | 0.1871 | 0.1575 | 0.5014 | 0.0072 | 0.0146 | 0.0476 | 0.0167 | 0.0413 | 0.001 | 0.0024 | 0.0005 |  | 0.001 | 0.0017 | 0.004 | 0.0017 | 0.0107 |  |  | 0.0037 |  | 0.0001 |  |  | RHI DELTEK D99 |  | RHI JUSTAL DS1015
2130 | 12006744 | 08.09.2020 | 165,888 | Арм500 | ГОСТ 34028-2016 | 26 | 180x180 | Открытая |  | 166,653 | 1,8 | 0,4 | 166.253 |  |  | 9 | 1568 | 6 | 6024 | 4445 | 8313 | 6521 | 8213 | 8079 | 200 | 7 | 2 | 2155 | 9 | 320 | 350 | 110 | [7 empty] | B 789/BC | 0,01 | 10:43:00 | 1538 | 10:43:00 | 1540 | 10:54:08 | 0.183 | 0.1482 | 0.5038 | 0.0116 | 0.0141 | 0.0409 | 0.0142 | 0.0417 | 0.0008 | 0.002 | 0.0005 |  | 0.001 | 0.0016 | 0.0044 | 0.0013 | 0.0093 |  |  | 0.0035 |  | 0.0001 |  |  | RHI DELTEK D99 |  | RHI JUSTAL DS1015
2131 | 12006745 | 08.09.2020 | 165,888 | Арм500 | ГОСТ 34028-2016 | 27 | 180x180 | Открытая |  | 166,653 | 1,8 | 0,4 | 166.253 |  |  | 2 | 1567 | 6 | 6052 | 4472 | 8340 | 6545 | 8240 | 8110 | 200 | 7 | 2 | 2155 | 9 | 320 | 350 | 110 | [7 empty] | B 789/BC | 0,01 | 11:23:00 | 1548 | 11:23:00 | 1547 | 11:38:31 | 0.188 | 0.139 | 0.5078 | 0.0082 | 0.0115 | 0.0407 | 0.0176 | 0.0433 | 0.001 | 0.0026 | 0.0004 |  | 0.001 | 0.0014 | 0.0043 | 0.0014 | 0.0083 |  |  | 0.0036 |  | 0.0001 |  |  | RHI DELTEK D99 |  | RHI JUSTAL DS1015
2132 | 12006746 | 08.09.2020 | 165,888 | Арм500 | ГОСТ 34028-2016 | 28 | 180x180 | Открытая |  | 166,653 | 1,8 | 0,4 | 166.253 |  |  | 4 | 1566 | 6 | 6082 | 4500 | 8368 | 6570 | 8268 | 8138 | 200 | 7 | 2 | 2155 | 9 | 320 | 350 | 110 | [7 empty] | B 789/BC | 0,01 | 12:03:00 | 1540 | 12:03:00 | 1537 | 12:06:43 | 0.176 | 0.1568 | 0.511 | 0.0066 | 0.0121 | 0.0458 | 0.0177 | 0.0459 | 0.001 | 0.0023 | 0.0005 |  | 0.001 | 0.0015 | 0.003 | 0.0016 | 0.0089 |  |  | 0.0036 |  | 0.0001 |  |  | RHI DELTEK D99 |  | RHI JUSTAL DS1015
2133 | 12006747 | 08.09.2020 | 168,96 | Арм500 | ГОСТ 34028-2016 | 29 | 180x180 | Открытая |  | 169,731 | 1,8 | 0,4 | 169.331 |  |  | 5 | 1567 | 6 | 6110 | 4531 | 8395 | 6594 | 8296 | 8168 | 200 | 7 | 2 | 2155 | 9 | 320 | 350 | 110 | [7 empty] | B 789/BC | 0,01 | 12:44:00 | 1539 | 12:44:00 | 1540 | 12:52:42 | 0.174 | 0.138 | 0.5195 | 0.0071 | 0.0141 | 0.0487 | 0.0162 | 0.0444 | 0.0011 | 0.0024 | 0.0005 |  | 0.0009 | 0.0016 | 0.0036 | 0.0011 | 0.0086 |  |  | 0.0038 |  | 0.0001 |  |  | RHI DELTEK D99 |  | RHI JUSTAL DS1015
2134 | 12006748 | 08.09.2020 | 172,032 | Арм500 | ГОСТ 34028-2016 | 30 | 180x180 | Открытая |  | 172,81 | 1,8 | 0,4 | 172.41 |  |  | 7 | 1568 | 6 | 6141 | 4558 | 8423 | 6619 | 8323 | 8199 | 200 | 7 | 2 | 2155 | 9 | 320 | 350 | 110 | [7 empty] | B 789/BC | 0,04 | 13:25:00 | 1542 | 13:25:00 | 1544 | 13:45:57 | 0.1763 | 0.1813 | 0.6093 | 0.0105 | 0.0151 | 0.0409 | 0.0162 | 0.0431 | 0.001 | 0.0027 | 0.0006 |  | 0.0011 | 0.002 | 0.0029 | 0.0014 | 0.009 |  |  | 0.0038 |  | 0.0001 |  |  | RHI DELTEK D99 |  | RHI JUSTAL DS1015
2135 | 12006749 | 08.09.2020 | 157,696 | 1018 | ASTM A510/A510M-18 | 31 | 180x180 | Открытая |  | 158,443 | 1,8 | 0,4 | 158.043 |  |  | 9 | 1567 | 6 | 6167 | 4585 | 8450 | 6644 | 8350 | 8226 | 200 | 7 | 2 | 2155 | 9 | 320 | 350 | 110 | [7 empty] | B 789/BC | 0,01 | 14:04:00 | 1545 | 14:04:00 | 1543 | 14:07:04 | 0.1682 | 0.1887 | 0.6939 | 0.0125 | 0.0133 | 0.041 | 0.0137 | 0.0422 | 0.001 | 0.0021 | 0.0005 |  | 0.001 | 0.0022 | 0.0037 | 0.0021 | 0.0088 |  |  | 0.004 |  | 0.0001 |  |  | RHI DELTEK D99 |  | RHI JUSTAL DS1015
2136 | 12006750 | 08.09.2020 | 159,744 | 1018 | ASTM A510/A510M-18 | 32 | 180x180 | Открытая |  | 160,496 | 1,8 | 0,4 | 160.096 |  |  | 4 | 1569 | 6 | 6194 | 4611 | 8476 | 6670 | 8376 | 8252 | 200 | 7 | 2 | 2155 | 9 | 320 | 350 | 110 | [7 empty] | B 789/BC | 0,01 | 14:48:00 | 1542 | 14:48:00 | 1541 | 14:57:29 | 0.1707 | 0.1821 | 0.7226 | 0.013 | 0.0122 | 0.0393 | 0.0125 | 0.0419 | 0.0009 | 0.0017 | 0.0005 |  | 0.0011 | 0.0022 | 0.0036 | 0.0019 | 0.0088 |  |  | 0.004 |  | 0.0001 |  |  | RHI DELTEK D99 |  | RHI JUSTAL DS1015
2137 | 12006751 | 08.09.2020 | 163,84 | 1018 | ASTM A510/A510M-18 | 33 | 180x180 | Открытая |  | 164,6 | 1,8 | 0,4 | 164.2 |  |  | 2 | 1568 | 6 | 6220 | 4638 | 8505 | 6697 | 8403 | 8281 | 200 | 7 | 2 | 2155 | 9 | 320 | 350 | 110 | [7 empty] | B 789/BC | 0,01 | 15:35:00 | 1539 | 15:35:00 | 1540 | 15:38:34 | 0.177 | 0.2088 | 0.7255 | 0.0117 | 0.0118 | 0.0428 | 0.0142 | 0.0439 | 0.0011 | 0.0018 | 0.0005 |  | 0.0012 | 0.0022 | 0.0091 | 0.0021 | 0.008 |  |  | 0.004 |  | 0.0002 |  |  | RHI DELTEK D99 |  | RHI JUSTAL DS1015
2138 | 12006752 | 08.09.2020 | 159,744 | 1018 | ASTM A510/A510M-18 | 34 | 180x180 | Открытая |  | 160,496 | 1,8 | 0,4 | 160.096 |  |  | 7 | 1568 | 6 | 6249 | 4665 | 8529 | 6723 | 8430 | 8308 | 200 | 7 | 2 | 2155 | 9 | 320 | 350 | 110 | [7 empty] | B 789/BC | 0,01 | 16:19:00 | 1541 | 16:19:00 | 1538 | 16:24:41 | 0.179 | 0.2273 | 0.7342 | 0.0103 | 0.0123 | 0.04 | 0.0133 | 0.0462 | 0.0011 | 0.0019 | 0.0005 |  | 0.0013 | 0.0024 | 0.0056 | 0.0022 | 0.0086 |  |  | 0.004 |  | 0.0002 |  |  | RHI DELTEK D99 |  | RHI JUSTAL DS1015
2139 | 12006753 | 08.09.2020 | 161,792 | 1018 | ASTM A510/A510M-18 | 35 | 180x180 | Открытая |  | 162,548 | 1,8 | 0,4 | 162.148 |  |  | 9 | 1567 | 6 | 6276 | 4691 | 8558 | 6750 | 8456 | 8334 | 200 | 7 | 2 | 2155 | 9 | 320 | 350 | 110 | [7 empty] | B 789/BC | 0,01 | 17:05:00 | 1539 | 17:05:00 | 1541 | 17:09:37 | 0.1789 | 0.2088 | 0.7396 | 0.0055 | 0.0145 | 0.0465 | 0.0155 | 0.0501 | 0.001 | 0.0021 | 0.0006 |  | 0.0013 | 0.0026 | 0.0062 | 0.0013 | 0.0089 |  |  | 0.004 |  | 0.0001 |  |  | RHI DELTEK D99 |  | RHI JUSTAL DS1015
2140 | 12006754 | 08.09.2020 | 159,744 | 1018 | ASTM A510/A510M-18 | 36 | 180x180 | Открытая |  | 160,496 | 1,8 | 0,4 | 160.096 |  |  | 5 | 1568 | 6 | 6302 | 4718 | 8585 | 6777 | 8483 | 8361 | 200 | 7 | 2 | 2155 | 9 | 320 | 350 | 110 | [7 empty] | B 789/BC | 0,03 | 17:49:00 | 1538 | 17:49:00 | 1535 | 17:53:16 | 0.1756 | 0.1749 | 0.7247 | 0.0064 | 0.0151 | 0.0468 | 0.0147 | 0.0474 | 0.0011 | 0.0024 | 0.0005 |  | 0.0012 | 0.0025 | 0.0065 | 0.0011 | 0.0081 |  |  | 0.0041 |  | 0.0001 |  |  | RHI DELTEK D99 |  | RHI JUSTAL DS1015
2141 | 12006755 | 08.09.2020 | 159,744 | 1018 | ASTM A510/A510M-18 | 37 | 180x180 | Открытая |  | 160,496 | 1,8 | 0,4 | 160.096 |  |  | 2 | 1569 | 6 | 6329 | 4744 | 8611 | 6803 | 8507 | 8390 | 200 | 7 | 2 | 2155 | 9 | 320 | 350 | 110 | [7 empty] | B 789/BC | 0,01 | 18:36:00 | 1542 | 18:36:00 | 1541 | 18:50:58 | 0.1801 | 0.185 | 0.7194 | 0.0088 | 0.0134 | 0.0501 | 0.0218 | 0.0416 | 0.0012 | 0.0022 | 0.0005 |  | 0.0013 | 0.0025 | 0.0039 | 0.0018 | 0.0069 |  |  | 0.0044 |  | 0.0001 |  |  | RHI DELTEK D99 |  | RHI JUSTAL DS1015
2142 | 12006756 | 08.09.2020 | 161,792 | 1018 | ASTM A510/A510M-18 | 38 | 180x180 | Открытая |  | 162,548 | 1,8 | 0,4 | 162.148 |  |  | 6 | 1581 | 6 | 6358 | 4773 | 8638 | 6830 | 8534 | 8416 | 200 | 7 | 2 | 2155 | 9 | 320 | 350 | 110 | [7 empty] | B 789/BC | 0,01 | 19:25:00 | 1542 | 19:25:00 | 1539 | 19:26:19 | 0.179 | 0.195 | 0.7265 | 0.0096 | 0.0121 | 0.0429 | 0.0155 | 0.0412 | 0.0013 | 0.0021 | 0.0005 |  | 0.0013 | 0.0026 | 0.0043 | 0.0019 | 0.0071 |  |  | 0.0045 |  | 0.0001 |  |  | RHI DELTEK D99 |  | RHI JUSTAL DS1015
2143 | 12006757 | 08.09.2020 | 161,792 | 1018 | ASTM A510/A510M-18 | 39 | 180x180 | Открытая |  | 162,548 | 1,8 | 0,4 | 162.148 |  |  | 7 | 1568 | 6 | 6384 | 4800 | 8667 | 6856 | 8561 | 8443 | 200 | 7 | 2 | 2155 | 9 | 320 | 350 | 110 | [7 empty] | B 789/BC | 0,01 | 20:09:00 | 1541 | 20:09:00 | 1541 | 20:18:26 | 0.1739 | 0.1793 | 0.7151 | 0.013 | 0.0134 | 0.0397 | 0.0141 | 0.042 | 0.0013 | 0.0021 | 0.0005 |  | 0.0012 | 0.0026 | 0.0035 | 0.0016 | 0.0069 |  |  | 0.0044 |  |  |  |  | RHI DELTEK D99 |  | RHI JUSTAL DS1015
2144 | 12006758 | 08.09.2020 | 161,792 | 1018 | ASTM A510/A510M-18 | 40 | 180x180 | Открытая |  | 162,548 | 1,8 | 0,4 | 162.148 |  |  | 5 | 1568 | 6 | 6411 | 4826 | 8693 | 6883 | 8587 | 8471 | 200 | 7 | 2 | 2155 | 9 | 320 | 350 | 110 | [7 empty] | B 789/BC | 0,01 | 20:55:00 | 1542 | 20:55:00 | 1542 | 21:05:04 | 0.1854 | 0.1803 | 0.7232 | 0.0143 | 0.0133 | 0.0437 | 0.0182 | 0.0455 | 0.0015 | 0.003 | 0.0004 |  | 0.0012 | 0.0026 | 0.0033 | 0.0013 | 0.0071 |  |  | 0.0046 |  |  |  |  | RHI DELTEK D99 |  | RHI JUSTAL DS1015
2145 | 12006759 | 08.09.2020 | 159,744 | Арм500 | ГОСТ 34028-2016 | 41 | 180x180 | Открытая |  | 160,496 | 1,8 | 0,4 | 160.096 |  |  | 2 | 1567 | 6 | 6438 | 4854 | 8718 | 6911 | 8615 | 8496 | 200 | 7 | 2 | 2155 | 9 | 320 | 350 | 110 | [7 empty] | B 789/BC | 0,01 | 21:42:00 | 1539 | 21:42:00 | 1541 | 21:57:54 | 0.1837 | 0.1979 | 0.719 | 0.0087 | 0.0133 | 0.0661 | 0.0299 | 0.0422 | 0.0015 | 0.0041 | 0.0005 |  | 0.0013 | 0.0027 | 0.0032 | 0.0014 | 0.0069 |  |  | 0.0044 |  |  |  |  | RHI DELTEK D99 |  | RHI JUSTAL DS1015
2146 | 12006760 | 08.09.2020 | 168,729 | Арм500 | ГОСТ 34028-2016 | 42 | 180x180 | Открытая |  | 179 | 1,8 | 0,4 | 178.6 | 6 |  | 6 | 1566 | 6 | 6466 | 4882 | 8742 | 6938 | 8642 | 8534 | 200 | 7 | 2 | 2155 | 9 | 320 | 350 | 110 | [7 empty] | B 789/BC | 0,01 | 22:30:00 | 1535 | 22:30:00 | 1534 | 22:39:34 | 0.1828 | 0.1899 | 0.7021 | 0.0055 | 0.0158 | 0.0511 | 0.0189 | 0.0457 | 0.0015 | 0.0026 | 0.0004 |  | 0.0012 | 0.0024 | 0.0039 | 0.0014 | 0.0073 |  |  | 0.0046 |  | 0.0001 |  |  | RHI DELTEK D99 |  | RHI JUSTAL DS1015
2147 | 12006761 | 08.09.2020 | 153,6 | Арм500 | ГОСТ 34028-2016 | 1 | 180x180 | Открытая |  | 155,538 | 1,8 | 0,4 | 155.138 |  |  | 9 | 1575 | 2 | 6491 | 4910 | 8767 | 6966 | 8667 | 25 | 200 | 7 | 2 | 2155 | 9 | 320 | 350 | 110 | [7 empty] | B 789/BC | 0,08 | 0:01:00 | 1548 | 0:01:00 | 1546 | 0:07:26 | 0.1961 | 0.1794 | 0.7057 | 0.0035 | 0.0128 | 0.0404 | 0.0156 | 0.0375 | 0.0015 | 0.0025 | 0.0004 |  | 0.0013 | 0.0027 | 0.0044 | 0.0015 | 0.0078 |  |  | 0.0045 |  | 0.0001 |  |  | RHI DELTEK D99 |  | RHI JUSTAL DS1015
2148 | 12006762 | 09.09.2020 | 162,816 | Арм500 | ГОСТ 34028-2016 | 2 | 180x180 | Открытая |  | 163,575 | 1,8 | 0,4 | 163.175 |  |  | 4 | 1570 | 2 | 6518 | 4937 | 8794 | 6990 | 8694 | 52 | 200 | 7 | 2 | 2155 | 9 | 320 | 350 | 110 | [7 empty] | B 789/BC | 0,02 | 0:45:00 | 1546 | 0:45:00 | 1545 | 0:51:39 | 0.1959 | 0.1879 | 0.7126 | 0.0054 | 0.0129 | 0.0376 | 0.0136 | 0.044 | 0.0014 | 0.0022 | 0.0004 |  | 0.0013 | 0.0026 | 0.0031 | 0.0013 | 0.0067 |  |  | 0.0047 |  | 0.0001 | 0.0017 |  | RHI DELTEK D99 |  | RHI JUSTAL DS1015
2149 | 12006763 | 09.09.2020 | 165,888 | Арм500 | ГОСТ 34028-2016 | 3 | 180x180 | Открытая |  | 166,653 | 1,8 | 0,4 | 166.253 |  |  | 2 | 1565 | 2 | 6546 | 4965 | 8822 | 7018 | 8722 | 80 | 200 | 7 | 2 | 2155 | 9 | 320 | 350 | 110 | [7 empty] | B 789/BC | 0,02 | 1:25:00 | 1542 | 1:25:00 | 1545 | 1:38:18 | 0.1848 | 0.1806 | 0.7081 | 0.0079 | 0.017 | 0.0486 | 0.0197 | 0.0496 | 0.0014 | 0.0031 | 0.0005 |  | 0.0012 | 0.0028 | 0.0031 | 0.0013 | 0.0056 |  |  | 0.0046 |  | 0.0001 | 0.0022 |  | RHI DELTEK D99 |  | RHI JUSTAL DS1015
2150 | 12006764 | 09.09.2020 | 162,816 | Арм500 | ГОСТ 34028-2016 | 4 | 180x180 | Открытая |  | 163,575 | 1,8 | 0,4 | 163.175 |  |  | 6 | 1563 | 2 | 6573 | 4992 | 8849 | 7042 | 8749 | 107 | 200 | 7 | 2 | 2155 | 9 | 320 | 350 | 110 | [7 empty] | B 789/BC | 0,02 | 2:05:00 | 1532 | 2:05:00 | 1534 | 2:17:01 | 0.1856 | 0.1905 | 0.7148 | 0.0122 | 0.0143 | 0.0386 | 0.0188 | 0.0469 | 0.0016 | 0.0027 | 0.0005 |  | 0.0011 | 0.0027 | 0.0025 | 0.0012 | 0.0057 |  |  | 0.0045 |  |  | 0.0013 |  | RHI DELTEK D99 |  | RHI JUSTAL DS1015
2151 | 12006765 | 09.09.2020 | 165,888 | Арм500 | ГОСТ 34028-2016 | 5 | 180x180 | Открытая |  | 166,653 | 1,8 | 0,4 | 166.253 |  |  | 5 | 1565 | 2 | 6601 | 5020 | 8877 | 7070 | 8774 | 138 | 200 | 7 | 2 | 2155 | 9 | 320 | 350 | 110 | [7 empty] | B 789/BC | 0,02 | 2:47:00 | 1537 | 2:47:00 | 1539 | 3:02:14 | 0.1949 | 0.1977 | 0.7243 | 0.0117 | 0.0158 | 0.0412 | 0.0148 | 0.0414 | 0.0013 | 0.0024 | 0.0004 |  | 0.0011 | 0.0026 | 0.0028 | 0.0011 | 0.0045 |  |  | 0.0045 |  |  | 0.0022 |  | RHI DELTEK D99 |  | RHI JUSTAL DS1015
2152 | 12006766 | 09.09.2020 | 165,888 | Арм500 | ГОСТ 34028-2016 | 6 | 180x180 | Открытая |  | 166,653 | 1,8 | 0,4 | 166.253 |  |  | 9 | 1565 | 2 | 6629 | 5048 | 8905 | 7098 | 8802 | 166 | 200 | 7 | 2 | 2155 | 9 | 320 | 350 | 110 | [7 empty] | B 789/BC | 0,01 | 3:25:00 | 1537 | 3:25:00 | 1541 | 3:35:16 | 0.1869 | 0.1853 | 0.7025 | 0.0072 | 0.0208 | 0.0417 | 0.013 | 0.0448 | 0.0011 | 0.0024 | 0.0004 |  | 0.0012 | 0.0025 | 0.0028 | 0.001 | 0.0066 |  |  | 0.0043 |  |  | 0.0018 |  | RHI DELTEK D99 |  | RHI JUSTAL DS1015
2153 | 12006767 | 09.09.2020 | 165,888 | Арм500 | ГОСТ 34028-2016 | 7 | 180x180 | Открытая |  | 166,653 | 1,8 | 0,4 | 166.253 |  |  | 2 | 1565 | 2 | 6659 | 5075 | 8932 | 7122 | 8829 | 193 | 200 | 7 | 2 | 2155 | 9 | 320 | 350 | 110 | [7 empty] | B 789/BC | 0,01 | 4:05:00 | 1545 | 4:05:00 | 1543 | 4:13:40 | 0.1928 | 0.1936 | 0.7068 | 0.007 | 0.0146 | 0.0412 | 0.0217 | 0.0498 | 0.0011 | 0.0023 | 0.0004 |  | 0.0012 | 0.0024 | 0.0029 | 0.0011 | 0.0078 |  |  | 0.0045 |  | 0.0001 | 0.0029 |  | RHI DELTEK D99 |  | RHI JUSTAL DS1015
2154 | 12006768 | 09.09.2020 | 162,816 | Арм500 | ГОСТ 34028-2016 | 8 | 180x180 | Открытая |  | 163,575 | 1,8 | 0,4 | 163.175 |  |  | 4 | 1562 | 2 | 6687 | 5103 | 8957 | 7150 | 8857 | 221 | 200 | 7 | 2 | 2155 | 9 | 320 | 350 | 110 | [7 empty] | B 789/BC | 0,01 | 4:45:00 | 1539 | 4:45:00 | 1537 | 4:53:12 | 0.1871 | 0.1972 | 0.7048 | 0.0061 | 0.0149 | 0.0417 | 0.018 | 0.0476 | 0.001 | 0.0028 | 0.0004 |  | 0.0012 | 0.0021 | 0.0029 | 0.0012 | 0.0062 |  |  | 0.0044 |  | 0.0001 |  |  | RHI DELTEK D99 |  | RHI JUSTAL DS1015
2155 | 12006769 | 09.09.2020 | 165,888 | Арм500 | ГОСТ 34028-2016 | 9 | 180x180 | Открытая |  | 166,653 | 1,8 | 0,4 | 166.253 |  |  | 6 | 1562 | 2 | 6715 | 5134 | 8984 | 7174 | 8884 | 249 | 200 | 7 | 2 | 2155 | 9 | 320 | 350 | 110 | [7 empty] | B 789/BC | 0,01 | 5:25:00 | 1542 | 5:25:00 | 1539 | 5:39:52 | 0.1972 | 0.174 | 0.6955 | 0.0079 | 0.0188 | 0.0363 | 0.0131 | 0.0405 | 0.0012 | 0.0023 | 0.0004 |  | 0.0011 | 0.0023 | 0.0025 | 0.001 | 0.006 |  |  | 0.0045 |  |  |  |  | RHI DELTEK D99 |  | RHI JUSTAL DS1015
2156 | 12006770 | 09.09.2020 | 162,816 | Арм500 | ГОСТ 34028-2016 | 10 | 180x180 | Открытая |  | 163,575 | 1,8 | 0,4 | 163.175 |  |  | 5 | 1562 | 2 | 6742 | 5161 | 9012 | 7202 | 8909 | 276 | 200 | 7 | 2 | 2155 | 9 | 320 | 350 | 110 | [7 empty] | B 789/BC | 0,01 | 6:05:00 | 1539 | 6:05:00 | 1539 | 6:13:56 | 0.1986 | 0.1928 | 0.7127 | 0.0069 | 0.0155 | 0.0395 | 0.0166 | 0.0501 | 0.0011 | 0.0027 | 0.0004 |  | 0.0012 | 0.0024 | 0.0027 | 0.0017 | 0.0058 |  |  | 0.0045 |  | 0.0001 | 0.002 |  | RHI DELTEK D99 |  | RHI JUSTAL DS1015
2157 | 12006771 | 09.09.2020 | 159,744 | Арм500 | ГОСТ 34028-2016 | 11 | 180x180 | Открытая |  | 160,496 | 1,8 | 0,4 | 160.096 |  |  | 9 | 1562 | 2 | 6767 | 5189 | 9040 | 7227 | 8937 | 304 | 200 | 7 | 2 | 2155 | 9 | 320 | 350 | 110 | [7 empty] | B 789/BC | 0,01 | 6:44:00 | 1542 | 6:44:00 | 1539 | 6:49:58 | 0.202 | 0.1855 | 0.7065 | 0.0103 | 0.0168 | 0.0384 | 0.0172 | 0.0458 | 0.001 | 0.0028 | 0.0004 |  | 0.0012 | 0.0026 | 0.0027 | 0.0018 | 0.006 |  |  | 0.0045 |  |  |  |  | RHI DELTEK D99 |  | RHI JUSTAL DS1015
2158 | 12006772 | 09.09.2020 | 159,744 | Арм500 | ГОСТ 34028-2016 | 12 | 180x180 | Открытая |  | 160,496 | 1,8 | 0,4 | 160.096 |  |  | 7 | 1567 | 2 | 6794 | 5216 | 9067 | 7251 | 8961 | 331 | 200 | 7 | 2 | 2155 | 9 | 320 | 350 | 110 | [7 empty] | B 789/BC | 0,01 | 7:21:00 | 1537 | 7:21:00 | 1536 | 7:32:52 | 0.1965 | 0.1906 | 0.7268 | 0.0101 | 0.0124 | 0.0363 | 0.0131 | 0.0412 | 0.0009 | 0.0022 | 0.0004 |  | 0.0012 | 0.0023 | 0.0025 | 0.0011 | 0.0069 |  |  | 0.0045 |  |  | 0.0005 |  | RHI DELTEK D99 |  | RHI JUSTAL DS1015
2159 | 12006773 | 09.09.2020 | 165,888 | Арм500 | ГОСТ 34028-2016 | 13 | 180x180 | Открытая |  | 166,653 | 1,8 | 0,4 | 166.253 |  |  | 4 | 1562 | 2 | 6822 | 5244 | 9095 | 7279 | 8989 | 359 | 200 | 7 | 2 | 2155 | 9 | 320 | 350 | 110 | [7 empty] | B 789/BC | 0,01 | 8:01:00 | 1539 | 8:01:00 | 1535 | 8:14:07 | 0.1891 | 0.1973 | 0.719 | 0.0053 | 0.0149 | 0.0422 | 0.0152 | 0.0428 | 0.0007 | 0.0026 | 0.0004 |  | 0.0014 | 0.0024 | 0.0053 | 0.0012 | 0.0066 |  |  | 0.0044 |  |  |  |  | RHI DELTEK D99 |  | RHI JUSTAL DS1015
2160 | 12006774 | 09.09.2020 | 165,888 | Арм500 | ГОСТ 34028-2016 | 14 | 180x180 | Открытая |  | 166,653 | 1,8 | 0,4 | 166.253 |  |  | 6 | 1565 | 2 | 6853 | 5272 | 9122 | 7303 | 9016 | 387 | 200 | 7 | 2 | 2155 | 9 | 320 | 350 | 110 | [7 empty] | B 789/BC | 0,01 | 8:41:00 | 1532 | 8:41:00 | 1531 | 8:55:27 | 0.2014 | 0.1903 | 0.7032 | 0.0095 | 0.0162 | 0.0386 | 0.0159 | 0.0409 | 0.0009 | 0.0024 | 0.0004 |  | 0.0011 | 0.0025 | 0.0025 | 0.0012 | 0.0082 |  |  | 0.0044 |  |  |  |  | RHI DELTEK D99 |  | RHI JUSTAL DS1015
2161 | 12006775 | 09.09.2020 | 159,744 | Арм500 | ГОСТ 34028-2016 | 15 | 180x180 | Открытая |  | 160,496 | 1,8 | 0,4 | 160.096 |  |  | 2 | 1573 | 2 | 6877 | 5299 | 9150 | 7331 | 9041 | 414 | 200 | 7 | 2 | 2155 | 9 | 320 | 350 | 110 | [7 empty] | B 789/BC | 0,01 | 9:20:00 | 1537 | 9:20:00 | 1536 | 9:49:15 | 0.1797 | 0.1872 | 0.7333 | 0.0137 | 0.0207 | 0.0354 | 0.0116 | 0.044 | 0.0008 | 0.002 | 0.0005 |  | 0.0011 | 0.0029 | 0.0026 | 0.001 | 0.0062 |  |  | 0.0046 |  |  |  |  | RHI DELTEK D99 |  | RHI JUSTAL DS1015
2162 | 12006776 | 09.09.2020 | 165,888 | Арм500 | ГОСТ 34028-2016 | 16 | 180x180 | Открытая |  | 166,653 | 1,8 | 0,4 | 166.253 |  |  | 5 | 1570 | 2 | 6905 | 5327 | 9178 | 7359 | 9069 | 442 | 200 | 7 | 2 | 2155 | 9 | 320 | 350 | 110 | [7 empty] | B 789/BC | 0,01 | 9:59:00 | 1540 | 9:59:00 | 1540 | 10:16:14 | 0.1877 | 0.1876 | 0.7061 | 0.0068 | 0.0205 | 0.0377 | 0.0121 | 0.0429 | 0.0009 | 0.0025 | 0.0004 |  | 0.0011 | 0.0023 | 0.0029 | 0.0011 | 0.0046 |  |  | 0.0046 |  |  |  |  | RHI DELTEK D99 |  | RHI JUSTAL DS1015
2163 | 12006777 | 09.09.2020 | 162,816 | Арм500 | ГОСТ 34028-2016 | 17 | 180x180 | Открытая |  | 163,575 | 1,8 | 0,4 | 163.175 |  |  | 9 | 1572 | 2 | 6932 | 5354 | 9205 | 7383 | 9096 | 469 | 200 | 7 | 2 | 2155 | 9 | 320 | 350 | 110 | [7 empty] | B 789/BC | 0,01 | 10:39:00 | 1536 | 10:39:00 | 1536 | 10:55:03 | 0.19 | 0.1721 | 0.7417 | 0.0106 | 0.0138 | 0.0376 | 0.0143 | 0.042 | 0.0007 | 0.0024 | 0.0006 |  | 0.0011 | 0.0029 | 0.0024 | 0.0011 | 0.0044 |  |  | 0.0046 |  |  |  |  | RHI DELTEK D99 |  | RHI JUSTAL DS1015
2164 | 12006778 | 09.09.2020 | 165,888 | Арм500 | ГОСТ 34028-2016 | 18 | 180x180 | Открытая |  | 166,653 | 1,8 | 0,4 | 166.253 |  |  | 4 | 1572 | 2 | 6960 | 5382 | 9233 | 7411 | 9124 | 497 | 200 | 7 | 2 | 2155 | 9 | 320 | 350 | 110 | [7 empty] | B 789/BC | 0,01 | 11:18:00 | 1533 | 11:18:00 | 1536 | 11:34:11 | 0.2027 | 0.1839 | 0.7267 | 0.0136 | 0.0169 | 0.0414 | 0.022 | 0.0507 | 0.0017 | 0.0025 | 0.0006 |  | 0.0011 | 0.0029 | 0.0024 | 0.0012 | 0.0068 |  |  | 0.0046 |  |  |  |  | RHI DELTEK D99 |  | RHI JUSTAL DS1015
2165 | 12006779 | 09.09.2020 | 157,696 | 1018 | ASTM A510/A510M-18 | 19 | 180x180 | Открытая |  | 158,443 | 1,8 | 0,4 | 158.043 |  |  | 7 | 1575 | 2 | 6987 | 5409 | 9257 | 7437 | 9150 | 524 | 200 | 7 | 2 | 2155 | 9 | 320 | 350 | 110 | [7 empty] | B 789/BC | 0,01 | 11:57:00 | 1545 | 11:57:00 | 1543 | 12:11:46 | 0.1795 | 0.1866 | 0.6948 | 0.0063 | 0.0113 | 0.0445 | 0.0167 | 0.0453 | 0.0011 | 0.0025 | 0.0006 |  | 0.0013 | 0.0024 | 0.0041 | 0.0019 | 0.0057 |  |  | 0.0048 |  | 0.0001 |  |  | RHI DELTEK D99 |  | RHI JUSTAL DS1015
2166 | 12006780 | 09.09.2020 | 159,744 | 1018 | ASTM A510/A510M-18 | 20 | 180x180 | Открытая |  | 160,496 | 1,8 | 0,4 | 160.096 |  |  | 2 | 1573 | 2 | 7013 | 5433 | 9284 | 7466 | 9177 | 550 | 200 | 7 | 2 | 2155 | 9 | 320 | 350 | 110 | [7 empty] | B 789/BC | 0,01 | 12:37:00 | 1542 | 12:37:00 | 1539 | 12:59:22 | 0.1741 | 0.178 | 0.6884 | 0.0124 | 0.0147 | 0.041 | 0.0135 | 0.0413 | 0.0009 | 0.0023 | 0.0005 |  | 0.0012 | 0.0025 | 0.0037 | 0.0017 | 0.0066 |  |  | 0.0045 |  |  |  |  | RHI DELTEK D99 |  | RHI JUSTAL DS1015
2167 | 12006781 | 09.09.2020 | 161,434 | 1018 | ASTM A510/A510M-18 | 21 | 180x180 | Открытая |  | 162,689 | 1,8 | 0,4 | 162.289 |  |  | 5 | 1574 | 2 | 7044 | 5447 | 9313 | 7495 | 9206 | 581 | 200 | 7 | 2 | 2155 | 9 | 320 | 350 | 110 | [7 empty] | B 789/BC | 0,02 | 13:22:00 | 1546 | 13:22:00 | 1544 | 13:43:26 | 0.1798 | 0.188 | 0.698 | 0.0038 | 0.0094 | 0.0393 | 0.0109 | 0.0382 | 0.001 | 0.002 | 0.0004 |  | 0.0013 | 0.0021 | 0.005 | 0.0015 | 0.0068 |  |  | 0.0045 |  | 0.0001 |  |  | RHI DELTEK D99 |  | RHI JUSTAL DS1015 |  | Сбой в работе МКК 2 ручья
2168 | 12006782 | 09.09.2020 | 153,6 | 1018 | ASTM A510/A510M-18 | 22 | 180x180 | Открытая |  | 154,338 | 1,8 | 0,4 | 153.938 |  |  | 9 | 1573 | 2 | 7075 |  | 9343 | 7526 | 9236 | 612 | 200 | 7 | 2 | 2155 | 9 | 320 | 350 | 110 | [7 empty] | B 789/BC | 0,02 | 14:10:00 | 1537 | 14:10:00 | 1534 | 14:45:37 | 0.1898 | 0.1837 | 0.7218 | 0.0085 | 0.0093 | 0.0356 | 0.0133 | 0.0375 | 0.0008 | 0.0023 | 0.0005 |  | 0.0013 | 0.0024 | 0.0035 | 0.0016 | 0.0079 |  |  | 0.0048 |  | 0.0001 |  |  | RHI DELTEK D99 |  | RHI JUSTAL DS1015
2169 | 12006783 | 09.09.2020 | 149,504 | 1018 | ASTM A510/A510M-18 | 23 | 180x180 | Открытая |  | 150,433 | 1,8 | 0,4 | 150.033 |  |  | 4 | 1576 | 2 | 7103 | 5456 | 9372 | 7554 | 9265 | 640 | 200 | 7 | 2 | 2155 | 9 | 320 | 350 | 110 | [7 empty] | B 789/BC | 0,02 | 15:00:00 | 1541 | 15:00:00 | 1537 | 15:24:05 | 0.1879 | 0.2025 | 0.707 | 0.0074 | 0.0098 | 0.0555 | 0.0212 | 0.0404 | 0.0009 | 0.0025 | 0.0005 |  | 0.0012 | 0.0021 | 0.0032 | 0.0017 | 0.0082 |  |  | 0.0047 |  |  |  |  | RHI DELTEK D99 |  | RHI JUSTAL DS1015 |  | Перезапуск 2 ручья.
2170 | 12006784 | 09.09.2020 | 161,792 | 1018 | ASTM A510/A510M-18 | 24 | 180x180 | Открытая |  | 162,548 | 1,8 | 0,4 | 162.148 |  |  | 2 | 1574 | 2 | 7132 | 5476 | 9401 | 7583 | 9290 | 669 | 200 | 7 | 2 | 2155 | 9 | 320 | 350 | 110 | [7 empty] | B 789/BC | 0,01 | 15:48:00 | 1546 | 15:48:00 | 1543 | 16:14:41 | 0.174 | 0.1918 | 0.6984 | 0.0095 | 0.0087 | 0.0401 | 0.0142 | 0.0418 | 0.0009 | 0.0025 | 0.0005 |  | 0.0013 | 0.0024 | 0.0039 | 0.0021 | 0.0065 |  |  | 0.0046 |  | 0.0001 |  |  | RHI DELTEK D99 |  | RHI JUSTAL DS1015
2171 | 12006785 | 09.09.2020 | 163,84 | 1018 | ASTM A510/A510M-18 | 25 | 180x180 | Открытая |  | 166,3 | 1,8 | 0,4 | 165.9 |  |  | 5 | 1570 | 2 | 7165 | 7165 | 9434 | 7616 | 9323 | 702 | 200 | 7 | 2 | 2155 | 9 | 320 | 350 | 110 | [7 empty] | B 789/BC | 0,01 | 16:34:00 | 1544 | 16:34:00 | 1542 | 17:18:17 | 0.1713 | 0.1795 | 0.6921 | 0.0033 | 0.014 | 0.0443 | 0.0156 | 0.0411 | 0.0008 | 0.0026 | 0.0005 |  | 0.0011 | 0.0022 | 0.0032 | 0.0016 | 0.0063 |  |  | 0.0045 |  | 0.0001 |  |  | RHI DELTEK D99 |  | RHI JUSTAL DS1015 |  | Сбой в работе МКК 2 ручья
2172 | 12006786 | 09.09.2020 | 165,888 | 1018 | ASTM A510/A510M-18 | 26 | 180x180 | Открытая |  | 166,653 | 1,8 | 0,4 | 166.253 |  |  | 9 | 1578 | 2 | 7200 |  | 9466 | 7649 | 9355 | 735 | 200 | 7 | 2 | 2155 | 9 | 320 | 350 | 110 | [7 empty] | B 789/BC | 0,01 | 17:26:00 | 1544 | 17:26:00 | 1541 | 18:01:53 | 0.1792 | 0.17 | 0.6957 | 0.0072 | 0.0128 | 0.0404 | 0.0134 | 0.0347 | 0.0007 | 0.0026 | 0.0005 |  | 0.0012 | 0.0025 | 0.0041 | 0.0019 | 0.007 |  |  | 0.0047 |  | 0.0001 |  |  | RHI DELTEK D99 |  | RHI JUSTAL DS1015
2173 | 12006787 | 09.09.2020 | 169,984 | 1018 | ASTM A510/A510M-18 | 27 | 180x180 | Открытая |  | 170,758 | 1,8 | 0,4 | 170.358 |  |  | 4 | 1569 | 2 | 7234 |  | 9499 | 7683 | 9388 | 769 | 200 | 7 | 2 | 2155 | 9 | 320 | 350 | 110 | [7 empty] | B 789/BC | 0,02 | 18:15:00 | 1542 | 18:15:00 | 1541 | 18:35:14 | 0.1736 | 0.1762 | 0.6921 | 0.0069 | 0.0153 | 0.0384 | 0.0119 | 0.0346 | 0.0008 | 0.0023 | 0.0005 |  | 0.0012 | 0.0025 | 0.0032 | 0.0013 | 0.0069 |  |  | 0.0047 |  |  |  |  | RHI DELTEK D99 |  | RHI JUSTAL DS1015
2174 | 12006788 | 09.09.2020 | 157,696 | 1018 | ASTM A510/A510M-18 | 28 | 180x180 | Открытая |  | 158,443 | 1,8 | 0,4 | 158.043 |  |  | 2 | 1574 | 2 | 7265 |  | 9530 | 7714 | 9421 | 802 | 200 | 7 | 2 | 2155 | 9 | 320 | 350 | 110 | [7 empty] | B 789/BC | 0,01 | 19:05:00 | 1543 | 19:05:00 | 1544 | 19:16:09 | 0.1876 | 0.1764 | 0.709 | 0.0096 | 0.0123 | 0.0484 | 0.0167 | 0.0417 | 0.0008 | 0.003 | 0.0007 |  | 0.0012 | 0.0028 | 0.0034 | 0.0019 | 0.0094 |  |  | 0.0045 |  | 0.0001 |  |  | RHI DELTEK D99 |  | RHI JUSTAL DS1015
2175 | 12006789 | 09.09.2020 | 153,6 | Арм500 | ГОСТ 34028-2016 | 29 | 180x180 | Открытая |  | 154,338 | 1,8 | 0,4 | 153.938 |  |  | 5 | 1569 | 2 | 7296 |  | 9561 | 7745 | 9452 | 833 | 200 | 7 | 2 | 2155 | 9 | 320 | 350 | 110 | [7 empty] | B 789/BC | 0,01 | 19:48:00 | 1547 | 19:48:00 | 1545 | 20:15:20 | 0.1864 | 0.1779 | 0.7182 | 0.0112 | 0.0116 | 0.0519 | 0.0173 | 0.0406 | 0.0009 | 0.0027 | 0.0007 |  | 0.0012 | 0.0028 | 0.0033 | 0.0019 | 0.0069 |  |  | 0.0046 |  | 0.0001 |  |  | RHI DELTEK D99 |  | RHI JUSTAL DS1015
2176 | 12006790 | 09.09.2020 | 165,888 | Арм500 | ГОСТ 34028-2016 | 30 | 180x180 | Открытая |  | 166,653 | 1,8 | 0,4 | 166.253 |  |  | 9 | 1578 | 2 | 7330 |  | 9594 | 7779 | 9482 | 867 | 200 | 7 | 2 | 2155 | 9 | 320 | 350 | 110 | [7 empty] | B 789/BC | 0,02 | 20:34:00 | 1538 | 20:34:00 | 1538 | 20:48:21 | 0.1916 | 0.1806 | 0.6954 | 0.0083 | 0.0101 | 0.0478 | 0.0135 | 0.0421 | 0.0011 | 0.0022 | 0.0007 |  | 0.0012 | 0.0024 | 0.0035 | 0.0018 | 0.0077 |  |  | 0.0046 |  | 0.0001 |  |  | RHI DELTEK D99 |  | RHI JUSTAL DS1015
2177 | 12006791 | 09.09.2020 | 162,816 | Арм500 | ГОСТ 34028-2016 | 31 | 180x180 | Открытая |  | 163,575 | 1,8 | 0,4 | 163.175 |  |  | 4 | 1570 | 2 | 7363 |  | 9625 | 7812 | 9516 | 897 | 200 | 7 | 2 | 2155 | 9 | 320 | 350 | 110 | [7 empty] | B 789/BC | 0,01 | 21:20:00 | 1537 | 21:20:00 | 1545 | 21:23:22 | 0.1903 | 0.1956 | 0.7115 | 0.0186 | 0.0148 | 0.049 | 0.0128 | 0.0455 | 0.001 | 0.002 | 0.0006 |  | 0.0013 | 0.0028 | 0.005 | 0.0021 | 0.008 |  |  | 0.0046 |  | 0.0001 |  |  | RHI DELTEK D99 |  | RHI JUSTAL DS1015
2178 | 12006792 | 09.09.2020 | 159,744 | Арм500 | ГОСТ 34028-2016 | 32 | 180x180 | Открытая |  | 160,496 | 1,8 | 0,4 | 160.096 |  |  | 7 | 1577 | 2 | 7394 |  | 9659 | 7843 | 9547 | 931 | 200 | 7 | 2 | 2155 | 9 | 320 | 350 | 110 | [7 empty] | B 789/BC | 0,01 | 22:05:00 | 1542 | 22:05:00 | 1540 | 22:40:29 | 0.1919 | 0.1892 | 0.7374 | 0.0213 | 0.0157 | 0.0577 | 0.0142 | 0.047 | 0.001 | 0.0021 | 0.0006 |  | 0.0011 | 0.0031 | 0.0034 | 0.0017 | 0.0082 |  |  | 0.0047 |  | 0.0001 |  |  | RHI DELTEK D99 |  | RHI JUSTAL DS1015
2179 | 12006793 | 09.09.2020 | 164,362 | Арм500 | ГОСТ 34028-2016 | 33 | 180x180 | Открытая |  | 173,724 | 1,8 | 0,4 | 173.324 | 6,3 |  | 2 | 1570 | 2 | 7428 |  | 9693 | 7877 | 9581 | 962 | 200 | 7 | 2 | 2155 | 9 | 320 | 350 | 110 | [7 empty] | B 789/BC | 0,01 | 22:50:00 | 1541 | 22:50:00 | 1542 | 22:56:21 | 0.1913 | 0.1866 | 0.7093 | 0.0157 | 0.015 | 0.0582 | 0.0153 | 0.0471 | 0.0012 | 0.0022 | 0.0007 |  | 0.0011 | 0.003 | 0.0035 | 0.0016 | 0.0081 |  |  | 0.0044 |  | 0.0001 |  |  | RHI DELTEK D99 |  | RHI JUSTAL DS1015
2180 | 12006794 | 10.09.2020 | 165,824 | Арм500 | ГОСТ 34028-2016 | 1 | 180x180 | Открытая |  | 167,358 | 1,8 | 0,4 | 166.958 |  |  | 5 | 1580 | 4 | 7462 |  | 9727 | 7440 | 9612 | 996 | 200 | 7 | 2 | 2155 | 9 | 320 | 350 | 110 | [9 empty] | 0:25:00 | 1548 | 0:25:00 | 1551 | 0:33:39 | 0.191 | 0.184 | 0.6738 | 0.0058 | 0.0159 | 0.0558 | 0.0136 | 0.0382 | 0.0009 | 0.0017 | 0.0008 |  | 0.0011 | 0.0023 | 0.0037 | 0.0019 | 0.0074 |  |  | 0.004 |  | 0.0001 |  |  | RHI DELTEK D99 |  | RHI JUSTAL DS1015 |  | ТИС в ПК ASM-2 0,12 т
2181 | 12006795 | 10.09.2020 | 159,744 | Арм500 | ГОСТ 34028-2016 | 2 | 180x180 | Открытая |  | 160,496 | 1,8 | 0,4 | 160.096 |  |  | 9 | 1570 | 4 | 7493 |  | 9758 | 7471 | 9646 | 1030 | 200 | 7 | 2 | 2155 | 9 | 320 | 350 | 110 | [9 empty] | 1:13:00 | 1550 | 1:13:00 | 1550 | 1:18:32 | 0.1857 | 0.1862 | 0.6976 | 0.0112 | 0.0149 | 0.0517 | 0.0125 | 0.0363 | 0.001 | 0.0016 | 0.0007 |  | 0.0011 | 0.0025 | 0.0039 | 0.0015 | 0.009 |  |  | 0.0041 |  | 0.0001 |  |  | RHI DELTEK D99 |  | RHI JUSTAL DS1015 |  | ТИС в ПК ASM-2 0,02 т
2182 | 12006796 | 10.09.2020 | 144,23 | Арм500 | ГОСТ 34028-2016 | 3 | 180x180 | Открытая |  | 144,958 | 1,8 | 0,4 | 144.558 |  |  | 4 | 1566 | 4 | 7523 |  | 9788 | 7501 | 9673 | 1057 | 200 | 7 | 2 | 2155 | 9 | 320 | 350 | 110 | [9 empty] | 2:00:00 | 1547 | 2:00:00 | 1543 | 2:06:16 | 0.1895 | 0.2001 | 0.7187 | 0.0156 | 0.0088 | 0.0392 | 0.0137 | 0.0402 | 0.0011 | 0.002 | 0.0007 |  | 0.001 | 0.0023 | 0.003 | 0.0019 | 0.0094 |  |  | 0.0042 |  | 0.0001 |  |  | RHI DELTEK D99 |  | RHI JUSTAL DS1015 |  | тис ПК ASM-2 0.02;
2183 | 12006797 | 10.09.2020 | 168,96 | Арм500 | ГОСТ 34028-2016 | 4 | 180x180 | Открытая |  | 169,731 | 1,8 | 0,4 | 169.331 |  |  | 2 | 1570 | 4 | 7557 |  | 9822 | 7535 | 9707 | 1091 | 200 | 7 | 2 | 2155 | 9 | 320 | 350 | 110 | [9 empty] | 2:47:00 | 1545 | 2:47:00 | 1551 | 2:54:46 | 0.1846 | 0.1836 | 0.7028 | 0.0096 | 0.0097 | 0.0482 | 0.0142 | 0.0424 | 0.0012 | 0.0018 | 0.0007 |  | 0.0011 | 0.0026 | 0.0033 | 0.0012 | 0.008 |  |  | 0.0043 |  | 0.0001 |  |  | RHI DELTEK D99 |  | RHI JUSTAL DS1015 |  | ТИС в ПК ASM-2 0,02 т
2184 | 12006798 | 10.09.2020 | 165,888 | Арм500 | ГОСТ 34028-2016 | 5 | 180x180 | Открытая |  | 166,653 | 1,8 | 0,4 | 166.253 |  |  | 7 | 1568 | 4 | 7591 |  | 9856 | 7566 | 9741 | 1125 | 200 | 7 | 2 | 2155 | 9 | 320 | 350 | 110 | [9 empty] | 3:15:00 | 1541 | 3:15:00 | 1540 | 3:42:46 | 0.1865 | 0.1752 | 0.7066 | 0.0126 | 0.0147 | 0.0532 | 0.0139 | 0.0383 | 0.0012 | 0.0019 | 0.0008 |  | 0.001 | 0.0026 | 0.003 | 0.0012 | 0.0066 |  |  | 0.0042 |  | 0.0001 |  |  | RHI DELTEK D99 |  | RHI JUSTAL DS1015 |  | Прожиг шибера. ТИС в ПК ASM-2 0,02 т
2185 | 12006799 | 10.09.2020 | 162,816 | Арм500 | ГОСТ 34028-2016 | 6 | 180x180 | Открытая |  | 163,575 | 1,8 | 0,4 | 163.175 |  |  | 5 | 1593 | 4 | 7622 |  | 9890 | 7596 | 9775 | 1159 | 200 | 7 | 2 | 2155 | 9 | 320 | 350 | 110 | [9 empty] | 4:20:00 | 1544 | 4:20:00 | 1542 | 4:27:35 | 0.1993 | 0.1748 | 0.7101 | 0.0155 | 0.017 | 0.055 | 0.0131 | 0.04 | 0.0013 | 0.002 | 0.0007 |  | 0.001 | 0.0027 | 0.0029 | 0.001 | 0.0087 |  |  | 0.0044 |  |  |  |  | RHI DELTEK D99 |  | RHI JUSTAL DS1015 |  | шос ПК T715NC 0.04
2186 | 12006800 | 10.09.2020 | 162,816 | Арм500 | ГОСТ 34028-2016 | 7 | 180x180 | Открытая |  | 163,575 | 1,8 | 0,4 | 163.175 |  |  | 9 | 1566 | 4 | 7655 |  | 9923 | 7627 | 9805 | 1192 | 200 | 7 | 2 | 2155 | 9 | 320 | 350 | 110 | [9 empty] | 5:10:00 | 1539 | 5:10:00 | 1541 | 6:00:22 | 0.1892 | 0.1992 | 0.6984 | 0.0088 | 0.0126 | 0.0537 | 0.0131 | 0.0418 | 0.0012 | 0.0019 | 0.0006 |  | 0.0011 | 0.0022 | 0.0034 | 0.0014 | 0.0072 |  |  | 0.0043 |  | 0.0001 |  |  | RHI DELTEK D99 |  | RHI JUSTAL DS1015 |  | шос ПК T715NC 0.04
2187 | 12006801 | 10.09.2020 | 159,744 | Арм500 | ГОСТ 34028-2016 | 8 | 180x180 | Открытая |  | 160,496 | 1,8 | 0,4 | 160.096 |  |  | 4 | 1566 | 4 | 7689 |  | 9954 | 7655 | 9839 | 1226 | 200 | 7 | 2 | 2155 | 9 | 320 | 350 | 110 | [7 empty] | B 789/BC | 0,02 | 5:55:00 | 1546 | 5:55:00 | 1542 | 6:04:23 | 0.2075 | 0.1902 | 0.7022 | 0.0111 | 0.0142 | 0.0471 | 0.0122 | 0.0373 | 0.0012 | 0.0016 | 0.0006 |  | 0.0011 | 0.0022 | 0.003 | 0.0012 | 0.0092 |  |  | 0.0042 |  |  |  |  | RHI DELTEK D99 |  | RHI JUSTAL DS1015 |  | шос ПК T715NC 0.02
2188 | 12006802 | 10.09.2020 | 165,888 | Арм500 | ГОСТ 34028-2016 | 9 | 180x180 | Открытая |  | 166,653 | 1,8 | 0,4 | 166.253 |  |  | 2 | 1565 | 4 | 7723 |  | 9988 | 7689 | 9870 | 1260 | 200 | 7 | 2 | 2155 | 9 | 320 | 350 | 110 | [9 empty] | 6:42:00 | 1539 | 6:42:00 | 1543 | 6:54:27 | 0.188 | 0.1776 | 0.6984 | 0.0113 | 0.0162 | 0.0396 | 0.0123 | 0.0461 | 0.0011 | 0.0017 | 0.0005 |  | 0.0011 | 0.0024 | 0.003 | 0.0016 | 0.0088 |  |  | 0.0042 |  | 0.0001 |  |  | RHI DELTEK D99 |  | RHI JUSTAL DS1015 |  | шос ПК T715NC 0.02
2189 | 12006803 | 10.09.2020 | 162,816 | Арм500 | ГОСТ 34028-2016 | 10 | 180x180 | Открытая |  | 163,575 | 1,8 | 0,4 | 163.175 |  |  | 7 | 1567 | 4 | 7754 |  | 10022 | 7719 | 9904 | 1294 | 200 | 7 | 2 | 2155 | 9 | 320 | 350 | 110 | [9 empty] | 7:27:00 | 1548 | 7:27:00 | 1545 | 7:33:40 | 0.1875 | 0.1895 | 0.7131 | 0.0142 | 0.0131 | 0.0395 | 0.0112 | 0.0397 | 0.0012 | 0.0015 | 0.0006 |  | 0.001 | 0.0026 | 0.0031 | 0.0016 | 0.0081 |  |  | 0.0044 |  | 0.0001 |  |  | RHI DELTEK D99 |  | RHI JUSTAL DS1015 |  | шос ПК T715NC 0.02
2190 | 12006804 | 10.09.2020 | 165,888 | Арм500 | ГОСТ 34028-2016 | 11 | 180x180 | Открытая |  | 166,653 | 1,8 | 0,4 | 166.253 |  |  | 5 | 1566 | 4 | 7787 |  | 10052 | 7753 | 9937 | 1328 | 200 | 7 | 2 | 2155 | 9 | 320 | 350 | 110 | [9 empty] | 8:15:00 | 1545 | 8:15:00 | 1544 | 8:19:13 | 0.1906 | 0.179 | 0.727 | 0.0167 | 0.0108 | 0.0383 | 0.0193 | 0.0397 | 0.0011 | 0.002 | 0.0005 |  | 0.001 | 0.0025 | 0.0026 | 0.0018 | 0.0099 |  |  | 0.0047 |  |  |  |  | RHI DELTEK D99 |  | RHI JUSTAL DS1015 |  | шос ПК T715NC 0.02
2191 | 12006805 | 10.09.2020 | 159,744 | Арм500 | ГОСТ 34028-2016 | 12 | 180x180 | Открытая |  | 160,496 | 1,8 | 0,4 | 160.096 |  |  | 9 | 1566 | 4 | 7821 |  | 10086 | 7784 | 9968 | 1358 | 200 | 7 | 2 | 2155 | 9 | 320 | 350 | 110 | [9 empty] | 9:00:00 | 1543 | 9:00:00 | 1545 | 9:03:40 | 0.1925 | 0.1804 | 0.736 | 0.0166 | 0.012 | 0.0405 | 0.0213 | 0.0421 | 0.0014 | 0.0022 | 0.0005 |  | 0.0011 | 0.0027 | 0.0035 | 0.0018 | 0.01 |  |  | 0.0046 |  |  |  |  | RHI DELTEK D99 |  | RHI JUSTAL DS1015 |  | шос ПК T715NC 0.02
2192 | 12006806 | 10.09.2020 | 156,672 | Арм500 | ГОСТ 34028-2016 | 13 | 180x180 | Открытая |  | 157,417 | 1,8 | 0,4 | 157.017 |  |  | 10 | 1573 | 4 | 7852 |  | 10117 | 7814 | 9999 | 1392 | 200 | 7 | 2 | 2155 | 9 | 320 | 350 | 110 | [9 empty] | 9:45:00 | 1543 | 9:45:00 | 1544 | 9:47:45 | 0.1859 | 0.1803 | 0.7316 | 0.0148 | 0.012 | 0.0357 | 0.0155 | 0.0371 | 0.0015 | 0.0022 | 0.0004 |  | 0.0011 | 0.0027 | 0.003 | 0.0016 | 0.0096 |  |  | 0.0047 |  | 0.0001 |  |  | RHI DELTEK D99 |  | RHI JUSTAL DS1015 |  | шос ПК T715NC 0.02
2193 | 12006807 | 10.09.2020 | 162,816 | Арм500 | ГОСТ 34028-2016 | 14 | 180x180 | Открытая |  | 163,575 | 1,8 | 0,4 | 163.175 |  |  | 2 | 1567 | 4 | 7886 |  | 10148 | 7848 | 10033 | 1423 | 200 | 7 | 2 | 2155 | 9 | 320 | 350 | 110 | [9 empty] | 10:28:00 | 1545 | 10:28:00 | 1544 | 10:35:59 | 0.1846 | 0.1892 | 0.7392 | 0.019 | 0.0117 | 0.0366 | 0.017 | 0.0452 | 0.0016 | 0.0024 | 0.0004 |  | 0.0012 | 0.0028 | 0.0031 | 0.0017 | 0.009 |  |  | 0.0047 |  | 0.0001 |  |  | RHI DELTEK D99 |  | RHI JUSTAL DS1015 |  | шос ПК T715NC 0.02
2194 | 12006808 | 10.09.2020 | 159,744 | Арм500 | ГОСТ 34028-2016 | 15 | 180x180 | Открытая |  | 160,496 | 1,8 | 0,4 | 160.096 |  |  | 7 | 1562 | 4 | 7916 |  | 10181 | 7879 | 10063 | 1457 | 200 | 7 | 2 | 2155 | 9 | 320 | 350 | 110 | [9 empty] | 11:10:00 | 1543 | 11:10:00 | 1540 | 11:17:03 | 0.1883 | 0.1852 | 0.7317 | 0.0192 | 0.013 | 0.0306 | 0.0124 | 0.0343 | 0.0015 | 0.0022 | 0.0004 |  | 0.0011 | 0.0028 | 0.0038 | 0.0016 | 0.0082 |  |  | 0.0048 |  |  |  |  | RHI DELTEK D99 |  | RHI JUSTAL DS1015 |  | шос ПК T715NC 0.02
2195 | 12006809 | 10.09.2020 | 165,888 | Арм500 | ГОСТ 34028-2016 | 16 | 180x180 | Открытая |  | 166,653 | 1,8 | 0,4 | 166.253 |  |  | 4 | 1562 | 4 | 7950 |  | 10212 | 7913 | 10097 | 1490 | 200 | 7 | 2 | 2155 | 9 | 320 | 350 | 110 | [9 empty] | 11:55:00 | 1539 | 11:55:00 | 1538 | 12:01:23 | 0.1824 | 0.1832 | 0.7489 | 0.0188 | 0.0166 | 0.035 | 0.0118 | 0.0363 | 0.0012 | 0.0026 | 0.0004 |  | 0.0013 | 0.0031 | 0.0035 | 0.0015 | 0.0078 |  |  | 0.0046 |  | 0.0001 |  |  | RHI DELTEK D99 |  | RHI JUSTAL DS1015 |  | шос ПК ASM-2 0.02
2196 | 12006810 | 10.09.2020 | 159,744 | Арм500 | ГОСТ 34028-2016 | 17 | 180x180 | Открытая |  | 160,496 | 1,8 | 0,4 | 160.096 |  |  | 9 | 1561 | 4 | 7981 |  | 10246 | 7943 | 10128 | 1524 | 200 | 7 | 2 | 2155 | 9 | 320 | 350 | 110 | [9 empty] | 12:42:00 | 1537 | 12:42:00 | 1536 | 12:45:41 | 0.2136 | 0.1718 | 0.7195 | 0.0143 | 0.0164 | 0.0358 | 0.0133 | 0.0445 | 0.0012 | 0.0024 | 0.0004 |  | 0.0012 | 0.003 | 0.0029 | 0.0012 | 0.0076 |  |  | 0.0047 |  |  |  |  | RHI DELTEK D99 |  | RHI JUSTAL DS1015 |  | шос ПК T715NC 0.02
2197 | 12006811 | 10.09.2020 | 159,744 | Арм500 | ГОСТ 34028-2016 | 18 | 180x180 | Открытая |  | 160,496 | 1,8 | 0,4 | 160.096 |  |  | 10 | 1565 | 4 | 8015 |  | 10277 | 7977 | 10155 | 1524 | 200 | 7 | 2 | 2155 | 9 | 320 | 350 | 110 | [9 empty] | 13:27:00 | 1538 | 13:27:00 | 1540 | 13:30:49 | 0.1908 | 0.1833 | 0.721 | 0.0155 | 0.0167 | 0.034 | 0.0146 | 0.039 | 0.0011 | 0.0024 | 0.0004 |  | 0.0013 | 0.0032 | 0.0033 | 0.0018 | 0.007 |  |  | 0.0048 |  |  |  |  | RHI DELTEK D99 |  | RHI JUSTAL DS1015 |  | шос ПК T715NC 0.02
2198 | 12006812 | 10.09.2020 | 165,888 | Арм500 | ГОСТ 34028-2016 | 19 | 180x180 | Открытая |  | 166,653 | 1,8 | 0,4 | 166.253 |  |  | 3 | 1573 | 4 | 8049 |  | 10310 | 8011 | 10186 | 1592 | 200 | 7 | 2 | 2155 | 9 | 320 | 350 | 110 | [9 empty] | 14:15:00 | 1542 | 14:15:00 | 1540 | 14:20:24 | 0.1863 | 0.1889 | 0.7062 | 0.0077 | 0.0149 | 0.0357 | 0.0198 | 0.0462 | 0.0011 | 0.0029 | 0.0004 |  | 0.0011 | 0.0025 | 0.0032 | 0.0016 | 0.0074 |  |  | 0.0046 |  | 0.0001 |  |  | RHI DELTEK D99 |  | RHI JUSTAL DS1015 |  | шос ПК T715NC 0.02
2199 | 12006813 | 10.09.2020 | 162,816 | Арм500 | ГОСТ 34028-2016 | 20 | 180x180 | Открытая |  | 163,575 | 1,8 | 0,4 | 163.175 |  |  | 7 | 1563 | 4 | 8082 |  | 10344 | 8042 | 10217 | 1626 | 200 | 7 | 2 | 2155 | 9 | 320 | 350 | 110 | [9 empty] | 15:00:00 | 1534 | 15:00:00 | 1540 | 15:03:48 | 0.2037 | 0.1834 | 0.7179 | 0.0144 | 0.0235 | 0.0449 | 0.0194 | 0.0467 | 0.0011 | 0.003 | 0.0004 |  | 0.0012 | 0.0031 | 0.0028 | 0.0014 | 0.0057 |  |  | 0.0047 |  |  |  |  | RHI DELTEK D99 |  | RHI JUSTAL DS1015 |  | шос ПК T715NC 0.02
2200 | 12006814 | 10.09.2020 | 162,816 | Арм500 | ГОСТ 34028-2016 | 21 | 180x180 | Открытая |  | 163,575 | 1,8 | 0,4 | 163.175 |  |  | 4 | 1563 | 4 | 8116 |  | 10375 | 8076 | 10247 | 1659 | 200 | 7 | 2 | 2155 | 9 | 320 | 350 | 110 | [9 empty] | 15:45:00 | 1542 | 15:45:00 | 1541 | 15:50:12 | 0.2006 | 0.1816 | 0.7112 | 0.0118 | 0.0213 | 0.0493 | 0.0197 | 0.0472 | 0.0011 | 0.0025 | 0.0004 |  | 0.0013 | 0.003 | 0.0027 | 0.0006 | 0.0061 |  |  | 0.0046 |  |  |  |  | RHI DELTEK D99 |  | RHI JUSTAL DS1015 |  | шос ПК ASM-2 0.04
2201 | 12006815 | 10.09.2020 | 165,888 | Арм500 | ГОСТ 34028-2016 | 22 | 180x180 | Открытая |  | 166,653 | 1,8 | 0,4 | 166.253 |  |  | 5 | 1561 | 4 | 8150 |  | 10409 | 8109 | 10278 | 1693 | 200 | 7 | 2 | 2155 | 9 | 320 | 350 | 110 | [9 empty] | 16:35:00 | 1537 | 16:35:00 | 1535 | 16:38:23 | 0.1863 | 0.1865 | 0.7079 | 0.0091 | 0.0158 | 0.0517 | 0.017 | 0.0497 | 0.0011 | 0.0028 | 0.0004 |  | 0.0012 | 0.0027 | 0.0027 | 0.0016 | 0.0063 |  |  | 0.0046 |  | 0.0001 |  |  | RHI DELTEK D99 |  | RHI JUSTAL DS1015 |  | шос ПК T715NC 0.02
2202 | 12006816 | 10.09.2020 | 156,672 | Арм500 | ГОСТ 34028-2016 | 23 | 180x180 | Открытая |  | 157,417 | 1,8 | 0,4 | 157.017 |  |  | 10 | 1562 | 4 | 8184 |  | 10439 | 8140 | 10306 | 1727 | 200 | 7 | 2 | 2155 | 9 | 320 | 350 | 110 | [9 empty] | 17:18:00 | 1538 | 17:18:00 | 1540 | 17:22:30 | 0.1996 | 0.199 | 0.7249 | 0.0105 | 0.0132 | 0.0475 | 0.0155 | 0.0467 | 0.0011 | 0.0029 | 0.0004 |  | 0.0014 | 0.0026 | 0.0033 | 0.0013 | 0.0062 |  |  | 0.0047 |  |  |  |  | RHI DELTEK D99 |  | RHI JUSTAL DS1015 |  | шос ПК T715NC 0.02
2203 | 12006817 | 10.09.2020 | 162,816 | Арм500 | ГОСТ 34028-2016 | 24 | 180x180 | Открытая |  | 163,575 | 1,8 | 0,4 | 163.175 |  |  | 3 | 1567 | 4 | 8214 |  | 10473 | 8174 | 10336 | 1761 | 200 | 7 | 2 | 2155 | 9 | 320 | 350 | 110 | [7 empty] | B 789/BC | 0,05 | 18:05:00 | 1542 | 18:05:00 | 1541 | 18:14:43 | 0.1978 | 0.1868 | 0.7114 | 0.0067 | 0.0143 | 0.0484 | 0.0145 | 0.0431 | 0.001 | 0.0024 | 0.0003 |  | 0.0012 | 0.0026 | 0.003 | 0.0013 | 0.0061 |  |  | 0.0045 |  | 0.0001 |  |  | RHI DELTEK D99 |  | RHI JUSTAL DS1015
2204 | 12006818 | 10.09.2020 | 156,672 | Арм500 | ГОСТ 34028-2016 | 25 | 180x180 | Открытая |  | 157,417 | 1,8 | 0,4 | 157.017 |  |  | 9 | 1565 | 4 | 8248 |  | 10504 | 8205 | 10367 | 1792 | 200 | 7 | 2 | 2155 | 9 | 320 | 350 | 110 | [7 empty] | B 789/BC | 0,01 | 18:50:00 | 1540 | 18:50:00 | 1537 | 18:51:00 | 0.1916 | 0.2108 | 0.7148 | 0.0039 | 0.0156 | 0.0579 | 0.0185 | 0.0417 | 0.0011 | 0.003 | 0.0004 |  | 0.0013 | 0.0026 | 0.0034 | 0.0011 | 0.0062 |  |  | 0.0046 |  | 0.0001 |  |  | RHI DELTEK D99 |  | RHI JUSTAL DS1015
2205 | 12006819 | 10.09.2020 | 165,888 | Арм500 | ГОСТ 34028-2016 | 26 | 180x180 | Открытая |  | 166,653 | 1,8 | 0,4 | 166.253 |  |  | 4 | 1565 | 4 | 8282 |  | 10538 | 8238 | 10398 | 1825 | 200 | 7 | 2 | 2155 | 9 | 320 | 350 | 110 | [7 empty] | B 789/BC | 0,01 | 19:40:00 | 1541 | 19:40:00 | 1539 | 19:39:35 | 0.1916 | 0.1779 | 0.5461 | 0.0081 | 0.0212 | 0.0551 | 0.0184 | 0.0402 | 0.0009 | 0.0026 | 0.0003 |  | 0.0012 | 0.0027 | 0.0035 | 0.0017 | 0.0056 |  |  | 0.0043 |  |  |  |  | RHI DELTEK D99 |  | RHI JUSTAL DS1015
2206 | 12006820 | 10.09.2020 | 156,672 | Арм500 | ГОСТ 34028-2016 | 27 | 180x180 | Открытая |  | 157,417 | 1,8 | 0,4 | 157.017 |  |  | 5 | 1568 | 4 | 8316 |  | 10568 | 8269 | 8269 | 1859 | 200 | 13 | 2 | 2155 | 9 | 320 | 350 | 110 | [7 empty] | B 789/BC | 0,01 | 20:25:00 | 1540 | 20:25:00 | 1544 | 20:31:36 | 0.1856 | 0.1757 | 0.4989 | 0.0075 | 0.0162 | 0.0519 | 0.017 | 0.0436 | 0.0011 | 0.0027 | 0.0004 |  | 0.0012 | 0.0024 | 0.0035 | 0.0011 | 0.0054 |  |  | 0.004 |  |  |  |  | RHI DELTEK D99 |  | RHI JUSTAL DS1015
2207 | 12006821 | 10.09.2020 | 165,888 | Арм500 | ГОСТ 34028-2016 | 28 | 180x180 | Открытая |  | 166,653 | 1,8 | 0,4 | 166.253 |  |  | 10 | 1568 | 4 | 8350 |  | 10602 | 8303 | 8303 | 1893 | 200 | 7 | 2 | 2155 | 9 | 320 | 350 | 110 | [7 empty] | B 789/BC | 0,01 | 21:11:00 | 1545 | 21:11:00 | 1545 | 21:21:39 | 0.1765 | 0.1512 | 0.482 | 0.0077 | 0.0117 | 0.052 | 0.0233 | 0.0419 | 0.0011 | 0.0029 | 0.0003 |  | 0.0014 | 0.0021 | 0.0031 | 0.0017 | 0.0039 |  |  | 0.004 |  | 0.0001 |  |  | RHI DELTEK D99 |  | RHI JUSTAL DS1015
2208 | 12006822 | 10.09.2020 | 165,888 | Арм500 | ГОСТ 34028-2016 | 29 | 180x180 | Открытая |  | 166,653 | 1,8 | 0,4 | 166.253 |  |  | 3 | 1563 | 4 | 8383 |  | 10636 | 8337 | 10487 | 1927 | 200 | 7 | 2 | 2155 | 9 | 320 | 350 | 110 | [7 empty] | B 789/BC | 0,01 | 21:57:00 | 1542 | 21:57:00 | 1539 | 22:07:14 | 0.1977 | 0.1511 | 0.4885 | 0.0055 | 0.0157 | 0.0488 | 0.017 | 0.0405 | 0.001 | 0.0033 | 0.0003 |  | 0.0012 | 0.0023 | 0.003 | 0.0007 | 0.005 |  |  | 0.004 |  |  |  |  | RHI DELTEK D99 |  | RHI JUSTAL DS1015
2209 | 12006823 | 10.09.2020 | 159,744 | Арм500 | ГОСТ 34028-2016 | 30 | 180x180 | Открытая |  | 160,496 | 1,8 | 0,4 | 160.096 |  |  | 9 | 1563 | 4 | 8417 |  | 10667 | 8370 | 10518 | 1957 | 200 | 7 | 2 | 2155 | 9 | 320 | 350 | 110 | [7 empty] | B 789/BC | 0,02 | 22:43:00 | 1543 | 22:43:00 | 1546 | 22:51:56 | 0.18 | 0.1581 | 0.4977 | 0.0083 | 0.0163 | 0.0503 | 0.0183 | 0.0429 | 0.0013 | 0.0028 | 0.0003 |  | 0.0011 | 0.0023 | 0.0032 | 0.0019 | 0.0052 |  |  | 0.0041 |  |  |  |  | RHI DELTEK D99 |  | RHI JUSTAL DS1015
2210 | 12006824 | 10.09.2020 | 165,888 | Арм500 | ГОСТ 34028-2016 | 31 | 180x180 | Открытая |  | 166,653 | 1,8 | 0,4 | 166.253 |  |  | 4 | 1562 | 4 | 8451 |  | 10701 | 8404 | 10548 | 1991 | 200 | 7 | 2 | 2155 | 9 | 320 | 350 | 110 | [7 empty] | B 789/BC | 0,02 | 23:29:00 | 1541 | 23:29:00 | 1543 | 23:35:51 | 0.1975 | 0.1754 | 0.6082 | 0.0068 | 0.0142 | 0.0609 | 0.0183 | 0.0441 | 0.0013 | 0.0032 | 0.0003 |  | 0.0014 | 0.0025 | 0.0032 | 0.0016 | 0.0053 |  |  | 0.0042 |  | 0.0001 |  |  | RHI DELTEK D99 |  | RHI JUSTAL DS1015
2211 | 12006825 | 11.09.2020 | 161,792 | 1018 | ASTM A510/A510M-18 | 32 | 180x180 | Открытая |  | 162,548 | 1,8 | 0,4 | 162.148 |  |  | 5 | 1564 | 4 | 8484 |  | 10733 | 8436 | 10580 | 2024 | 200 | 7 | 2 | 2155 | 9 | 320 | 350 | 110 | [7 empty] | B 789/BC | 0,02 | 0:15:00 | 1542 | 0:15:00 | 1542 | 0:24:52 | 0.1787 | 0.1835 | 0.6942 | 0.0064 | 0.0131 | 0.0572 | 0.019 | 0.0499 | 0.0013 | 0.0029 | 0.0004 |  | 0.0014 | 0.0029 | 0.0035 | 0.0015 | 0.0055 |  |  | 0.0046 |  | 0.0001 |  |  | RHI DELTEK D99 |  | RHI JUSTAL DS1015 |  | Течь РВД гидроцилиндра горизонтального перемещения холодильника.
2212 | 12006826 | 11.09.2020 | 164,864 | 1018 | ASTM A510/A510M-18 | 33 | 180x180 | Открытая |  | 165,627 | 1,8 | 0,4 | 165.227 |  |  | 10 | 1561 | 4 | 8518 |  | 10767 | 8468 | 10612 | 2058 | 200 | 7 | 2 | 2155 | 9 | 320 | 350 | 110 | [7 empty] | B 789/BC | 0,02 | 1:01:00 | 1539 | 1:01:00 | 1540 | 1:08:12 | 0.1749 | 0.2207 | 0.7268 | 0.006 | 0.0142 | 0.0709 | 0.0241 | 0.0473 | 0.0012 | 0.0034 | 0.0005 |  | 0.0015 | 0.0028 | 0.0035 | 0.0016 | 0.0058 |  |  | 0.0046 |  | 0.0001 |  |  | RHI DELTEK D99 |  | RHI JUSTAL DS1015 |  | Течь РВД гидроцилиндра горизонтального перемещения холодильника.
2213 | 12006827 | 11.09.2020 | 161,792 | 1018 | ASTM A510/A510M-18 | 34 | 180x180 | Открытая |  | 162,548 | 1,8 | 0,4 | 162.148 |  |  | 3 | 1560 | 4 | 8550 |  | 10800 | 8500 | 10642 | 2091 | 200 | 7 | 2 | 2155 | 9 | 320 | 350 | 110 | [7 empty] | B 789/BC | 0,02 | 1:48:00 | 1534 | 1:48:00 | 1537 | 1:53:02 | 0.1771 | 0.1888 | 0.7066 | 0.0079 | 0.0151 | 0.0587 | 0.017 | 0.0434 | 0.0013 | 0.0027 | 0.0004 |  | 0.0012 | 0.0031 | 0.0028 | 0.0022 | 0.0061 |  |  | 0.0047 |  | 0.0001 |  |  | RHI DELTEK D99 |  | RHI JUSTAL DS1015
2214 | 12006828 | 11.09.2020 | 159,744 | 1018 | ASTM A510/A510M-18 | 35 | 180x180 | Открытая |  | 160,496 | 1,8 | 0,4 | 160.096 |  |  | 9 | 1565 | 4 | 8583 |  | 10833 | 8533 | 10671 | 2123 | 200 | 7 | 2 | 2155 | 9 | 320 | 350 | 110 | [7 empty] | B 789/BC | 0,02 | 2:35:00 | 1534 | 2:35:00 | 1539 | 2:43:26 | 0.1737 | 0.1746 | 0.7092 | 0.0084 | 0.014 | 0.0527 | 0.0143 | 0.0383 | 0.0012 | 0.0024 | 0.0004 |  | 0.0012 | 0.0028 | 0.0034 | 0.0019 | 0.0056 |  |  | 0.0046 |  |  |  |  | RHI DELTEK D99 |  | RHI JUSTAL DS1015
2215 | 12006829 | 11.09.2020 | 157,696 | 1018 | ASTM A510/A510M-18 | 36 | 180x180 | Открытая |  | 158,443 | 1,8 | 0,4 | 158.043 |  |  | 4 | 1566 | 4 | 8616 |  | 10866 | 8566 | 10700 | 2154 | 200 | 7 | 2 | 2155 | 9 | 320 | 350 | 110 | [7 empty] | B 789/BC | 0,02 | 3:20:00 | 1545 | 3:20:00 | 1545 | 3:27:48 | 0.1675 | 0.1802 | 0.7034 | 0.0087 | 0.0153 | 0.049 | 0.0162 | 0.0477 | 0.0011 | 0.0026 | 0.0004 |  | 0.0012 | 0.0029 | 0.0038 | 0.002 | 0.0053 |  |  | 0.0045 |  | 0.0001 |  |  | RHI DELTEK D99 |  | RHI JUSTAL DS1015
2216 | 12006830 | 11.09.2020 | 157,696 | 1018 | ASTM A510/A510M-18 | 37 | 180x180 | Открытая |  | 158,443 | 1,8 | 0,4 | 158.043 |  |  |  | 1565 | 4 | 8649 |  | 10896 | 8597 | 10730 | 2187 | 200 | 7 | 2 | 2155 | 9 | 320 | 350 | 110 | [7 empty] | B 789/BC | 0,02 | 4:05:00 | 1541 | 4:05:00 | 1539 | 4:12:00 | 0.1758 | 0.1789 | 0.6911 | 0.0079 | 0.0113 | 0.0524 | 0.0173 | 0.0443 | 0.0012 | 0.0026 | 0.0003 |  | 0.0013 | 0.0026 | 0.0031 | 0.0016 | 0.0059 |  |  | 0.0044 |  |  |  |  | RHI DELTEK D99 |  | RHI JUSTAL DS1015
2217 | 12006831 | 11.09.2020 | 159,744 | 1018 | ASTM A510/A510M-18 | 38 | 180x180 | Открытая |  | 160,496 | 1,8 | 0,4 | 160.096 |  |  | 10 | 1562 | 4 | 8682 |  | 10929 | 8630 | 10761 | 2218 | 200 | 7 | 2 | 2155 | 9 | 320 | 350 | 110 | [7 empty] | B 789/BC | 0,01 | 4:49:00 | 1540 | 4:49:00 | 1540 | 5:00:23 | 0.1739 | 0.1954 | 0.7323 | 0.0103 | 0.0119 | 0.0549 | 0.0151 | 0.0447 | 0.0013 | 0.0027 | 0.0004 |  | 0.0014 | 0.0028 | 0.0038 | 0.0014 | 0.0056 |  |  | 0.0047 |  |  |  |  | RHI DELTEK D99 |  | RHI JUSTAL DS1015
2218 | 12006832 | 11.09.2020 | 92,941 | 1018 | ASTM A510/A510M-18 | 39 | 180x180 | Открытая |  | 150,546 | 1,8 | 0,4 | 150.146 | 34 |  | 9 | 1562 | 4 | 8703 |  | 10954 | 8657 | 10786 | 2248 | 200 | 7 | 2 | 2155 | 9 | 320 | 350 | 110 | [7 empty] | B 789/BC | 0,01 | 5:35:00 | 1543 | 5:35:00 | 1541 | 5:43:44 | 0.1774 | 0.1938 | 0.6928 | 0.0038 | 0.0096 | 0.0527 | 0.0179 | 0.0468 | 0.0014 | 0.0028 | 0.0003 |  | 0.0014 | 0.0022 | 0.0033 | 0.0014 | 0.0051 |  |  | 0.0044 |  | 0.0001 |  |  | RHI DELTEK D99 |  | RHI JUSTAL DS1015 |  | 6:00 Срыв серии просадка напряжения.Жидкий возврат 10 тн.
2219 | 12006833 | 11.09.2020 | 168,96 | Арм500 | ГОСТ 34028-2016 | 1 | 180x180 | Открытая |  | 170,531 | 1,8 | 0,4 | 170.131 |  |  | 4 | 1584 | 3 | 12554 |  | 5510 | 10911 | 7911 | 34 | 200 | 7 | 2 | 2155 | 9 | 320 | 350 | 110 | [7 empty] | B 789/BC | 0,08 | 14:10:00 | 1550 | 14:10:00 | 1547 | 14:21:58 | 0.2155 | 0.1896 | 0.6912 | 0.0046 | 0.0125 | 0.0478 | 0.0185 | 0.0592 | 0.0015 | 0.0029 | 0.0004 |  | 0.0012 | 0.0027 | 0.0031 | 0.0013 | 0.0083 |  |  | 0.0043 |  |  |  |  | RHI DELTEK D99 |  | RHI JUSTAL DS1015 |  | Прожиг шибера
2220 | 12006834 | 11.09.2020 | 165,709 | Арм500 | ГОСТ 34028-2016 | 2 | 180x180 | Открытая |  | 166,473 | 1,8 | 0,4 | 166.073 |  |  | 5 | 1568 | 3 | 12588 |  | 5537 | 10945 | 7945 | 73 | 200 | 7 | 2 | 2155 | 9 | 320 | 350 | 110 | [7 empty] | B 789/BC | 0,02 | 15:03:00 | 1545 | 15:03:00 | 1543 | 15:15:39 | 0.1948 | 0.1641 | 0.5597 | 0.0041 | 0.0118 | 0.0454 | 0.0172 | 0.0602 | 0.0012 | 0.0027 | 0.0004 |  | 0.0011 | 0.0022 | 0.0026 | 0.0005 | 0.0081 |  |  | 0.004 |  |  |  |  | RHI DELTEK D99 |  | RHI JUSTAL DS1015 |  | Сбой в работе МГР 3 ручья.(ручной рез)
2221 | 12006835 | 11.09.2020 | 162,816 | Арм500 | ГОСТ 34028-2016 | 3 | 180x180 | Открытая |  | 163,575 | 1,8 | 0,4 | 163.175 |  |  | 7 | 1575 | 3 | 12621 |  | 5568 | 10975 | 7978 | 107 | 200 | 7 | 2 | 2155 | 9 | 320 | 350 | 110 | [7 empty] | B 789/BC | 0,02 | 15:55:00 | 1543 | 15:55:00 | 1541 | 16:51:31 | 0.189 | 0.1584 | 0.527 | 0.0081 | 0.0108 | 0.0524 | 0.0177 | 0.0427 | 0.001 | 0.0039 | 0.0003 |  | 0.001 | 0.0018 | 0.0025 | 0.0014 | 0.0069 |  |  | 0.0041 |  |  |  |  | RHI DELTEK D99 |  | RHI JUSTAL DS1015
2222 | 12006836 | 11.09.2020 | 156,672 | Арм500 | ГОСТ 34028-2016 | 4 | 180x180 | Открытая |  | 157,417 | 1,8 | 0,4 | 157.017 |  |  | 9 | 1570 | 3 | 12652 |  | 5602 | 11006 | 8009 | 138 | 200 | 7 | 2 | 2155 | 9 | 320 | 350 | 110 | [7 empty] | B 789/BC | 0,01 | 16:40:00 | 1541 | 16:40:00 | 1535 | 16:48:05 | 0.1878 | 0.1531 | 0.5175 | 0.0098 | 0.0149 | 0.0444 | 0.014 | 0.0508 | 0.001 | 0.0025 | 0.0003 |  | 0.0012 | 0.002 | 0.0025 | 0.001 | 0.0059 |  |  | 0.0039 |  |  |  |  | RHI DELTEK D99 |  | RHI JUSTAL DS1015
2223 | 12006837 | 11.09.2020 | 159,744 | Арм500 | ГОСТ 34028-2016 | 5 | 180x180 | Открытая |  | 160,496 | 1,8 | 0,4 | 160.096 |  |  | 10 | 1567 | 3 | 12683 |  | 5633 | 11037 | 8043 | 172 | 200 | 7 | 2 | 2155 | 9 | 320 | 350 | 110 | [7 empty] | B 789/BC | 0,02 | 17:28:00 | 1535 | 17:28:00 | 1540 | 17:35:00 | 0.1964 | 0.1562 | 0.514 | 0.0133 | 0.0142 | 0.0429 | 0.0159 | 0.0487 | 0.001 | 0.0022 | 0.0003 |  | 0.0012 | 0.0021 | 0.0035 | 0.0014 | 0.0066 |  |  | 0.0041 |  |  |  |  | RHI DELTEK D99 |  | RHI JUSTAL DS1015
2224 | 12006838 | 11.09.2020 | 165,888 | Арм500 | ГОСТ 34028-2016 | 6 | 180x180 | Открытая |  | 166,653 | 1,8 | 0,4 | 166.253 |  |  | 5 | 1577 | 3 | 12717 |  | 5666 | 11067 | 8077 | 206 | 200 | 7 | 2 | 2155 | 9 | 320 | 350 | 110 | [7 empty] | B 789/BC | 0,01 | 18:14:00 | 1544 | 18:14:00 | 1542 | 18:21:26 | 0.1875 | 0.1541 | 0.507 | 0.0071 | 0.011 | 0.0496 | 0.0229 | 0.0462 | 0.0011 | 0.0028 | 0.0003 |  | 0.0011 | 0.0019 | 0.0035 | 0.0012 | 0.0064 |  |  | 0.004 |  |  |  |  | RHI DELTEK D99 |  | RHI JUSTAL DS1015 |  | Прожиг шибера
2225 | 12006839 | 11.09.2020 | 162,816 | Арм500 | ГОСТ 34028-2016 | 7 | 180x180 | Открытая |  | 163,575 | 1,8 | 0,4 | 163.175 |  |  | 7 | 1566 | 3 | 12747 |  | 5700 | 11101 | 8107 | 239 | 200 | 7 | 2 | 2155 | 9 | 320 | 350 | 110 | [7 empty] | B 789/BC | 0,01 | 18:59:00 | 1540 | 18:59:00 | 1539 | 19:09:02 | 0.1868 | 0.1428 | 0.5059 | 0.0076 | 0.0099 | 0.0351 | 0.0059 | 0.0225 | 0.0004 | 0.0012 | 0.0002 |  | 0.0009 | 0.0018 | 0.0029 | 0.0011 | 0.007 |  |  | 0.004 |  | 0.0001 |  |  | RHI DELTEK D99 |  | RHI JUSTAL DS1015
2226 | 12006840 | 11.09.2020 | 159,744 | Арм500 | ГОСТ 34028-2016 | 8 | 180x180 | Открытая |  | 160,496 | 1,8 | 0,4 | 160.096 |  |  | 9 | 1566 | 3 | 12778 |  | 5731 | 11132 | 8141 | 273 | 200 | 7 | 2 | 2155 | 9 | 320 | 350 | 110 | [7 empty] | B 789/BC | 0,01 | 19:46:00 | 1543 | 19:46:00 | 1543 | 19:55:48 | 0.192 | 0.1628 | 0.5163 | 0.0062 | 0.0074 | 0.0323 | 0.0092 | 0.0229 | 0.0002 | 0.0015 | 0.0002 |  | 0.0011 | 0.0018 | 0.0033 | 0.0017 | 0.0061 |  |  | 0.0039 |  | 0.0001 |  |  | RHI DELTEK D99 |  | RHI JUSTAL DS1015
2227 | 12006841 | 11.09.2020 | 159,744 | Арм500 | ГОСТ 34028-2016 | 9 | 180x180 | Открытая |  | 160,496 | 1,8 | 0,4 | 160.096 |  |  | 10 | 1566 | 3 | 12812 |  | 5765 | 11163 | 8172 | 304 | 200 | 7 | 2 | 2155 | 9 | 320 | 350 | 110 | [7 empty] | B 789/BC | 0,01 | 20:30:00 | 1541 | 20:30:00 | 1540 | 20:32:38 | 0.1901 | 0.1501 | 0.5262 | 0.0084 | 0.0094 | 0.0357 | 0.0058 | 0.0198 | 0.0003 | 0.0014 | 0.0004 |  | 0.0011 | 0.0021 | 0.0029 | 0.0018 | 0.0067 |  |  | 0.004 |  | 0.0001 |  |  | RHI DELTEK D99 |  | RHI JUSTAL DS1015
2228 | 12006842 | 11.09.2020 | 162,816 | Арм500 | ГОСТ 34028-2016 | 10 | 180x180 | Открытая |  | 163,728 | 1,8 | 0,4 | 163.328 |  |  | 5 | 1569 | 3 | 12839 | 8539 | 5795 | 11190 | 8203 | 335 | 200 | 7 | 2 | 2155 | 9 | 320 | 350 | 110 | [7 empty] | B 789/BC | 0,02 | 21:16:00 | 1543 | 21:16:00 | 1541 | 21:20:22 | 0.1841 | 0.1439 | 0.5052 | 0.0102 | 0.0109 | 0.0324 | 0.0033 | 0.0172 | 0.0003 | 0.0011 | 0.0004 |  | 0.0011 | 0.0019 | 0.0042 | 0.0017 | 0.0068 |  |  | 0.004 |  | 0.0001 |  |  | RHI DELTEK D99 |  | RHI JUSTAL DS1015 |  | Запустили ручей №2.
2229 | 12006843 | 11.09.2020 | 165,888 | Арм500 | ГОСТ 34028-2016 | 11 | 180x180 | Открытая |  | 166,653 | 1,8 | 0,4 | 166.253 |  |  | 7 | 1564 | 3 | 12870 | 8561 | 5823 | 11218 | 8233 | 362 | 200 | 7 | 2 | 2155 | 9 | 320 | 350 | 110 | [7 empty] | B 789/BC | 0,04 | 22:00:00 | 1543 | 22:00:00 | 1543 | 22:04:50 | 0.1918 | 0.1643 | 0.5037 | 0.006 | 0.0116 | 0.0325 | 0.0047 | 0.02 | 0.0003 | 0.0011 | 0.0004 |  | 0.0011 | 0.0021 | 0.0029 | 0.0012 | 0.0059 |  |  | 0.004 |  |  |  |  | RHI DELTEK D99 |  | RHI JUSTAL DS1015
2230 | 12006844 | 11.09.2020 | 156,672 | Арм500 | ГОСТ 34028-2016 | 12 | 180x180 | Открытая |  | 157,417 | 1,8 | 0,4 | 157.017 |  |  | 9 | 1563 | 3 | 12895 | 8582 | 5851 | 11245 | 8261 | 390 | 200 | 7 | 2 | 2155 | 9 | 320 | 350 | 110 | [7 empty] | B 789/BC | 0,01 | 22:40:00 | 1540 | 22:40:00 | 1540 | 22:42:50 | 0.1841 | 0.1566 | 0.5007 | 0.0065 | 0.0107 | 0.0331 | 0.004 | 0.0192 | 0.0003 | 0.001 | 0.0004 |  | 0.0011 | 0.0021 | 0.0027 | 0.0013 | 0.0065 |  |  | 0.0038 |  |  |  |  | RHI DELTEK D99 |  | RHI JUSTAL DS1015
2231 | 12006845 | 11.09.2020 | 165,888 | Арм500 | ГОСТ 34028-2016 | 13 | 180x180 | Открытая |  | 166,653 | 1,8 | 0,4 | 166.253 |  |  | 10 | 1565 | 3 | 12925 | 8607 | 5881 | 11270 | 8289 | 417 | 200 | 7 | 2 | 2155 | 9 | 320 | 350 | 110 | [7 empty] | B 789/BC | 0,01 | 23:18:00 | 1542 | 23:18:00 | 1541 | 23:19:39 | 0.1778 | 0.1665 | 0.5081 | 0.0085 | 0.0118 | 0.0345 | 0.0016 | 0.0131 | 0.0002 | 0.0009 | 0.0004 |  | 0.0012 | 0.0022 | 0.0031 | 0.0014 | 0.0062 |  |  | 0.004 |  |  |  |  | RHI DELTEK D99 |  | RHI JUSTAL DS1015
2232 | 12006846 | 11.09.2020 | 165,888 | Арм500 | ГОСТ 34028-2016 | 14 | 180x180 | Открытая |  | 166,653 | 1,8 | 0,4 | 166.253 |  |  | 4 | 1570 | 3 | 12953 | 8629 | 5909 | 11298 | 8319 | 448 | 200 | 7 | 2 | 2155 | 9 | 320 | 350 | 110 | [7 empty] | B 789/BC | 0,01 | 23:58:00 | 1542 | 23:58:00 | 1539 | 23:59:19 | 0.1814 | 0.1623 | 0.5132 | 0.0084 | 0.0146 | 0.0334 | 0.0017 | 0.012 | 0.0002 | 0.0008 | 0.0004 |  | 0.0011 | 0.0021 | 0.0027 | 0.0009 | 0.0059 |  |  | 0.0039 |  |  |  |  | RHI DELTEK D99 |  | RHI JUSTAL DS1015
2233 | 12006847 | 12.09.2020 | 165,888 | Арм500 | ГОСТ 34028-2016 | 15 | 180x180 | Открытая |  | 166,653 | 1,8 | 0,4 | 166.253 |  |  | 5 | 1563 | 3 | 12981 | 8653 | 5940 | 11325 | 8347 | 476 | 200 | 7 | 2 | 2155 | 9 | 320 | 350 | 110 | [7 empty] | B 789/BC | 0,02 | 0:38:00 | 1539 | 0:38:00 | 1538 | 0:49:17 | 0.1868 | 0.147 | 0.5079 | 0.0081 | 0.0102 | 0.0282 | 0.0013 | 0.0112 | 0.0002 | 0.0008 | 0.0003 |  | 0.0009 | 0.0017 | 0.0026 | 0.0007 | 0.0057 |  |  | 0.0039 |  |  |  |  | RHI DELTEK D99 |  | RHI JUSTAL DS1015
2234 | 12006848 | 12.09.2020 | 162,816 | Арм500 | ГОСТ 34028-2016 | 16 | 180x180 | Открытая |  | 163,575 | 1,8 | 0,4 | 163.175 |  |  | 7 | 1564 | 3 | 13008 | 8675 | 5967 | 11353 | 8378 | 503 | 200 | 7 | 2 | 2155 | 9 | 320 | 350 | 110 | [7 empty] | B 789/BC | 0,01 | 1:18:00 | 1541 | 1:18:00 | 1541 | 1:21:20 | 0.1961 | 0.1561 | 0.5096 | 0.0059 | 0.0068 | 0.0269 | 0.0014 | 0.0121 | 0.0002 | 0.0008 | 0.0003 |  | 0.001 | 0.0017 | 0.0026 | 0.0008 | 0.0081 |  |  | 0.0041 |  |  |  |  | RHI DELTEK D99 |  | RHI JUSTAL DS1015
2235 | 12006849 | 12.09.2020 | 159,744 | Арм500 | ГОСТ 34028-2016 | 17 | 180x180 | Открытая |  | 160,496 | 1,8 | 0,4 | 160.096 |  |  | 9 | 1564 | 3 | 13036 | 8699 | 5995 | 11377 | 8405 | 531 | 200 | 7 | 2 | 2155 | 9 | 320 | 350 | 110 | [7 empty] | B 789/BC | 0,01 | 1:57:00 | 1542 | 1:57:00 | 1543 | 1:58:09 | 0.1875 | 0.1518 | 0.52 | 0.012 | 0.0122 | 0.0274 | 0.0012 | 0.0118 | 0.0002 | 0.0009 | 0.0004 |  | 0.001 | 0.0021 | 0.0026 | 0.0012 | 0.007 |  |  | 0.0041 |  |  |  |  | RHI DELTEK D99 |  | RHI JUSTAL DS1015
2236 | 12006850 | 12.09.2020 | 162,816 | Арм500 | ГОСТ 34028-2016 | 18 | 180x180 | Открытая |  | 163,575 | 1,8 | 0,4 | 163.175 |  |  | 10 | 1565 | 3 | 13063 | 8721 | 6026 | 11405 | 8433 | 558 | 200 | 7 | 2 | 2155 | 9 | 320 | 350 | 110 | [7 empty] | B 789/BC | 0,01 | 2:37:00 | 1541 | 2:37:00 | 1540 | 2:38:12 | 0.1835 | 0.1468 | 0.5146 | 0.0112 | 0.0164 | 0.0301 | 0.0014 | 0.0117 | 0.0002 | 0.0008 | 0.0003 |  | 0.0011 | 0.0022 | 0.0028 | 0.0012 | 0.0069 |  |  | 0.004 |  |  |  |  | RHI DELTEK D99 |  | RHI JUSTAL DS1015
2237 | 12006851 | 12.09.2020 | 165,888 | Арм500 | ГОСТ 34028-2016 | 19 | 180x180 | Открытая |  | 166,653 | 1,8 | 0,4 | 166.253 |  |  | 4 | 1566 | 3 | 13091 | 8745 | 6053 | 11433 | 8463 | 586 | 200 | 7 | 2 | 2155 | 9 | 320 | 350 | 110 | [7 empty] | B 789/BC | 0,01 | 3:17:00 | 1540 | 3:17:00 | 1539 | 3:20:06 | 0.1788 | 0.1471 | 0.5166 | 0.0171 | 0.0182 | 0.0415 | 0.0107 | 0.0337 | 0.0009 | 0.0027 | 0.0004 |  | 0.0011 | 0.0024 | 0.0029 | 0.0011 | 0.0062 |  |  | 0.0041 |  |  |  |  | RHI DELTEK D99 |  | RHI JUSTAL DS1015
2238 | 12006852 | 12.09.2020 | 162,816 | Арм500 | ГОСТ 34028-2016 | 20 | 180x180 | Открытая |  | 163,575 | 1,8 | 0,4 | 163.175 |  |  | 5 | 1566 | 3 | 13119 | 8767 | 6084 | 11460 | 8491 | 614 | 200 | 7 | 2 | 2155 | 9 | 320 | 350 | 110 | [7 empty] | B 789/BC | 0,01 | 3:55:00 | 1542 | 3:55:00 | 1541 | 3:59:02 | 0.1901 | 0.1555 | 0.5189 | 0.0123 | 0.0176 | 0.0463 | 0.0116 | 0.0394 | 0.001 | 0.0033 | 0.0004 |  | 0.001 | 0.0023 | 0.0036 | 0.0011 | 0.0068 |  |  | 0.0041 |  | 0.0001 |  |  | RHI DELTEK D99 |  | RHI JUSTAL DS1015
2239 | 12006853 | 12.09.2020 | 159,744 | Арм500 | ГОСТ 34028-2016 | 21 | 180x180 | Открытая |  | 160,496 | 1,8 | 0,4 | 160.096 |  |  | 7 | 1566 | 3 | 13146 | 8788 | 6111 | 11488 | 8519 | 641 | 200 | 7 | 2 | 2155 | 9 | 320 | 350 | 110 | [7 empty] | B 789/BC | 0,01 | 4:35:00 | 1542 | 4:35:00 | 1543 | 4:40:37 | 0.1953 | 0.15 | 0.5201 | 0.0124 | 0.0229 | 0.0463 | 0.0127 | 0.046 | 0.0008 | 0.003 | 0.0005 |  | 0.0009 | 0.0027 | 0.0038 | 0.0006 | 0.0077 |  |  | 0.0034 |  |  |  |  | RHI DELTEK D99 |  | RHI JUSTAL DS1015
2240 | 12006854 | 12.09.2020 | 162,816 | Арм500 | ГОСТ 34028-2016 | 22 | 180x180 | Открытая |  | 163,575 | 1,8 | 0,4 | 163.175 |  |  | 9 | 1565 | 3 | 13174 | 8813 | 6139 | 11515 | 8546 | 669 | 200 | 7 | 2 | 2155 | 9 | 320 | 350 | 110 | [7 empty] | B 789/BC | 0,01 | 5:15:00 | 1545 | 5:15:00 | 1543 | 5:19:22 | 0.1871 | 0.1432 | 0.5194 | 0.0126 | 0.0165 | 0.0411 | 0.0129 | 0.0405 | 0.0009 | 0.0024 | 0.0005 |  | 0.0009 | 0.0025 | 0.0026 | 0.0003 | 0.0078 |  |  | 0.004 |  |  |  |  | RHI DELTEK D99 |  | RHI JUSTAL DS1015
2241 | 12006855 | 12.09.2020 | 159,744 | Арм500 | ГОСТ 34028-2016 | 23 | 180x180 | Открытая |  | 160,496 | 1,8 | 0,4 | 160.096 |  |  | 10 | 1563 | 3 | 13201 | 8834 | 6167 | 11543 | 8574 | 696 | 200 | 7 | 2 | 2155 | 9 | 320 | 350 | 110 | [7 empty] | B 789/BC | 0,01 | 5:57:00 | 1541 | 5:57:00 | 1540 | 6:01:47 | 0.1965 | 0.1616 | 0.5226 | 0.0138 | 0.0164 | 0.0384 | 0.0131 | 0.0427 | 0.0009 | 0.0021 | 0.0005 |  | 0.0011 | 0.0023 | 0.003 | 0.0006 | 0.0074 |  |  | 0.004 |  |  |  |  | RHI DELTEK D99 |  | RHI JUSTAL DS1015
2242 | 12006856 | 12.09.2020 | 159,744 | Арм500 | ГОСТ 34028-2016 | 24 | 180x180 | Открытая |  | 160,496 | 1,8 | 0,4 | 160.096 |  |  | 4 | 1563 | 3 | 13229 | 8859 | 6194 | 11568 | 8601 | 724 | 200 | 7 | 2 | 2155 | 9 | 320 | 350 | 110 | [7 empty] | B 789/BC | 0,01 | 6:37:00 | 1540 | 6:37:00 | 1543 | 6:45:25 | 0.1764 | 0.1461 | 0.5084 | 0.0137 | 0.0193 | 0.0389 | 0.0149 | 0.0528 | 0.0009 | 0.0024 | 0.0005 |  | 0.001 | 0.0024 | 0.0027 | 0.0008 | 0.0081 |  |  | 0.0039 |  |  |  |  | RHI DELTEK D99 |  | RHI JUSTAL DS1015
2243 | 12006857 | 12.09.2020 | 165,888 | Арм500 | ГОСТ 34028-2016 | 25 | 180x180 | Открытая |  | 166,653 | 1,8 | 0,4 | 166.253 |  |  | 5 | 1562 | 3 | 13257 | 8881 | 6225 | 11595 | 8629 | 755 | 200 | 7 | 2 | 2155 | 9 | 320 | 350 | 110 | [7 empty] | B 789/BC | 0,01 | 7:20:00 | 1539 | 7:20:00 | 1537 | 7:20:24 | 0.1771 | 0.1468 | 0.5067 | 0.0086 | 0.013 | 0.0406 | 0.0182 | 0.0493 | 0.001 | 0.0024 | 0.0004 |  | 0.001 | 0.002 | 0.0025 | 0.0005 | 0.0081 |  |  | 0.004 |  |  |  |  | RHI DELTEK D99 |  | RHI JUSTAL DS1015
2244 | 12006858 | 12.09.2020 | 157,696 | 1018 | ASTM A510/A510M-18 | 26 | 180x180 | Открытая |  | 158,443 | 1,8 | 0,4 | 158.043 |  |  | 7 | 1570 | 3 | 13283 | 8907 | 6252 | 11622 | 8656 | 779 | 200 | 7 | 2 | 2155 | 9 | 320 | 350 | 110 | [7 empty] | B 789/BC | 0,01 | 7:58:00 | 1547 | 7:58:00 | 1547 | 8:05:19 | 0.1674 | 0.1804 | 0.6679 | 0.0079 | 0.0156 | 0.0417 | 0.0171 | 0.051 | 0.0013 | 0.0027 | 0.0006 |  | 0.0011 | 0.0027 | 0.0028 | 0.0006 | 0.0085 |  |  | 0.0046 |  |  |  |  | RHI DELTEK D99 |  | RHI JUSTAL DS1015
2245 | 12006859 | 12.09.2020 | 161,792 | 1018 | ASTM A510/A510M-18 | 27 | 180x180 | Открытая |  | 162,548 | 1,8 | 0,4 | 162.148 |  |  |  | 1570 | 3 | 13312 | 8934 | 6278 | 11648 | 8682 | 806 | 200 | 7 | 2 | 2155 | 9 | 320 | 350 | 110 | [7 empty] | B 789/BC | 0,01 | 8:40:00 | 1545 | 8:40:00 | 1547 | 8:46:31 | 0.1638 | 0.1914 | 0.6915 | 0.0083 | 0.0128 | 0.0349 | 0.0168 | 0.0575 | 0.0012 | 0.0023 | 0.0006 |  | 0.0012 | 0.0025 | 0.0038 | 0.0012 | 0.0099 |  |  | 0.0043 |  | 0.0001 |  |  | RHI DELTEK D99 |  | RHI JUSTAL DS1015
2246 | 12006860 | 12.09.2020 | 172,032 | Арм500 | ГОСТ 34028-2016 | 28 | 180x180 | Открытая |  | 172,81 | 1,8 | 0,4 | 172.41 |  |  | 10 | 1563 | 3 | 13340 | 8961 | 6306 | 11676 | 8713 | 837 | 200 | 7 | 2 | 2155 | 9 | 320 | 350 | 110 | [7 empty] | B 789/BC | 0,01 | 9:23:00 | 1544 | 9:23:00 | 1540 | 9:28:54 | 0.1831 | 0.1778 | 0.661 | 0.0162 | 0.0143 | 0.032 | 0.015 | 0.0509 | 0.0015 | 0.0022 | 0.0005 |  | 0.0014 | 0.0024 | 0.0036 | 0.001 | 0.0085 |  |  | 0.0043 |  |  |  |  | RHI DELTEK D99 |  | RHI JUSTAL DS1015
2247 | 12006861 | 12.09.2020 | 165,888 | Арм500 | ГОСТ 34028-2016 | 29 | 180x180 | Открытая |  | 166,653 | 1,8 | 0,4 | 166.253 |  |  | 4 | 1561 | 3 | 13367 | 8986 | 6336 | 11704 | 8741 | 864 | 200 | 7 | 2 | 2155 | 9 | 320 | 350 | 110 | [7 empty] | B 789/BC | 0,03 | 10:06:00 | 1545 | 10:06:00 | 1544 | 10:12:55 | 0.1909 | 0.1556 | 0.518 | 0.017 | 0.0188 | 0.0376 | 0.0168 | 0.0462 | 0.0012 | 0.0022 | 0.0005 |  | 0.001 | 0.0017 | 0.0036 | 0.0012 | 0.0091 |  |  | 0.0038 |  | 0.0001 |  |  | RHI DELTEK D99 |  | RHI JUSTAL DS1015
2248 | 12006862 | 12.09.2020 | 162,816 | Арм500 | ГОСТ 34028-2016 | 30 | 180x180 | Открытая |  | 163,575 | 1,8 | 0,4 | 163.175 |  |  | 5 | 1560 | 3 | 13395 | 9007 | 6364 | 11731 | 8768 | 895 | 200 | 7 | 2 | 2155 | 9 | 320 | 350 | 110 | [7 empty] | B 789/BC | 0,01 | 10:36:00 | 1538 | 10:36:00 | 1537 | 10:49:30 | 0.1848 | 0.1539 | 0.5032 | 0.008 | 0.0149 | 0.039 | 0.0174 | 0.0465 | 0.0012 | 0.0023 | 0.0005 |  | 0.001 | 0.0018 | 0.0039 | 0.0017 | 0.0093 |  |  | 0.0038 |  | 0.0001 |  |  | RHI DELTEK D99 |  | RHI JUSTAL DS1015
2249 | 12006863 | 12.09.2020 | 165,888 | Арм500 | ГОСТ 34028-2016 | 31 | 180x180 | Открытая |  | 166,653 | 1,8 | 0,4 | 166.253 |  |  | 7 | 1561 | 3 | 13422 | 9032 | 6392 | 11759 | 8799 | 923 | 200 | 7 | 2 | 2155 | 9 | 320 | 350 | 110 | [7 empty] | B 789/BC | 0,01 | 11:28:00 | 1536 | 11:28:00 | 1540 | 11:36:52 | 0.1754 | 0.1615 | 0.5078 | 0.0072 | 0.0151 | 0.0456 | 0.0193 | 0.045 | 0.001 | 0.0024 | 0.0006 |  | 0.001 | 0.0021 | 0.0032 | 0.0017 | 0.0094 |  |  | 0.0038 |  | 0.0001 |  |  | RHI DELTEK D99 |  | RHI JUSTAL DS1015
2250 | 12006864 | 12.09.2020 | 159,744 | Арм500 | ГОСТ 34028-2016 | 32 | 180x180 | Открытая |  | 160,496 | 1,8 | 0,4 | 160.096 |  |  | 9 | 1563 | 3 | 13447 | 9054 | 6419 | 11786 | 8826 | 953 | 200 | 7 | 2 | 2155 | 9 | 320 | 350 | 110 | [7 empty] | B 789/BC | 0,01 | 12:09:00 | 1541 | 12:09:00 | 1542 | 12:12:20 | 0.1847 | 0.1691 | 0.5054 | 0.0161 | 0.0123 | 0.0371 | 0.0167 | 0.0533 | 0.001 | 0.0022 | 0.0006 |  | 0.001 | 0.0018 | 0.0035 | 0.0015 | 0.0099 |  |  | 0.0037 |  | 0.0001 |  |  | RHI DELTEK D99 |  | RHI JUSTAL DS1015
2251 | 12006865 | 12.09.2020 | 156,672 | Арм500 | ГОСТ 34028-2016 | 33 | 180x180 | Открытая |  | 157,417 | 1,8 | 0,4 | 157.017 |  |  |  | 1563 | 3 | 13475 | 9075 | 6447 | 11811 | 8854 | 981 | 200 | 7 | 2 | 2155 | 9 | 320 | 350 | 110 | [7 empty] | B 789/BC | 0,01 | 0:00:00 |  | 0:00:00 |  | 12:50:46 | 0.1958 | 0.1624 | 0.4959 | 0.0103 | 0.0125 | 0.041 | 0.0183 | 0.054 | 0.0011 | 0.0024 | 0.0006 |  | 0.001 | 0.002 | 0.0031 | 0.001 | 0.0109 |  |  | 0.0037 |  | 0.0001 |  |  | RHI DELTEK D99 |  | RHI JUSTAL DS1015
2252 | 12006866 | 12.09.2020 | 165,888 | Арм500 | ГОСТ 34028-2016 | 34 | 180x180 | Открытая |  | 166,653 | 1,8 | 0,4 | 166.253 |  |  | 4 | 1563 | 3 | 13502 | 9100 | 6474 | 11839 | 8882 | 1012 | 200 | 7 | 2 | 2155 | 9 | 320 | 350 | 110 | [7 empty] | B 789/BC | 0,01 | 13:30:00 | 1539 | 13:30:00 | 1541 | 13:35:11 | 0.1982 | 0.1511 | 0.5136 | 0.013 | 0.0125 | 0.0411 | 0.0152 | 0.0501 | 0.0011 | 0.002 | 0.0006 |  | 0.001 | 0.0022 | 0.0033 | 0.0015 | 0.0104 |  |  | 0.0038 |  | 0.0001 |  |  | RHI DELTEK D99 |  | RHI JUSTAL DS1015
2253 | 12006867 | 12.09.2020 | 167,757 | Арм500 | ГОСТ 34028-2016 | 35 | 180x180 | Открытая |  | 176,286 | 1,8 | 0,4 | 175.886 | 5 |  | 5 | 1563 | 3 | 13530 | 9124 | 6505 | 11869 | 8910 | 1039 | 200 | 7 | 2 | 2155 | 9 | 320 | 350 | 110 | [7 empty] | B 789/BC | 0,01 | 14:11:00 | 1539 | 14:11:00 | 1539 | 17:08:57 | 0.1876 | 0.1651 | 0.5167 | 0.0113 | 0.0127 | 0.0409 | 0.015 | 0.0482 | 0.0011 | 0.0019 | 0.0005 |  | 0.0011 | 0.0022 | 0.0035 | 0.0061 | 0.0069 |  |  | 0.0037 |  | 0.0002 |  |  | RHI DELTEK D99 |  | RHI JUSTAL DS1015
2254 | 12006868 | 12.09.2020 | 153,447 | Арм500 | ГОСТ 34028-2016 | 1 | 180x180 | Открытая |  | 156,005 | 1,8 | 0,4 | 155.605 |  | 1.82 |  | 1577 | 6 | 13567 | 34 |  | 11881 | 8944 | 1076 | 200 | 7 | 2 | 2155 | 9 | 320 | 350 | 110 | [7 empty] | B 789/BC | 0,08 | 15:37:01 | 1540 | 15:37:01 | 1538 | 15:49:25 | 0.1806 | 0.1424 | 0.5148 | 0.0187 | 0.0095 | 0.0305 | 0.0174 | 0.0459 | 0.0011 | 0.0034 | 0.0005 |  | 0.0009 | 0.002 | 0.0028 | 0.002 | 0.0097 | [7 empty] | RHI DELTEK D99 | -- -- -- | RHI JUSTAL DS1015 |  | Прорыв по 3 ручью первая зона 15:31
2255 | 12006869 | 12.09.2020 | 159,104 | Арм500 | ГОСТ 34028-2016 | 2 | 180x180 | Открытая |  | 161,354 | 1,8 | 0,4 | 160.954 |  |  | 4 | 1573 | 6 | 13598 | 71 |  | 11906 | 8978 | 1110 | 200 | 7 | 2 | 2155 | 9 | 320 | 350 | 110 | [7 empty] | B 789/BC | 0,04 | 16:33:00 | 1541 | 16:33:00 | 1542 | 16:38:10 | 0.1827 | 0.1437 | 0.5061 | 0.0178 | 0.01 | 0.0387 | 0.0143 | 0.0432 | 0.0012 | 0.0029 | 0.0005 |  | 0.0009 | 0.0018 | 0.0035 | 0.0014 | 0.0088 |  |  | 0.0038 |  |  |  |  | RHI DELTEK D99 |  | RHI JUSTAL DS1015 |  | Прорыв по ручью 4 первая зона 16:49
2256 | 12006870 | 12.09.2020 | 156,672 | Арм500 | ГОСТ 34028-2016 | 3 | 180x180 | Открытая |  | 157,417 | 1,8 | 0,4 | 157.017 |  |  | 5 | 1570 | 6 | 13635 | 111 |  |  | 9018 | 1150 | 200 | 7 | 2 | 2155 | 9 | 320 | 350 | 110 | [7 empty] | B 789/BC | 0,06 | 17:23:00 | 1533 | 17:23:00 | 1535 | 17:30:39 | 0.1881 | 0.1489 | 0.5032 | 0.0162 | 0.0098 | 0.0344 | 0.0133 | 0.0463 | 0.0012 | 0.0022 | 0.0005 |  | 0.0009 | 0.0019 | 0.003 | 0.0015 | 0.0102 |  |  | 0.0039 |  |  |  |  | RHI DELTEK D99 |  | RHI JUSTAL DS1015
2257 | 12006871 | 12.09.2020 | 172,032 | Арм500 | ГОСТ 34028-2016 | 4 | 180x180 | Открытая |  | 172,81 | 1,8 | 0,4 | 172.41 |  |  | 10 | 1575 | 6 | 13678 | 154 |  |  | 9061 | 1193 | 200 | 7 | 2 | 2155 | 9 | 320 | 350 | 110 | [7 empty] | B 789/BC | 0,01 | 18:21:00 | 1536 | 18:21:00 | 1547 | 18:34:27 | 0.1971 | 0.1516 | 0.5135 | 0.009 | 0.0159 | 0.053 | 0.0145 | 0.0464 | 0.0011 | 0.0026 | 0.0006 |  | 0.0011 | 0.0023 | 0.0034 | 0.0015 | 0.0076 |  |  | 0.004 |  | 0.0001 | 0.0007 |  | RHI DELTEK D99 |  | RHI JUSTAL DS1015
2258 | 12006872 | 12.09.2020 | 159,744 | Арм500 | ГОСТ 34028-2016 | 5 | 180x180 | Открытая |  | 160,646 | 1,8 | 0,4 | 160.246 |  |  | 9 | 1575 | 6 | 13714 | 190 | 6514 |  | 9097 | 1232 | 200 | 13 | 2 | 2155 | 9 | 320 | 350 | 110 | [7 empty] | B 789/BC | 0,01 | 19:30:00 | 1546 | 19:30:00 | 1542 | 19:30:48 | 0.1877 | 0.1601 | 0.5205 | 0.0121 | 0.017 | 0.0603 | 0.0159 | 0.0503 | 0.001 | 0.0026 | 0.0006 |  | 0.0011 | 0.0021 | 0.0042 | 0.0014 | 0.007 |  |  | 0.0039 |  | 0.0001 |  |  | RHI DELTEK D99 |  | RHI JUSTAL DS1015
2259 | 12006873 | 12.09.2020 | 165,888 | Арм500 | ГОСТ 34028-2016 | 6 | 180x180 | Открытая |  | 166,653 | 1,8 | 0,4 | 166.253 |  |  | 7 | 1573 | 6 | 13748 | 224 | 6542 |  | 9131 | 1269 | 200 | 13 | 2 | 2155 | 9 | 320 | 350 | 110 | [7 empty] | B 789/BC | 0,01 | 20:25:00 | 1547 | 20:25:00 | 1546 | 20:41:08 | 0.1888 | 0.1415 | 0.5094 | 0.0132 | 0.0139 | 0.0439 | 0.0192 | 0.0507 | 0.0012 | 0.0025 | 0.0005 |  | 0.001 | 0.0022 | 0.0027 | 0.0012 | 0.0055 |  |  | 0.0039 |  |  |  |  | RHI DELTEK D99 |  | RHI JUSTAL DS1015
2260 | 12006874 | 12.09.2020 | 162,816 | Арм500 | ГОСТ 34028-2016 | 7 | 180x180 | Открытая |  | 163,575 | 1,8 | 0,4 | 163.175 |  |  | 4 | 1570 | 6 | 13779 | 258 | 6576 |  | 9162 | 1303 | 200 | 13 | 2 | 2155 | 9 | 320 | 350 | 110 | [7 empty] | B 789/BC | 0,01 | 21:15:00 | 1543 | 21:15:00 | 1547 | 21:22:24 | 0.1891 | 0.1527 | 0.5323 | 0.0094 | 0.0166 | 0.0474 | 0.0166 | 0.0477 | 0.0012 | 0.0027 | 0.0005 |  | 0.0012 | 0.0023 | 0.0038 | 0.0016 | 0.0062 |  |  | 0.004 |  | 0.0001 |  |  | RHI DELTEK D99 |  | RHI JUSTAL DS1015
2261 | 12006875 | 12.09.2020 | 159,744 | Арм500 | ГОСТ 34028-2016 | 8 | 180x180 | Открытая |  | 160,496 | 1,8 | 0,4 | 160.096 |  |  | 5 | 1566 | 6 | 13810 | 292 | 6606 |  | 9193 | 1337 | 200 | 7 | 2 | 2155 | 9 | 320 | 350 | 110 | [7 empty] | B 789/BC | 0,01 | 22:00:00 | 1541 | 22:00:00 | 1541 | 22:05:36 | 0.1829 | 0.1595 | 0.5125 | 0.0122 | 0.0144 | 0.0371 | 0.0142 | 0.0453 | 0.0011 | 0.0024 | 0.0004 |  | 0.0012 | 0.0021 | 0.0032 | 0.0014 | 0.0063 |  |  | 0.0042 |  |  |  |  | RHI DELTEK D99 |  | RHI JUSTAL DS1015
2262 | 12006876 | 12.09.2020 | 165,888 | Арм500 | ГОСТ 34028-2016 | 9 | 180x180 | Открытая |  | 166,853 | 1,8 | 0,4 | 166.453 |  |  | 10 | 1564 | 6 | 13840 | 323 | 6634 | 11921 | 9223 | 1368 | 200 | 7 | 2 | 2155 | 9 | 320 | 350 | 110 | [7 empty] | B 789/BC | 0,01 | 22:45:00 | 1541 | 22:45:00 | 1539 | 22:53:20 | 0.1815 | 0.1739 | 0.5157 | 0.008 | 0.0185 | 0.0424 | 0.0171 | 0.0489 | 0.0009 | 0.0025 | 0.0004 |  | 0.0014 | 0.0023 | 0.0035 | 0.0016 | 0.0056 |  |  | 0.0041 |  | 0.0001 |  |  | RHI DELTEK D99 |  | RHI JUSTAL DS1015 |  | 22:53 запустили 4 ручей
2263 | 12006877 | 12.09.2020 | 162,816 | Арм500 | ГОСТ 34028-2016 | 10 | 180x180 | Открытая |  | 163,575 | 1,8 | 0,4 | 163.175 |  |  | 1 | 1569 | 6 | 13865 | 350 | 6662 | 11949 | 9251 | 1395 | 200 | 7 | 2 | 2155 | 9 | 320 | 350 | 110 | [7 empty] | B 789/BC | 0,01 | 23:30:00 | 1545 | 23:30:00 | 1543 | 23:40:14 | 0.1806 | 0.1597 | 0.5018 | 0.0096 | 0.0159 | 0.0437 | 0.0215 | 0.0457 | 0.0011 | 0.0026 | 0.0004 |  | 0.0011 | 0.0019 | 0.0033 | 0.0015 | 0.0067 |  |  | 0.004 |  | 0.0001 |  |  | RHI DELTEK D99 |  | RHI JUSTAL DS1015
2264 | 12006878 | 12.09.2020 | 156,672 | Арм500 | ГОСТ 34028-2016 | 11 | 180x180 | Открытая |  | 157,417 | 1,8 | 0,4 | 157.017 |  |  | 7 | 1562 | 6 | 13893 | 375 | 6686 | 11973 | 9276 | 1426 | 200 | 7 | 2 | 2155 | 9 | 320 | 350 | 110 | [7 empty] | B 789/BC | 0,01 | 0:10:00 | 1542 | 0:10:00 | 1540 | 0:17:46 | 0.1831 | 0.1444 | 0.5006 | 0.0086 | 0.0112 | 0.0401 | 0.0156 | 0.0493 | 0.0011 | 0.0022 | 0.0005 |  | 0.001 | 0.0016 | 0.0027 | 0.0016 | 0.0069 |  |  | 0.0039 |  |  |  |  | RHI DELTEK D99 |  | RHI JUSTAL DS1015
2265 | 12006879 | 13.09.2020 | 162,816 | Арм500 | ГОСТ 34028-2016 | 12 | 180x180 | Открытая |  | 163,575 | 1,8 | 0,4 | 163.175 |  |  | 4 | 1562 | 6 | 13917 | 402 | 6714 | 12001 | 9303 | 1454 | 200 | 7 | 2 | 2155 | 9 | 320 | 350 | 110 | [7 empty] | B 789/BC | 0,01 | 0:50:00 | 1543 | 0:50:00 | 1541 | 0:56:34 | 0.1801 | 0.1483 | 0.5039 | 0.0142 | 0.0152 | 0.0484 | 0.0192 | 0.0479 | 0.0011 | 0.0026 | 0.0005 |  | 0.001 | 0.0019 | 0.0028 | 0.001 | 0.0075 |  |  | 0.004 |  |  |  |  | RHI DELTEK D99 |  | RHI JUSTAL DS1015
2266 | 12006880 | 13.09.2020 | 165,888 | Арм500 | ГОСТ 34028-2016 | 13 | 180x180 | Открытая |  | 166,653 | 1,8 | 0,4 | 166.253 |  |  | 5 | 1561 | 6 | 13945 | 430 | 6741 | 12029 | 9331 | 1481 | 200 | 7 | 2 | 2155 | 9 | 320 | 350 | 110 | [7 empty] | B 789/BC | 0,01 | 1:30:00 | 1537 | 1:30:00 | 1538 | 1:39:37 | 0.1849 | 0.1519 | 0.501 | 0.008 | 0.0124 | 0.0428 | 0.0123 | 0.0485 | 0.0011 | 0.0025 | 0.0005 |  | 0.0011 | 0.0017 | 0.0043 | 0.0013 | 0.0062 |  |  | 0.0038 |  |  |  |  | RHI DELTEK D99 |  | RHI JUSTAL DS1015
2267 | 12006881 | 13.09.2020 | 156,672 | Арм500 | ГОСТ 34028-2016 | 14 | 180x180 | Открытая |  | 157,417 | 1,8 | 0,4 | 157.017 |  |  | 10 | 1563 | 6 | 13969 | 458 | 6766 | 12053 | 9358 | 1509 | 200 | 7 | 2 | 2155 | 9 | 320 | 350 | 110 | [7 empty] | B 789/BC | 0,01 | 2:08:00 | 1542 | 2:08:00 | 1543 | 2:15:21 | 0.1803 | 0.1712 | 0.5036 | 0.0118 | 0.0167 | 0.0452 | 0.0142 | 0.0545 | 0.0011 | 0.002 | 0.0005 |  | 0.0012 | 0.002 | 0.0035 | 0.0012 | 0.0065 |  |  | 0.004 |  | 0.0001 |  |  | RHI DELTEK D99 |  | RHI JUSTAL DS1015
2268 | 12006882 | 13.09.2020 | 168,96 | Арм500 | ГОСТ 34028-2016 | 15 | 180x180 | Открытая |  | 169,731 | 1,8 | 0,4 | 169.331 |  |  | 1 | 1561 | 6 | 13997 | 485 | 6794 | 12081 | 9386 | 1539 | 200 | 7 | 2 | 2155 | 9 | 320 | 350 | 110 | [7 empty] | B 789/BC | 0,01 | 2:49:00 | 1532 | 2:49:00 | 1534 | 2:55:53 | 0.1814 | 0.153 | 0.5064 | 0.0123 | 0.0182 | 0.0467 | 0.0137 | 0.0508 | 0.0011 | 0.0023 | 0.0005 |  | 0.001 | 0.0022 | 0.003 | 0.0012 | 0.006 |  |  | 0.0039 |  | 0.0001 |  |  | RHI DELTEK D99 |  | RHI JUSTAL DS1015
2269 | 12006883 | 13.09.2020 | 159,744 | Арм500 | ГОСТ 34028-2016 | 16 | 180x180 | Открытая |  | 160,496 | 1,8 | 0,4 | 160.096 |  |  | 7 | 1563 | 6 | 14025 | 513 | 6818 | 12105 | 9414 | 1567 | 200 | 7 | 2 | 2155 | 9 | 320 | 350 | 110 | [7 empty] | B 789/BC | 0,01 | 3:28:00 | 1542 | 3:28:00 | 1541 | 3:38:29 | 0.1873 | 0.1303 | 0.5204 | 0.0104 | 0.0239 | 0.0484 | 0.0153 | 0.044 | 0.0009 | 0.002 | 0.0006 |  | 0.001 | 0.0026 | 0.0032 | 0.0016 | 0.0051 |  |  | 0.004 |  | 0.0002 |  |  | RHI DELTEK D99 |  | RHI JUSTAL DS1015
2270 | 12006884 | 13.09.2020 | 165,888 | Арм500 | ГОСТ 34028-2016 | 17 | 180x180 | Открытая |  | 166,653 | 1,8 | 0,4 | 166.253 |  |  | 4 | 1563 | 6 | 14049 | 540 | 6846 | 12133 | 9441 | 1598 | 200 | 7 | 2 | 2155 | 9 | 320 | 350 | 110 | [7 empty] | B 789/BC | 0,01 | 4:05:00 | 1544 | 4:05:00 | 1543 | 4:15:23 | 0.1938 | 0.153 | 0.5119 | 0.0166 | 0.0181 | 0.0436 | 0.0152 | 0.0464 | 0.0013 | 0.0021 | 0.0005 |  | 0.0012 | 0.0023 | 0.0031 | 0.0013 | 0.0052 |  |  | 0.0041 |  |  | 0.0012 |  | RHI DELTEK D99 |  | RHI JUSTAL DS1015
2271 | 12006885 | 13.09.2020 | 159,744 | Арм500 | ГОСТ 34028-2016 | 18 | 180x180 | Открытая |  | 160,496 | 1,8 | 0,4 | 160.096 |  |  | 5 | 1563 | 6 | 14077 | 568 | 6870 | 12158 | 9469 | 1625 | 200 | 7 | 2 | 2155 | 9 | 320 | 350 | 110 | [7 empty] | B 789/BC | 0,01 | 4:45:00 | 1544 | 4:45:00 | 1542 | 5:01:39 | 0.1813 | 0.155 | 0.5123 | 0.0058 | 0.0147 | 0.0428 | 0.0139 | 0.0381 | 0.0014 | 0.0023 | 0.0004 |  | 0.0011 | 0.0018 | 0.0029 | 0.0016 | 0.005 |  |  | 0.0041 |  |  |  |  | RHI DELTEK D99 |  | RHI JUSTAL DS1015
2272 | 12006886 | 13.09.2020 | 165,888 | Арм500 | ГОСТ 34028-2016 | 19 | 180x180 | Открытая |  | 166,653 | 1,8 | 0,4 | 166.253 |  |  | 10 | 1559 | 6 | 14104 | 596 | 6898 | 12185 | 9496 | 1653 | 200 | 7 | 2 | 2155 | 9 | 320 | 350 | 110 | [7 empty] | B 789/BC | 0,01 | 5:24:00 | 1539 | 5:24:00 | 1538 | 5:33:14 | 0.189 | 0.1588 | 0.5122 | 0.0105 | 0.0204 | 0.0444 | 0.0128 | 0.0389 | 0.0014 | 0.002 | 0.0004 |  | 0.0011 | 0.0022 | 0.003 | 0.0011 | 0.005 |  |  | 0.004 |  |  |  |  | RHI DELTEK D99 |  | RHI JUSTAL DS1015
2273 | 12006887 | 13.09.2020 | 172,032 | Арм500 | ГОСТ 34028-2016 | 20 | 180x180 | Открытая |  | 172,81 | 1,8 | 0,4 | 172.41 |  |  | 1 | 1560 | 6 | 14132 | 623 | 6926 | 12213 | 9527 | 1684 | 200 | 7 | 2 | 2155 | 9 | 320 | 350 | 110 | [7 empty] | B 789/BC | 0,01 | 6:06:00 | 1536 | 6:06:00 | 1536 | 6:12:16 | 0.1964 | 0.1541 | 0.5206 | 0.0085 | 0.0198 | 0.0339 | 0.0038 | 0.022 | 0.0004 | 0.0012 | 0.0004 |  | 0.0011 | 0.0024 | 0.0032 | 0.001 | 0.0056 |  |  | 0.004 |  |  |  |  | RHI DELTEK D99 |  | RHI JUSTAL DS1015
2274 | 12006888 | 13.09.2020 | 162,816 | Арм500 | ГОСТ 34028-2016 | 21 | 180x180 | Открытая |  | 163,575 | 1,8 | 0,4 | 163.175 |  |  | 7 | 1562 | 6 | 14157 | 654 | 6950 | 12237 | 9555 | 1714 | 200 | 7 | 2 | 2155 | 9 | 320 | 350 | 110 | [7 empty] | B 789/BC | 0,01 | 6:45:00 | 1539 | 6:45:00 | 1539 | 6:56:04 | 0.1922 | 0.1493 | 0.5333 | 0.0087 | 0.0132 | 0.0315 | 0.0057 | 0.0213 | 0.0004 | 0.0012 | 0.0005 |  | 0.0011 | 0.0023 | 0.003 | 0.0024 | 0.006 |  |  | 0.004 |  |  |  |  | RHI DELTEK D99 |  | RHI JUSTAL DS1015
2275 | 12006889 | 13.09.2020 | 165,888 | Арм500 | ГОСТ 34028-2016 | 22 | 180x180 | Открытая |  | 166,653 | 1,8 | 0,4 | 166.253 |  |  | 4 | 1560 | 6 | 14184 | 681 | 6978 | 12265 | 9582 | 1742 | 200 | 7 | 2 | 2155 | 9 | 320 | 350 | 110 | [7 empty] | B 789/BC | 0,01 | 7:25:00 | 1542 | 7:25:00 | 1541 | 7:34:07 | 0.1824 | 0.1394 | 0.5281 | 0.0118 | 0.0149 | 0.0296 | 0.0036 | 0.0197 | 0.0003 | 0.0014 | 0.0004 |  | 0.0011 | 0.0026 | 0.004 | 0.0014 | 0.0044 |  |  | 0.0042 |  |  |  |  | RHI DELTEK D99 |  | RHI JUSTAL DS1015
2276 | 12006890 | 13.09.2020 | 165,888 | Арм500 | ГОСТ 34028-2016 | 23 | 180x180 | Открытая |  | 166,653 | 1,8 | 0,4 | 166.253 |  |  | 5 | 1562 | 6 | 14212 | 709 | 7002 | 12293 | 9610 | 1773 | 200 | 7 | 2 | 2155 | 9 | 320 | 350 | 110 | [7 empty] | B 789/BC | 0,01 | 8:05:00 | 1537 | 8:05:00 | 1535 | 8:16:47 | 0.1869 | 0.1506 | 0.5182 | 0.0107 | 0.0136 | 0.0319 | 0.0043 | 0.0222 | 0.0003 | 0.0015 | 0.0004 |  | 0.0011 | 0.0024 | 0.0029 | 0.0013 | 0.0049 |  |  | 0.0042 |  |  |  |  | RHI DELTEK D99 |  | RHI JUSTAL DS1015
2277 | 12006891 | 13.09.2020 | 159,744 | Арм500 | ГОСТ 34028-2016 | 24 | 180x180 | Открытая |  | 160,496 | 1,8 | 0,4 | 160.096 |  |  | 10 | 1563 | 6 | 14239 | 737 | 7027 | 12317 | 9637 | 1800 | 200 | 7 | 2 | 2155 | 9 | 320 | 350 | 110 | [7 empty] | B 789/BC | 0,01 | 8:44:00 | 1540 | 8:44:00 | 1541 | 8:54:23 | 0.1782 | 0.1212 | 0.5411 | 0.0101 | 0.016 | 0.0317 | 0.0041 | 0.0193 | 0.0003 | 0.0015 | 0.0004 |  | 0.0011 | 0.0028 | 0.0028 | 0.0013 | 0.0044 |  |  | 0.0043 |  |  |  |  | RHI DELTEK D99 |  | RHI JUSTAL DS1015
2278 | 12006892 | 13.09.2020 | 168,96 | Арм500 | ГОСТ 34028-2016 | 25 | 180x180 | Открытая |  | 169,731 | 1,8 | 0,4 | 169.331 |  |  |  | 1560 | 6 | 14267 | 764 | 7055 | 12345 | 9665 | 1831 | 200 | 7 | 2 | 2155 | 9 | 320 | 350 | 110 | [7 empty] | B 789/BC | 0,01 | 9:23:00 | 1539 | 9:23:00 | 1537 | 9:32:23 | 0.1775 | 0.1396 | 0.5256 | 0.0145 | 0.0134 | 0.0308 | 0.0036 | 0.0178 | 0.0002 | 0.0013 | 0.0004 |  | 0.0011 | 0.0022 | 0.0026 | 0.0011 | 0.0049 |  |  | 0.0041 |  |  |  |  | RHI DELTEK D99 |  | RHI JUSTAL DS1015
2279 | 12006893 | 13.09.2020 | 165,888 | Арм500 | ГОСТ 34028-2016 | 26 | 180x180 | Открытая |  | 166,653 | 1,8 | 0,4 | 166.253 |  |  | 7 | 1561 | 6 | 14295 | 795 | 7079 | 12372 | 9693 | 1859 | 200 | 7 | 2 | 2155 | 9 | 320 | 350 | 110 | [7 empty] | B 789/BC | 0,01 | 10:03:00 | 1539 | 10:03:00 | 1541 | 10:14:19 | 0.1898 | 0.1623 | 0.5234 | 0.0195 | 0.0153 | 0.0517 | 0.0234 | 0.0466 | 0.0008 | 0.003 | 0.0004 |  | 0.0012 | 0.0022 | 0.0032 | 0.0014 | 0.0047 |  |  | 0.0043 |  |  |  |  | RHI DELTEK D99 |  | RHI JUSTAL DS1015
2280 | 12006894 | 13.09.2020 | 162,816 | Арм500 | ГОСТ 34028-2016 | 27 | 180x180 | Открытая |  | 163,575 | 1,8 | 0,4 | 163.175 |  |  | 4 | 1570 | 6 | 14322 | 823 | 7107 | 12397 | 9720 | 1886 | 200 | 7 | 2 | 2155 | 9 | 320 | 350 | 110 | [7 empty] | B 789/BC | 0,02 | 10:45:00 | 1541 | 10:45:00 | 1543 | 10:54:16 | 0.1863 | 0.1725 | 0.5284 | 0.0128 | 0.0198 | 0.0464 | 0.0163 | 0.0496 | 0.0012 | 0.0025 | 0.0004 |  | 0.0013 | 0.0026 | 0.0033 | 0.0013 | 0.0049 |  |  | 0.0044 |  |  |  |  | RHI DELTEK D99 |  | RHI JUSTAL DS1015
2281 | 12006895 | 13.09.2020 | 162,816 | Арм500 | ГОСТ 34028-2016 | 28 | 180x180 | Открытая |  | 163,575 | 1,8 | 0,4 | 163.175 |  |  | 10 | 1594 | 6 | 14347 | 850 | 7131 | 12425 | 9748 | 1917 | 200 | 7 | 2 | 2155 | 9 | 320 | 350 | 110 | [7 empty] | B 789/BC | 0,01 | 11:29:00 | 1540 | 11:29:00 | 1542 | 11:38:32 | 0.1936 | 0.1671 | 0.5404 | 0.0102 | 0.0203 | 0.0439 | 0.0124 | 0.0491 | 0.001 | 0.0023 | 0.0004 |  | 0.0013 | 0.0025 | 0.003 | 0.0012 | 0.0043 |  |  | 0.0042 |  |  |  |  | RHI DELTEK D99 |  | RHI JUSTAL DS1015
2282 | 12006896 | 13.09.2020 | 168,96 | Арм500 | ГОСТ 34028-2016 | 29 | 180x180 | Открытая |  | 169,731 | 1,8 | 0,4 | 169.331 |  |  | 5 | 1569 | 6 | 14377 | 878 | 7159 | 12449 | 9779 | 1944 | 200 | 7 | 2 | 2155 | 9 | 320 | 350 | 110 | [7 empty] | B 789/BC | 0,01 | 12:11:00 | 1539 | 12:11:00 | 1538 | 12:28:29 | 0.1756 | 0.1703 | 0.5199 | 0.0117 | 0.0179 | 0.0439 | 0.0157 | 0.0492 | 0.001 | 0.0024 | 0.0003 |  | 0.0012 | 0.0023 | 0.0043 | 0.0016 | 0.004 |  |  | 0.0042 |  |  |  |  | RHI DELTEK D99 |  | RHI JUSTAL DS1015
2283 | 12006897 | 13.09.2020 | 168,96 | Арм500 | ГОСТ 34028-2016 | 30 | 180x180 | Открытая |  | 169,731 | 1,8 | 0,4 | 169.331 |  |  | 7 | 1567 | 6 | 14405 | 905 | 7187 | 12477 | 9806 | 1975 | 200 | 7 | 2 | 2155 | 9 | 320 | 350 | 110 | [7 empty] | B 789/BC | 0,01 | 12:56:00 | 1539 | 12:56:00 | 1542 | 13:07:10 | 0.1864 | 0.1528 | 0.5232 | 0.0113 | 0.02 | 0.0496 | 0.0138 | 0.0457 | 0.0008 | 0.0025 | 0.0004 |  | 0.0011 | 0.0026 | 0.0032 | 0.002 | 0.0037 |  |  | 0.004 |  |  |  |  | RHI DELTEK D99 |  | RHI JUSTAL DS1015
2284 | 12006898 | 13.09.2020 | 159,744 | Арм500 | ГОСТ 34028-2016 | 31 | 180x180 | Открытая |  | 160,496 | 1,8 | 0,4 | 160.096 |  |  | 4 | 1563 | 6 | 14433 | 933 | 7211 | 12501 | 9834 | 2003 | 200 | 7 | 2 | 2155 | 9 | 320 | 350 | 110 | [7 empty] | B 789/BC | 0,01 | 13:36:00 | 1538 | 13:36:00 | 1540 | 13:46:43 | 0.1968 | 0.1705 | 0.5237 | 0.0081 | 0.013 | 0.0368 | 0.0133 | 0.0489 | 0.001 | 0.0022 | 0.0003 |  | 0.0012 | 0.0022 | 0.0039 | 0.0011 | 0.0048 |  |  | 0.0042 |  |  |  |  | RHI DELTEK D99 |  | RHI JUSTAL DS1015
2285 | 12006899 | 13.09.2020 | 165,888 | Арм500 | ГОСТ 34028-2016 | 32 | 180x180 | Открытая |  | 166,653 | 1,8 | 0,4 | 166.253 |  |  | 10 | 1563 | 6 | 14460 | 961 | 7239 | 12529 | 9861 | 2030 | 200 | 7 | 2 | 2155 | 9 | 320 | 350 | 110 | [7 empty] | B 789/BC | 0,01 | 14:15:00 | 1539 | 14:15:00 | 1538 | 14:26:36 | 0.1829 | 0.1609 | 0.5409 | 0.0086 | 0.0152 | 0.0465 | 0.0257 | 0.0479 | 0.0009 | 0.003 | 0.0004 |  | 0.0012 | 0.0024 | 0.0034 | 0.0013 | 0.0054 |  |  | 0.0041 |  |  |  |  | RHI DELTEK D99 |  | RHI JUSTAL DS1015
2286 | 12006900 | 13.09.2020 | 165,888 | Арм500 | ГОСТ 34028-2016 | 33 | 180x180 | Открытая |  | 166,653 | 1,8 | 0,4 | 166.253 |  |  | 5 | 1563 | 6 | 14488 | 988 | 7266 | 12554 | 9889 | 2061 | 200 | 7 | 2 | 2155 | 9 | 320 | 350 | 110 | [7 empty] | B 789/BC | 0,02 | 14:53:00 | 1542 | 14:53:00 | 1543 | 15:01:44 | 0.1824 | 0.1511 | 0.5235 | 0.0071 | 0.0153 | 0.0386 | 0.0159 | 0.04 | 0.0012 | 0.0028 | 0.0003 |  | 0.0011 | 0.0023 | 0.0029 | 0.001 | 0.0054 |  |  | 0.0041 |  |  |  |  | RHI DELTEK D99 |  | RHI JUSTAL DS1015
2287 | 12006901 | 13.09.2020 | 159,744 | Арм500 | ГОСТ 34028-2016 | 34 | 180x180 | Открытая |  | 160,496 | 1,8 | 0,4 | 160.096 |  |  | 1 | 1566 | 6 | 14515 | 1016 | 7291 | 12578 | 9917 | 2089 | 200 | 7 | 2 | 2155 | 9 | 320 | 350 | 110 | [7 empty] | B 789/BC | 0,02 | 15:33:00 | 1538 | 15:33:00 | 1541 | 15:42:54 | 0.1861 | 0.1421 | 0.5357 | 0.0073 | 0.0115 | 0.0497 | 0.03 | 0.0522 | 0.001 | 0.003 | 0.0004 |  | 0.001 | 0.0022 | 0.0036 | 0.0017 | 0.0059 |  |  | 0.0041 |  |  |  |  | RHI DELTEK D99 |  | RHI JUSTAL DS1015
2288 | 12006902 | 13.09.2020 | 156,672 | Арм500 | ГОСТ 34028-2016 | 35 | 180x180 | Открытая |  | 157,417 | 1,8 | 0,4 | 157.017 |  |  | 3 | 1571 | 6 | 14540 | 1043 | 7316 | 12603 | 9944 | 2116 | 200 | 7 | 2 | 2155 | 9 | 320 | 350 | 110 | [7 empty] | B 789/BC | 0,01 | 16:10:00 | 1543 | 16:10:00 | 1541 | 16:20:55 | 0.1972 | 0.1601 | 0.5116 | 0.0045 | 0.0138 | 0.046 | 0.0227 | 0.0497 | 0.0012 | 0.0026 | 0.0003 |  | 0.0012 | 0.0023 | 0.0032 | 0.0016 | 0.0049 |  |  | 0.0043 |  | 0.0001 |  |  | RHI DELTEK D99 |  | RHI JUSTAL DS1015
2289 | 12006903 | 13.09.2020 | 159,744 | Арм500 | ГОСТ 34028-2016 | 36 | 180x180 | Открытая |  | 160,496 | 1,8 | 0,4 | 160.096 |  |  | 7 | 1561 | 6 | 14568 | 1071 | 7343 | 12627 | 9969 | 2144 | 200 | 7 | 2 | 2155 | 9 | 320 | 350 | 110 | [7 empty] | B 789/BC | 0,02 | 16:49:00 | 1541 | 16:49:00 | 1542 | 17:01:50 | 0.1894 | 0.1558 | 0.5253 | 0.0106 | 0.0116 | 0.0346 | 0.0163 | 0.0427 | 0.0013 | 0.0025 | 0.0003 |  | 0.0012 | 0.0021 | 0.0047 | 0.0015 | 0.0071 |  |  | 0.0043 |  |  |  |  | RHI DELTEK D99 |  | RHI JUSTAL DS1015
2290 | 12006904 | 13.09.2020 | 162,816 | Арм500 | ГОСТ 34028-2016 | 37 | 180x180 | Открытая |  | 163,575 | 1,8 | 0,4 | 163.175 |  |  | 10 | 1561 | 6 | 14595 | 1099 | 7368 | 12655 | 9996 | 2171 | 200 | 7 | 2 | 2155 | 9 | 320 | 350 | 110 | [7 empty] | B 789/BC | 0,01 | 17:29:00 | 1542 | 17:29:00 | 1542 | 17:39:04 | 0.1926 | 0.1567 | 0.5106 | 0.0055 | 0.0125 | 0.0382 | 0.0163 | 0.0513 | 0.001 | 0.0023 | 0.0003 |  | 0.0012 | 0.0021 | 0.0045 | 0.0013 | 0.0058 |  |  | 0.0042 |  |  |  |  | RHI DELTEK D99 |  | RHI JUSTAL DS1015
2291 | 12006905 | 13.09.2020 | 156,672 | Арм500 | ГОСТ 34028-2016 | 38 | 180x180 | Открытая |  | 157,417 | 1,8 | 0,4 | 157.017 |  |  | 5 | 1559 | 6 | 14620 | 1123 | 7392 | 12680 | 10024 | 2202 | 200 | 7 | 2 | 2155 | 9 | 320 | 350 | 110 | [7 empty] | B 789/BC | 0,01 | 17:08:00 | 1536 | 17:08:00 | 1535 | 18:18:15 | 0.1832 | 0.1545 | 0.5104 | 0.0066 | 0.0119 | 0.0405 | 0.0176 | 0.0475 | 0.0009 | 0.0026 | 0.0003 |  | 0.0011 | 0.0021 | 0.0029 | 0.0014 | 0.004 |  |  | 0.0042 |  |  |  |  | RHI DELTEK D99 |  | RHI JUSTAL DS1015
2292 | 12006906 | 13.09.2020 | 168,96 | Арм500 | ГОСТ 34028-2016 | 39 | 180x180 | Открытая |  | 169,731 | 1,8 | 0,4 | 169.331 |  |  | 1 | 1562 | 6 | 14647 | 1154 | 7420 | 12707 | 10052 | 2230 | 200 | 7 | 2 | 2155 | 9 | 320 | 350 | 110 | [7 empty] | B 789/BC | 0,01 | 18:49:00 | 1537 | 18:49:00 | 1537 | 18:56:21 | 0.1733 | 0.1545 | 0.5142 | 0.0049 | 0.0134 | 0.0402 | 0.0185 | 0.0489 | 0.0014 | 0.0035 | 0.0004 |  | 0.0012 | 0.0023 | 0.0034 | 0.0013 | 0.0043 |  |  | 0.0043 |  |  |  |  | RHI DELTEK D99 |  | RHI JUSTAL DS1015
2293 | 12006907 | 13.09.2020 | 159,744 | Арм500 | ГОСТ 34028-2016 | 40 | 180x180 | Открытая |  | 160,496 | 1,8 | 0,4 | 160.096 |  |  | 3 | 1565 | 6 | 14675 | 1178 | 7445 | 12732 | 10079 | 2260 | 200 | 7 | 2 | 2155 | 9 | 320 | 350 | 110 | [7 empty] | B 789/BC | 0,01 | 19:30:00 | 1538 | 19:30:00 | 1538 | 19:37:43 | 0.1818 | 0.1595 | 0.5039 | 0.0053 | 0.0139 | 0.04 | 0.0155 | 0.0449 | 0.0013 | 0.0029 | 0.0003 |  | 0.0013 | 0.002 | 0.0045 | 0.0025 | 0.0041 |  |  | 0.0042 |  | 0.0001 |  |  | RHI DELTEK D99 |  | RHI JUSTAL DS1015
2294 | 12006908 | 13.09.2020 | 165,735 | Арм500 | ГОСТ 34028-2016 | 41 | 180x180 | Открытая |  | 174,859 | 1,8 | 0,4 | 174.459 | 5,6 |  | 7 | 1565 | 6 | 14703 | 1206 | 7472 | 12759 | 10107 | 2288 | 200 | 7 | 2 | 2155 | 9 | 320 | 350 | 110 | [7 empty] | B 789/BC | 0,01 | 20:10:00 | 1539 | 20:10:00 | 1540 | 20:13:53 | 0.1887 | 0.1689 | 0.5102 | 0.0064 | 0.0133 | 0.0395 | 0.0147 | 0.0447 | 0.0012 | 0.0027 | 0.0003 |  | 0.0012 | 0.0021 | 0.004 | 0.0019 | 0.0048 |  |  | 0.0042 |  | 0.0001 |  |  | RHI DELTEK D99 |  | RHI JUSTAL DS1015
2295 | 12006909 | 13.09.2020 | 159,744 | Арм500 | ГОСТ 34028-2016 | 1 | 180x180 | Открытая |  | 161,416 | 1,8 | 0,4 | 161.016 |  |  | 5 | 1575 | 1 | 14731 | 1234 | 28 | 28 | 25 | 2313 | 200 | 7 | 2 | 2155 | 9 | 320 | 350 | 110 | [7 empty] | B 789/BC | 0,08 | 21:43:00 | 1540 | 21:43:00 | 1546 | 22:04:56 | 0.1848 | 0.1891 | 0.6874 | 0.0044 | 0.0136 | 0.0438 | 0.0169 | 0.0534 | 0.0012 | 0.0026 | 0.0004 |  | 0.0011 | 0.0023 | 0.0039 | 0.0015 | 0.0094 |  |  | 0.0043 |  | 0.0001 |  |  | RHI DELTEK D99 |  | RHI JUSTAL DS1015
2296 | 12006910 | 13.09.2020 | 159,744 | Арм500 | ГОСТ 34028-2016 | 2 | 180x180 | Открытая |  | 160,496 | 1,8 | 0,4 | 160.096 |  |  | 1 | 1565 | 1 | 14758 | 1258 | 55 | 52 | 52 | 2340 | 200 | 7 | 2 | 2155 | 9 | 320 | 350 | 110 | [7 empty] | B 789/BC | 0,02 | 22:22:00 | 1546 | 22:22:00 | 1542 | 22:37:39 | 0.1973 | 0.1735 | 0.6874 | 0.0062 | 0.0179 | 0.0522 | 0.0183 | 0.0569 | 0.0013 | 0.0019 | 0.0004 |  | 0.0011 | 0.0022 | 0.0044 | 0.0009 | 0.008 |  |  | 0.0042 |  |  |  |  | RHI DELTEK D99 |  | RHI JUSTAL DS1015
2297 | 12006911 | 13.09.2020 | 162,816 | Арм500 | ГОСТ 34028-2016 | 3 | 180x180 | Открытая |  | 163,575 | 1,8 | 0,4 | 163.175 |  |  | 3 | 1565 | 1 | 14786 | 1286 | 80 | 80 | 80 | 2368 | 200 | 7 | 2 | 2155 | 9 | 320 | 350 | 110 | [7 empty] | B 789/BC | 0,02 | 23:11:00 | 1544 | 23:11:00 | 1538 | 23:14:16 | 0.1897 | 0.1899 | 0.7072 | 0.0086 | 0.0195 | 0.0475 | 0.0162 | 0.0489 | 0.0012 | 0.0019 | 0.0005 |  | 0.0012 | 0.0026 | 0.0034 | 0.0014 | 0.0067 |  |  | 0.0044 |  |  |  |  | RHI DELTEK D99 |  | RHI JUSTAL DS1015
2298 | 12006912 | 13.09.2020 | 168,96 | Арм500 | ГОСТ 34028-2016 | 4 | 180x180 | Открытая |  | 169,731 | 1,8 | 0,4 | 169.331 |  |  | 7 | 1562 | 1 | 14813 | 1313 | 107 | 107 | 111 | 2395 | 200 | 7 | 2 | 2155 | 9 | 320 | 350 | 110 | [7 empty] | B 789/BC | 0,03 | 23:32:00 | 1542 | 23:32:00 | 1541 | 0:01:09 | 0.187 | 0.1922 | 0.6926 | 0.0095 | 0.0168 | 0.0424 | 0.0146 | 0.0432 | 0.0011 | 0.002 | 0.0005 |  | 0.0011 | 0.0024 | 0.0031 | 0.0013 | 0.0063 |  |  | 0.0042 |  |  |  |  | RHI DELTEK D99 |  | RHI JUSTAL DS1015
2299 | 12006913 | 14.09.2020 | 165,888 | Арм500 | ГОСТ 34028-2016 | 5 | 180x180 | Открытая |  | 166,653 | 1,8 | 0,4 | 166.253 |  |  | 10 | 1563 | 1 | 14841 | 1341 | 135 | 135 | 138 | 2423 | 200 | 7 | 2 | 2155 | 9 | 320 | 350 | 110 | [7 empty] | B 789/BC | 0,02 | 0:33:00 | 1540 | 0:33:00 | 1541 | 0:37:42 | 0.1939 | 0.1666 | 0.7081 | 0.0118 | 0.0181 | 0.0441 | 0.028 | 0.0411 | 0.0012 | 0.0019 | 0.0004 |  | 0.0011 | 0.0027 | 0.0038 | 0.0012 | 0.0073 |  |  | 0.0043 |  |  |  |  | RHI DELTEK D99 |  | RHI JUSTAL DS1015
2300 | 12006914 | 14.09.2020 | 162,816 | Арм500 | ГОСТ 34028-2016 | 6 | 180x180 | Открытая |  | 163,575 | 1,8 | 0,4 | 163.175 |  |  | 1 | 1561 | 1 | 14869 | 1369 | 163 | 160 | 166 | 2451 | 200 | 7 | 2 | 2155 | 9 | 320 | 350 | 110 | [7 empty] | B 789/BC | 0,01 | 1:15:00 | 1539 | 1:15:00 | 1541 | 1:18:50 | 0.1966 | 0.1917 | 0.71 | 0.0079 | 0.0176 | 0.0452 | 0.0203 | 0.0454 | 0.0014 | 0.0024 | 0.0005 |  | 0.0012 | 0.0024 | 0.0039 | 0.0011 | 0.0076 |  |  | 0.0044 |  |  |  |  | RHI DELTEK D99 |  | RHI JUSTAL DS1015
2301 | 12006915 | 14.09.2020 | 168,96 | Арм500 | ГОСТ 34028-2016 | 7 | 180x180 | Открытая |  | 169,731 | 1,8 | 0,4 | 169.331 |  |  | 3 | 1559 | 1 | 14899 | 1396 | 187 | 184 | 196 | 2481 | 200 | 7 | 2 | 2155 | 9 | 320 | 350 | 110 | [7 empty] | B 789/BC | 0,03 | 1:56:00 | 1536 | 1:56:00 | 1537 | 2:04:45 | 0.1908 | 0.1811 | 0.6813 | 0.0095 | 0.0131 | 0.0377 | 0.0149 | 0.0507 | 0.0012 | 0.0018 | 0.0005 |  | 0.0011 | 0.0022 | 0.0032 | 0.0017 | 0.0078 |  |  | 0.0043 |  | 0.0001 |  |  | RHI DELTEK D99 |  | RHI JUSTAL DS1015
2302 | 12006916 | 14.09.2020 | 165,888 | Арм500 | ГОСТ 34028-2016 | 8 | 180x180 | Открытая |  | 166,653 | 1,8 | 0,4 | 166.253 |  |  | 7 | 1560 | 1 | 14927 | 1424 | 215 | 212 | 224 | 2509 | 200 | 7 | 2 | 2155 | 9 | 320 | 350 | 110 | [7 empty] | B 789/BC | 0,01 | 2:37:00 | 1539 | 2:37:00 | 1544 | 2:42:23 | 0.1942 | 0.2039 | 0.7052 | 0.0083 | 0.0144 | 0.05 | 0.0148 | 0.0509 | 0.001 | 0.0019 | 0.0005 |  | 0.0012 | 0.0025 | 0.0035 | 0.0013 | 0.0076 |  |  | 0.0043 |  | 0.0001 |  |  | RHI DELTEK D99 |  | RHI JUSTAL DS1015
2303 | 12006917 | 14.09.2020 | 165,888 | Арм500 | ГОСТ 34028-2016 | 9 | 180x180 | Открытая |  | 166,653 | 1,8 | 0,4 | 166.253 |  |  | 5 | 1563 | 1 | 14955 | 1451 | 242 | 236 | 252 | 2540 | 200 | 7 | 2 | 2155 | 9 | 320 | 350 | 110 | [7 empty] | B 789/BC | 0,01 | 3:18:00 | 1539 | 3:18:00 | 1538 | 3:22:45 | 0.1953 | 0.1909 | 0.6964 | 0.0125 | 0.0133 | 0.0438 | 0.0144 | 0.0376 | 0.0011 | 0.0016 | 0.0005 |  | 0.001 | 0.0022 | 0.0031 | 0.0016 | 0.0089 |  |  | 0.0043 |  |  |  |  | RHI DELTEK D99 |  | RHI JUSTAL DS1015
2304 | 12006918 | 14.09.2020 | 165,888 | Арм500 | ГОСТ 34028-2016 | 10 | 180x180 | Открытая |  | 166,653 | 1,8 | 0,4 | 166.253 |  |  | 10 | 1560 | 1 | 14982 | 1479 | 267 | 264 | 282 | 2567 | 200 | 7 | 2 | 2155 | 9 | 320 | 350 | 110 | [7 empty] | B 789/BC | 0,01 | 3:58:00 | 1542 | 3:58:00 | 1541 | 4:13:59 | 0.1927 | 0.1797 | 0.6853 | 0.0098 | 0.0133 | 0.05 | 0.0154 | 0.0377 | 0.0012 | 0.0023 | 0.0005 |  | 0.0011 | 0.0023 | 0.0031 | 0.0014 | 0.0066 |  |  | 0.0042 |  | 0.0001 |  |  | RHI DELTEK D99 |  | RHI JUSTAL DS1015
2305 | 12006919 | 14.09.2020 | 172,032 | Арм500 | ГОСТ 34028-2016 | 11 | 180x180 | Открытая |  | 172,81 | 1,8 | 0,4 | 172.41 |  |  | 1 | 1559 | 1 | 15013 | 1507 | 295 | 289 | 313 | 2598 | 200 | 7 | 2 | 2155 | 9 | 320 | 350 | 110 | [7 empty] | B 789/BC | 0,01 | 4:39:00 | 1535 | 4:39:00 | 1538 | 4:43:17 | 0.1883 | 0.1839 | 0.6946 | 0.008 | 0.0154 | 0.0588 | 0.0251 | 0.0441 | 0.0011 | 0.0026 | 0.0005 |  | 0.0011 | 0.0027 | 0.0034 | 0.0013 | 0.0074 |  |  | 0.0043 |  | 0.0001 |  |  | RHI DELTEK D99 |  | RHI JUSTAL DS1015
2306 | 12006920 | 14.09.2020 | 159,744 | Арм500 | ГОСТ 34028-2016 | 12 | 180x180 | Открытая |  | 160,496 | 1,8 | 0,4 | 160.096 |  |  | 3 | 1561 |  | 15040 | 1534 | 319 | 313 | 341 | 2626 | 200 | 7 | 2 | 2155 | 9 | 320 | 350 | 110 | [7 empty] | B 789/BC | 0,03 | 5:19:00 | 1539 | 5:19:00 | 1538 | 5:27:31 | 0.1907 | 0.1984 | 0.706 | 0.0047 | 0.0139 | 0.0524 | 0.0154 | 0.0444 | 0.0012 | 0.0018 | 0.0006 |  | 0.0012 | 0.0028 | 0.004 | 0.0013 | 0.0074 |  |  | 0.0041 |  | 0.0001 |  |  | RHI DELTEK D99 |  | RHI JUSTAL DS1015
2307 | 12006921 | 14.09.2020 | 159,744 | Арм500 | ГОСТ 34028-2016 | 13 | 180x180 | Открытая |  | 160,496 | 1,8 | 0,4 | 160.096 |  |  | 7 | 1560 | 1 | 15068 | 1562 | 344 | 338 | 368 | 2653 | 200 | 7 | 2 | 2155 | 9 | 320 | 350 | 110 | [7 empty] | B 789/BC | 0,02 | 6:00:00 | 1538 | 6:00:00 | 1537 | 6:10:50 | 0.1776 | 0.176 | 0.7033 | 0.0098 | 0.0138 | 0.0554 | 0.0138 | 0.0448 | 0.001 | 0.002 | 0.0005 |  | 0.0011 | 0.0027 | 0.0033 | 0.0015 | 0.0067 |  |  | 0.0045 |  | 0.0001 |  |  | RHI DELTEK D99 |  | RHI JUSTAL DS1015
2308 | 12006922 | 14.09.2020 | 159,744 | Арм500 | ГОСТ 34028-2016 | 14 | 180x180 | Открытая |  | 160,496 | 1,8 | 0,4 | 160.096 |  |  | 5 | 1561 | 1 | 15096 | 1589 | 368 | 362 | 396 | 2681 | 200 | 7 | 2 | 2155 | 9 | 320 | 350 | 110 | [7 empty] | B 789/BC | 0,01 | 6:39:00 | 1539 | 6:39:00 | 1536 | 6:46:29 | 0.1741 | 0.1887 | 0.6906 | 0.0076 | 0.0122 | 0.0659 | 0.0176 | 0.0456 | 0.0013 | 0.0021 | 0.0005 |  | 0.0011 | 0.0026 | 0.0035 | 0.0012 | 0.0079 |  |  | 0.0043 |  | 0.0001 |  |  | RHI DELTEK D99 |  | RHI JUSTAL DS1015
2309 | 12006923 | 14.09.2020 | 165,888 | Арм500 | ГОСТ 34028-2016 | 15 | 180x180 | Открытая |  | 166,653 | 1,8 | 0,4 | 166.253 |  |  | 10 | 1562 | 1 | 15123 | 1614 | 396 | 390 | 423 | 2711 | 200 | 7 | 2 | 2155 | 9 | 320 | 350 | 110 | [7 empty] | B 789/BC | 0,01 | 7:17:00 | 1540 | 7:17:00 | 1539 | 7:26:22 | 0.1941 | 0.1931 | 0.6971 | 0.0096 | 0.0139 | 0.0532 | 0.0131 | 0.0468 | 0.001 | 0.0017 | 0.0005 |  | 0.0013 | 0.0027 | 0.004 | 0.0014 | 0.006 |  |  | 0.0044 |  | 0.0001 |  |  | RHI DELTEK D99 |  | RHI JUSTAL DS1015
2310 | 12006924 | 14.09.2020 | 162,816 | Арм500 | ГОСТ 34028-2016 | 16 | 180x180 | Открытая |  | 163,575 | 1,8 | 0,4 | 163.175 |  |  | 1 | 1562 | 1 | 15151 | 1642 | 424 | 415 | 454 | 2739 | 200 | 7 | 2 | 2155 | 9 | 320 | 350 | 110 | [7 empty] | B 789/BC | 0,01 | 7:55:00 | 1541 | 7:55:00 | 1539 | 8:00:29 | 0.1898 | 0.1892 | 0.7096 | 0.0078 | 0.0126 | 0.0479 | 0.0138 | 0.0469 | 0.0012 | 0.0024 | 0.0006 |  | 0.0012 | 0.0029 | 0.0031 | 0.0013 | 0.0059 |  |  | 0.0048 |  |  |  |  | RHI DELTEK D99 |  | RHI JUSTAL DS1015
2311 | 12006925 | 14.09.2020 | 159,744 | Арм500 | ГОСТ 34028-2016 | 17 | 180x180 | Открытая |  | 160,496 | 1,8 | 0,4 | 160.096 |  |  | 3 | 1560 | 1 | 15175 | 1669 | 448 | 439 | 482 | 2767 | 200 | 7 | 2 | 2155 | 9 | 320 | 350 | 110 | [7 empty] | B 789/BC | 0,01 | 8:37:00 | 1537 | 8:37:00 | 1538 | 8:54:32 | 0.1909 | 0.1947 | 0.7076 | 0.009 | 0.0123 | 0.0482 | 0.0127 | 0.0424 | 0.0011 | 0.0022 | 0.0003 |  | 0.0012 | 0.0025 | 0.0034 | 0.0013 | 0.0053 |  |  | 0.0047 |  |  |  |  | RHI DELTEK D99 |  | RHI JUSTAL DS1015
2312 | 12006926 | 14.09.2020 | 159,744 | Арм500 | ГОСТ 34028-2016 | 18 | 180x180 | Открытая |  | 160,496 | 1,8 | 0,4 | 160.096 |  |  | 7 | 1560 | 1 | 15203 | 1697 | 473 | 464 | 509 | 2794 | 200 | 7 | 2 | 2155 | 9 | 320 | 350 | 110 | [7 empty] | B 789/BC | 0,02 | 9:15:00 | 1540 | 9:15:00 | 1541 | 9:17:26 | 0.1886 | 0.1946 | 0.7337 | 0.0076 | 0.0143 | 0.0533 | 0.0153 | 0.0464 | 0.001 | 0.0023 | 0.0004 |  | 0.0014 | 0.0028 | 0.0039 | 0.0013 | 0.0054 |  |  | 0.0048 |  | 0.0001 |  |  | RHI DELTEK D99 |  | RHI JUSTAL DS1015
2313 | 12006927 | 14.09.2020 | 159,744 | Арм500 | ГОСТ 34028-2016 | 19 | 180x180 | Открытая |  | 160,496 | 1,8 | 0,4 | 160.096 |  |  | 5 | 1560 | 1 | 15228 | 1724 | 500 | 488 | 537 | 2822 | 200 | 7 | 2 | 2155 | 9 | 320 | 350 | 110 | [7 empty] | B 789/BC | 0,02 | 9:55:00 | 1538 | 9:55:00 | 1536 | 9:57:23 | 0.1858 | 0.1919 | 0.7124 | 0.0053 | 0.0133 | 0.0488 | 0.0163 | 0.0475 | 0.0008 | 0.0026 | 0.0004 |  | 0.0013 | 0.0029 | 0.0034 | 0.0021 | 0.0059 |  |  | 0.0048 |  | 0.0001 |  |  | RHI DELTEK D99 |  | RHI JUSTAL DS1015
2314 | 12006928 | 14.09.2020 | 165,888 | Арм500 | ГОСТ 34028-2016 | 20 | 180x180 | Открытая |  | 166,653 | 1,8 | 0,4 | 166.253 |  |  | 10 | 1562 | 1 | 15255 | 1752 | 528 | 513 | 568 | 2849 | 200 | 7 | 2 | 2155 | 9 | 320 | 350 | 110 | [7 empty] | B 789/BC | 0,02 | 10:34:00 | 1538 | 10:34:00 | 1536 | 10:36:08 | 0.1859 | 0.1797 | 0.7019 | 0.0056 | 0.0137 | 0.048 | 0.0138 | 0.0468 | 0.0011 | 0.0025 | 0.0003 |  | 0.0014 | 0.0026 | 0.0037 | 0.0012 | 0.0053 |  |  | 0.0048 |  | 0.0001 |  |  | RHI DELTEK D99 |  | RHI JUSTAL DS1015
2315 | 12006929 | 14.09.2020 | 165,888 | Арм500 | ГОСТ 34028-2016 | 21 | 180x180 | Открытая |  | 166,653 | 1,8 | 0,4 | 166.253 |  |  | 1 | 1559 | 1 | 15283 | 1780 | 553 | 541 | 595 | 2880 | 200 | 7 | 2 | 2155 | 9 | 320 | 350 | 110 | [7 empty] | B 789/BC | 0,02 | 11:13:00 | 1541 | 11:13:00 | 1541 | 11:17:17 | 0.1872 | 0.1812 | 0.6942 | 0.0079 | 0.0135 | 0.0473 | 0.0129 | 0.048 | 0.001 | 0.0031 | 0.0003 |  | 0.0013 | 0.0027 | 0.004 | 0.0019 | 0.0052 |  |  | 0.0048 |  | 0.0001 |  |  | RHI DELTEK D99 |  | RHI JUSTAL DS1015
2316 | 12006930 | 14.09.2020 | 162,816 | Арм500 | ГОСТ 34028-2016 | 22 | 180x180 | Открытая |  | 163,575 | 1,8 | 0,4 | 163.175 |  |  | 3 | 1561 | 1 | 15310 | 1807 | 580 | 565 | 623 | 2908 | 200 | 7 | 2 | 2155 | 9 | 320 | 350 | 110 | [7 empty] | B 789/BC | 0,02 | 11:52:00 | 1536 | 11:52:00 | 1540 | 11:54:11 | 0.1875 | 0.1866 | 0.6898 | 0.0053 | 0.0125 | 0.0547 | 0.0152 | 0.0499 | 0.001 | 0.0033 | 0.0003 |  | 0.0014 | 0.0024 | 0.0042 | 0.0018 | 0.0064 |  |  | 0.0047 |  | 0.0001 |  |  | RHI DELTEK D99 |  | RHI JUSTAL DS1015
2317 | 12006931 | 14.09.2020 | 172,032 | Арм500 | ГОСТ 34028-2016 | 23 | 180x180 | Открытая |  | 172,81 | 1,8 | 0,4 | 172.41 |  |  | 12 | 1571 | 1 | 15341 | 1832 | 608 | 593 | 654 | 2938 | 200 | 7 | 2 | 2155 | 9 | 320 | 350 | 110 | [7 empty] | B 789/BC | 0,02 | 12:32:00 | 1539 | 12:32:00 | 1540 | 12:36:21 | 0.1747 | 0.2047 | 0.6994 | 0.0061 | 0.0149 | 0.0487 | 0.0142 | 0.0527 | 0.0009 | 0.0029 | 0.0004 |  | 0.0016 | 0.0029 | 0.0041 | 0.0039 | 0.0041 |  |  | 0.0048 |  | 0.0001 |  |  | RHI DELTEK D99 |  | RHI JUSTAL DS1015
2318 | 12006932 | 14.09.2020 | 162,816 | Арм500 | ГОСТ 34028-2016 | 24 | 180x180 | Открытая |  | 163,575 | 1,8 | 0,4 | 163.175 |  |  | 5 | 1560 | 1 | 15369 | 1859 | 632 | 620 | 681 | 2966 | 200 | 7 | 2 | 2155 | 9 | 320 | 350 | 110 | [7 empty] | B 789/BC | 0,01 | 13:15:00 | 1540 | 13:15:00 | 1538 | 13:20:10 | 0.1843 | 0.1965 | 0.7076 | 0.0056 | 0.0152 | 0.0459 | 0.0125 | 0.0513 | 0.001 | 0.0027 | 0.0004 |  | 0.0014 | 0.003 | 0.0037 | 0.0021 | 0.0045 |  |  | 0.0049 |  |  |  |  | RHI DELTEK D99 |  | RHI JUSTAL DS1015
2319 | 12006933 | 14.09.2020 | 165,888 | Арм500 | ГОСТ 34028-2016 | 25 | 180x180 | Открытая |  | 166,653 | 1,8 | 0,4 | 166.253 |  |  | 10 | 1562 | 1 | 15396 | 1887 | 660 | 645 | 712 | 2994 | 200 | 7 | 2 | 2155 | 9 | 320 | 350 | 110 | [7 empty] | B 789/BC | 0,01 | 13:55:00 | 1541 | 13:55:00 | 1540 | 13:57:33 | 0.1821 | 0.2003 | 0.7175 | 0.0078 | 0.0143 | 0.0447 | 0.016 | 0.0531 | 0.0009 | 0.0025 | 0.0004 |  | 0.0015 | 0.0029 | 0.0047 | 0.0022 | 0.0051 |  |  | 0.0047 |  | 0.0001 |  |  | RHI DELTEK D99 |  | RHI JUSTAL DS1015
2320 | 12006934 | 14.09.2020 | 159,744 | Арм500 | ГОСТ 34028-2016 | 26 | 180x180 | Открытая |  | 160,496 | 1,8 | 0,4 | 160.096 |  |  | 1 | 1561 | 1 | 15424 | 1912 | 685 | 673 | 739 | 3021 | 200 | 7 | 2 | 2155 | 9 | 320 | 350 | 110 | [7 empty] | B 789/BC | 0,01 | 14:32:00 | 1542 | 14:32:00 | 1541 | 14:36:35 | 0.1949 | 0.1907 | 0.7078 | 0.0041 | 0.0114 | 0.0508 | 0.0167 | 0.0491 | 0.0009 | 0.0027 | 0.0003 |  | 0.0013 | 0.0024 | 0.0031 | 0.0009 | 0.0048 |  |  | 0.0047 |  |  |  |  | RHI DELTEK D99 |  | RHI JUSTAL DS1015
2321 | 12006935 | 14.09.2020 | 165,888 | Арм500 | ГОСТ 34028-2016 | 27 | 180x180 | Открытая |  | 166,653 | 1,8 | 0,4 | 166.253 |  |  | 3 | 1559 | 1 | 15452 | 1936 | 712 | 697 | 770 | 3052 | 200 | 7 | 2 | 2155 | 9 | 320 | 350 | 110 | [7 empty] | B 789/BC | 0,01 | 15:10:00 | 1541 | 15:10:00 | 1539 | 15:13:30 | 0.1869 | 0.1863 | 0.7171 | 0.0072 | 0.0156 | 0.0488 | 0.0155 | 0.041 | 0.0011 | 0.0026 | 0.0003 |  | 0.0013 | 0.0029 | 0.0048 | 0.0016 | 0.0051 |  |  | 0.0048 |  |  |  |  | RHI DELTEK D99 |  | RHI JUSTAL DS1015
2322 | 12006936 | 14.09.2020 | 165,888 | Арм500 | ГОСТ 34028-2016 | 28 | 180x180 | Открытая |  | 166,653 | 1,8 | 0,4 | 166.253 |  |  | 12 | 1566 | 1 | 15479 | 1964 | 737 | 725 | 801 | 3080 | 200 | 7 | 2 | 2155 | 9 | 320 | 350 | 110 | [7 empty] | B 789/BC | 0,01 | 15:50:00 | 1541 | 15:50:00 | 1538 | 15:58:59 | 0.1779 | 0.1788 | 0.7326 | 0.0086 | 0.014 | 0.0465 | 0.0161 | 0.053 | 0.001 | 0.0025 | 0.0003 |  | 0.0012 | 0.003 | 0.0035 | 0.0024 | 0.0051 |  |  | 0.0048 |  |  |  |  | RHI DELTEK D99 |  | RHI JUSTAL DS1015
2323 | 12006937 | 14.09.2020 | 156,672 | Арм500 | ГОСТ 34028-2016 | 29 | 180x180 | Открытая |  | 157,417 | 1,8 | 0,4 | 157.017 |  |  | 5 | 1563 | 1 | 15504 | 1988 | 761 | 749 | 828 | 3110 | 200 | 7 | 2 | 2155 | 9 | 320 | 350 | 110 | [7 empty] | B 789/BC | 0,01 | 16:29:00 | 1540 | 16:29:00 | 1537 | 16:45:53 | 0.1801 | 0.1848 | 0.7217 | 0.0144 | 0.0163 | 0.047 | 0.0188 | 0.0517 | 0.0012 | 0.0027 | 0.0004 |  | 0.0011 | 0.0029 | 0.0029 | 0.0013 | 0.0059 |  |  | 0.0048 |  |  |  |  | RHI DELTEK D99 |  | RHI JUSTAL DS1015
2324 | 12006938 | 14.09.2020 | 165,888 | Арм500 | ГОСТ 34028-2016 | 30 | 180x180 | Открытая |  | 166,653 | 1,8 | 0,4 | 166.253 |  |  | 10 | 1561 | 1 | 15531 | 2016 | 786 | 777 | 859 | 3138 | 200 | 7 | 2 | 2155 | 9 | 320 | 350 | 110 | [7 empty] | B 789/BC | 0,01 | 17:10:00 | 1536 | 17:10:00 | 1537 | 17:11:59 | 0.1842 | 0.1851 | 0.7287 | 0.0106 | 0.0155 | 0.0501 | 0.0179 | 0.0566 | 0.0012 | 0.0027 | 0.0003 |  | 0.0012 | 0.0031 | 0.0033 | 0.0018 | 0.0053 |  |  | 0.0049 |  |  |  |  | RHI DELTEK D99 |  | RHI JUSTAL DS1015
2325 | 12006939 | 14.09.2020 | 165,888 | Арм500 | ГОСТ 34028-2016 | 31 | 180x180 | Открытая |  | 166,653 | 1,8 | 0,4 | 166.253 |  |  | 1 | 1562 | 1 | 15559 | 2044 | 811 | 805 | 890 | 3165 | 200 | 7 | 2 | 2155 | 9 | 320 | 350 | 110 | [7 empty] | B 789/BC | 0,01 | 17:49:00 | 1544 | 17:49:00 | 1542 | 17:54:02 | 0.1862 | 0.1907 | 0.7346 | 0.0092 | 0.0172 | 0.0518 | 0.0152 | 0.0496 | 0.001 | 0.0034 | 0.0004 |  | 0.0014 | 0.0033 | 0.0049 | 0.0013 | 0.0051 |  |  | 0.0048 |  |  |  |  | RHI DELTEK D99 |  | RHI JUSTAL DS1015
2326 | 12006940 | 14.09.2020 | 159,744 | Арм500 | ГОСТ 34028-2016 | 32 | 180x180 | Открытая |  | 160,496 | 1,8 | 0,4 | 160.096 |  |  | 3 | 1560 | 1 | 15587 | 2068 | 835 | 829 | 917 | 3196 | 200 | 7 | 2 | 2155 | 9 | 320 | 350 | 110 | [7 empty] | B 789/BC | 0,01 | 18:31:00 | 1542 | 18:31:00 | 1540 | 18:36:36 | 0.1869 | 0.1924 | 0.7391 | 0.0117 | 0.0166 | 0.0458 | 0.0165 | 0.0589 | 0.0012 | 0.0027 | 0.0004 |  | 0.0012 | 0.0033 | 0.0035 | 0.0019 | 0.006 |  |  | 0.005 |  |  |  |  | RHI DELTEK D99 |  | RHI JUSTAL DS1015
2327 | 12006941 | 14.09.2020 | 165,888 | Арм500 | ГОСТ 34028-2016 | 33 | 180x180 | Открытая |  | 166,653 | 1,8 | 0,4 | 166.253 |  |  | 12 | 1560 | 1 | 15587 | 2068 | 835 | 829 | 917 | 3196 | 200 | 7 | 2 | 2155 | 9 | 320 | 350 | 110 | [7 empty] | B 789/BC | 0,01 | 19:11:00 | 1537 | 19:11:00 | 1537 | 19:22:58 | 0.1877 | 0.1857 | 0.7139 | 0.0104 | 0.0182 | 0.0489 | 0.0158 | 0.0536 | 0.001 | 0.0029 | 0.0004 |  | 0.0013 | 0.0034 | 0.0039 | 0.0014 | 0.0051 |  |  | 0.0049 |  | 0.0001 |  |  | RHI DELTEK D99 |  | RHI JUSTAL DS1015
2328 | 12006942 | 14.09.2020 | 156,672 | Арм500 | ГОСТ 34028-2016 | 34 | 180x180 | Открытая |  | 157,417 | 1,8 | 0,4 | 157.017 |  |  | 5 | 1560 | 1 | 15639 | 2120 | 881 | 881 | 979 | 979 | 200 | 7 | 2 | 2155 | 9 | 320 | 350 | 110 | [7 empty] | B 789/BC | 0,01 | 19:53:00 | 1537 | 19:53:00 | 1536 | 19:53:30 | 0.1811 | 0.18 | 0.7065 | 0.0098 | 0.0156 | 0.0377 | 0.0051 | 0.0219 | 0.0003 | 0.0017 | 0.0003 |  | 0.0011 | 0.0029 | 0.0034 | 0.0007 | 0.0047 |  |  | 0.0049 |  |  |  |  | RHI DELTEK D99 |  | RHI JUSTAL DS1015
2329 | 12006943 | 14.09.2020 | 165,888 | Арм500 | ГОСТ 34028-2016 | 35 | 180x180 | Открытая |  | 166,653 | 1,8 | 0,4 | 166.253 |  |  | 10 | 1560 | 1 | 15669 | 2142 | 903 | 912 | 1010 | 3285 | 200 | 7 | 2 | 2155 | 9 | 320 | 350 | 110 | [7 empty] | B 789/BC | 0,01 | 20:35:00 | 1532 | 20:35:00 | 1536 | 20:43:31 | 0.1759 | 0.2063 | 0.7289 | 0.0079 | 0.0113 | 0.031 | 0.0019 | 0.0127 | 0.0002 | 0.0015 | 0.0004 |  | 0.0013 | 0.0027 | 0.0031 | 0.0022 | 0.0059 |  |  | 0.005 |  | 0.0001 |  |  | RHI DELTEK D99 |  | RHI JUSTAL DS1015
2330 | 12006944 | 14.09.2020 | 158,183 | Арм500 | ГОСТ 34028-2016 | 36 | 180x180 | Открытая |  | 160,131 | 1,8 | 0,4 | 159.731 |  | 1.2 | 1 | 1562 | 1 | 15703 | 2145 | 915 | 949 | 1046 | 3322 | 200 | 7 | 2 | 2155 | 9 | 320 | 350 | 110 | [7 empty] | B 789/BC | 0,01 | 21:15:00 | 1536 | 21:15:00 | 1536 | 21:29:30 | 0.1927 | 0.1777 | 0.7324 | 0.0057 | 0.0121 | 0.0316 | 0.0016 | 0.0129 | 0.0002 | 0.0014 | 0.0003 |  | 0.0012 | 0.003 | 0.0033 | 0.0011 | 0.0055 |  |  | 0.0049 |  | 0.0001 |  |  | RHI DELTEK D99 |  | RHI JUSTAL DS1015 |  | Закрыли 2 и 3 ручей (неисправность МКК). Перезапуск 3 ручья
2331 | 12006945 | 14.09.2020 | 162,816 | Арм500 | ГОСТ 34028-2016 | 37 | 180x180 | Открытая |  | 163,575 | 1,8 | 0,4 | 163.175 |  |  | 3 | 1568 | 1 | 15737 |  | 940 | 980 | 1083 | 3359 | 200 | 7 | 2 | 2155 | 9 | 320 | 350 | 110 | [7 empty] | B 789/BC | 0,01 | 22:13:00 | 1541 | 22:13:00 | 1543 | 22:24:24 | 0.1929 | 0.1743 | 0.7297 | 0.0034 | 0.0128 | 0.0317 | 0.0015 | 0.013 | 0.0002 | 0.0015 | 0.0004 |  | 0.0012 | 0.003 | 0.0032 | 0.0008 | 0.0063 |  |  | 0.0049 |  | 0.0001 |  |  | RHI DELTEK D99 |  | RHI JUSTAL DS1015
2332 | 12006946 | 14.09.2020 | 162,816 | Арм500 | ГОСТ 34028-2016 | 38 | 180x180 | Открытая |  | 163,575 | 1,8 | 0,4 | 163.175 |  |  | 12 | 1566 | 1 | 15771 |  | 964 | 1014 | 1120 | 3393 | 200 | 7 | 2 | 2155 | 9 | 320 | 350 | 110 | [7 empty] | B 789/BC | 0,01 | 23:03:00 | 1543 | 23:03:00 | 1539 | 23:08:14 | 0.2 | 0.1774 | 0.7199 | 0.0032 | 0.0129 | 0.0304 | 0.0025 | 0.0141 | 0.0002 | 0.0016 | 0.0003 |  | 0.0013 | 0.0029 | 0.0039 | 0.0015 | 0.0063 |  |  | 0.0049 |  | 0.0001 |  |  | RHI DELTEK D99 |  | RHI JUSTAL DS1015
2333 | 12006947 | 14.09.2020 | 165,888 | Арм500 | ГОСТ 34028-2016 | 39 | 180x180 | Открытая |  | 166,653 | 1,8 | 0,4 | 166.253 |  |  | 5 | 1566 | 1 | 15805 |  | 989 | 1047 | 1157 | 3430 | 200 | 7 | 2 | 2155 | 9 | 320 | 350 | 110 | [7 empty] | B 789/BC | 0,01 | 23:50:00 | 1543 | 23:50:00 | 1541 | 0:05:32 | 0.2076 | 0.1861 | 0.7188 | 0.0049 | 0.0108 | 0.0219 | 0.0013 | 0.0121 | 0.0002 | 0.0013 | 0.0002 |  | 0.0013 | 0.0027 | 0.0045 | 0.002 | 0.0058 |  |  | 0.0049 |  | 0.0001 |  |  | RHI DELTEK D99 |  | RHI JUSTAL DS1015
2334 | 12006948 | 15.09.2020 | 165,786 | Арм500 | ГОСТ 34028-2016 | 40 | 180x180 | Открытая |  | 172,55 | 1,8 | 0,4 | 172.15 | 3,2 |  | 1 | 1564 | 1 | 15838 |  | 1014 | 1081 | 1194 | 3467 | 200 | 7 | 2 | 2155 | 9 | 320 | 350 | 110 | [7 empty] | B 789/BC | 0,01 | 0:45:00 | 1542 | 0:45:00 | 1538 | 0:54:46 | 0.1895 | 0.1851 | 0.7416 | 0.0078 | 0.0116 | 0.0243 | 0.0019 | 0.0137 | 0.0003 | 0.0016 | 0.0004 |  | 0.0014 | 0.003 | 0.0047 | 0.0019 | 0.0052 |  |  | 0.0049 |  |  |  |  | RHI DELTEK D99 |  | RHI JUSTAL DS1015
2335 | 12006949 | 15.09.2020 | 165,888 | Арм500 | ГОСТ 34028-2016 | 1 | 180x180 | Открытая |  | 167,653 | 1,8 | 0,4 | 167.253 |  |  | 3 | 1575 | 7 | 28 | 2173 | 1041 | 1109 | 1222 | 28 | 200 | 7 | 2 | 2155 | 9 | 320 | 350 | 110 | [7 empty] | B 789/BC | 0,08 | 2:45:00 | 1544 | 2:45:00 | 1543 | 2:50:16 | 0.2073 | 0.1757 | 0.7132 | 0.0043 | 0.0138 | 0.0223 | 0.0008 | 0.0111 | 0.0002 | 0.0013 | 0.0002 |  | 0.0013 | 0.0027 | 0.0052 | 0.0002 | 0.0061 |  |  | 0.0049 |  |  |  |  | RHI DELTEK D99 |  | RHI JUSTAL DS1015 |  | Затягивание металлопровода пром.ковша и падение скорости разливки на 0,5м/мин.
2336 | 12006950 | 15.09.2020 | 162,816 | Арм500 | ГОСТ 34028-2016 | 2 | 180x180 | Открытая |  | 163,575 | 1,8 | 0,4 | 163.175 |  |  | 10 | 1561 | 7 | 55 | 2200 | 1066 | 1136 | 1249 | 55 | 200 | 7 | 2 | 2155 | 9 | 320 | 350 | 110 | [7 empty] | B 789/BC | 0,01 | 3:35:00 | 1532 | 3:35:00 | 1532 | 3:50:04 | 0.1947 | 0.1737 | 0.7122 | 0.0042 | 0.0145 | 0.0313 | 0.0039 | 0.0195 | 0.0004 | 0.0016 | 0.0002 |  | 0.0013 | 0.0025 | 0.0038 | 0.0007 | 0.0059 |  |  | 0.0049 |  |  |  |  | RHI DELTEK D99 |  | RHI JUSTAL DS1015
2337 | 12006951 | 15.09.2020 | 165,888 | Арм500 | ГОСТ 34028-2016 | 3 | 180x180 | Открытая |  | 166,653 | 1,8 | 0,4 | 166.253 |  |  | 5 | 1562 | 7 | 83 | 2225 | 1090 | 1164 | 1280 | 83 | 200 | 7 | 2 | 2155 | 9 | 320 | 350 | 110 | [7 empty] | B 789/BC | 0,01 | 4:25:00 | 1534 | 4:25:00 | 1535 | 4:36:41 | 0.1797 | 0.1762 | 0.7157 | 0.0047 | 0.0143 | 0.0304 | 0.005 | 0.0217 | 0.0004 | 0.0019 | 0.0003 |  | 0.0012 | 0.0024 | 0.0033 | 0.001 | 0.005 |  |  | 0.0049 |  |  |  |  | RHI DELTEK D99 |  | RHI JUSTAL DS1015
2338 | 12006952 | 15.09.2020 | 165,888 | Арм500 | ГОСТ 34028-2016 | 4 | 180x180 | Открытая |  | 166,653 | 1,8 | 0,4 | 166.253 |  |  | 1 | 1565 | 7 | 110 | 2252 | 1115 | 1192 | 1308 | 117 | 200 | 7 | 2 | 2155 | 9 | 320 | 350 | 110 | [7 empty] | B 789/BC | 0,01 | 5:10:00 | 1534 | 5:10:00 | 1535 | 5:20:31 | 0.1785 | 0.1797 | 0.7099 | 0.0051 | 0.0154 | 0.0284 | 0.0038 | 0.0209 | 0.0004 | 0.0017 | 0.0003 |  | 0.0012 | 0.0023 | 0.0034 | 0.0018 | 0.0052 |  |  | 0.0049 |  |  |  |  | RHI DELTEK D99 |  | RHI JUSTAL DS1015
2339 | 12006953 | 15.09.2020 | 162,816 | Арм500 | ГОСТ 34028-2016 | 5 | 180x180 | Открытая |  | 163,575 | 1,8 | 0,4 | 163.175 |  |  | 12 | 1567 | 7 | 138 | 2277 | 1140 | 1219 | 1338 | 144 | 200 | 7 | 2 | 2155 | 9 | 320 | 350 | 110 | [7 empty] | B 789/BC | 0,01 | 5:54:00 | 1540 | 5:54:00 | 1538 | 6:02:18 | 0.1915 | 0.174 | 0.7119 | 0.0047 | 0.0137 | 0.029 | 0.0043 | 0.0214 | 0.0003 | 0.0017 | 0.0002 |  | 0.0012 | 0.0022 | 0.0029 | 0.0013 | 0.0037 |  |  | 0.0049 |  |  |  |  | RHI DELTEK D99 |  | RHI JUSTAL DS1015
2340 | 12006954 | 15.09.2020 | 159,744 | Арм500 | ГОСТ 34028-2016 | 6 | 180x180 | Открытая |  | 160,496 | 1,8 | 0,4 | 160.096 |  |  | 3 | 1568 | 7 | 163 | 2302 | 1170 | 1250 | 1366 | 172 | 200 | 7 | 2 | 2155 | 9 | 320 | 350 | 110 | [7 empty] | B 789/BC | 0,01 | 16:36:00 | 1541 | 16:36:00 | 1540 | 6:59:03 | 0.1821 | 0.1975 | 0.7082 | 0.0058 | 0.012 | 0.032 | 0.012 | 0.0414 | 0.0008 | 0.0023 | 0.0003 |  | 0.0013 | 0.0026 | 0.0033 | 0.0015 | 0.0051 |  |  | 0.005 |  |  |  |  | RHI DELTEK D99 |  | RHI JUSTAL DS1015
2341 | 12006955 | 15.09.2020 | 162,816 | Арм500 | ГОСТ 34028-2016 | 7 | 180x180 | Открытая |  | 163,575 | 1,8 | 0,4 | 163.175 |  |  | 10 | 1566 | 7 | 163 | 2302 | 1170 | 1250 | 1366 | 172 | 200 | 7 | 2 | 2155 | 9 | 320 | 350 | 110 | [9 empty] | 7:19:00 | 1542 | 7:19:00 | 1542 | 7:30:11 | 0.1838 | 0.1949 | 0.7221 | 0.0045 | 0.012 | 0.0363 | 0.0158 | 0.075 | 0.0012 | 0.0032 | 0.0003 |  | 0.0014 | 0.0027 | 0.0042 | 0.0008 | 0.0052 |  |  | 0.005 |  |  |  |  | RHI DELTEK D99 |  | RHI JUSTAL DS1015
2342 | 12006956 | 15.09.2020 | 153,6 | Арм500 | ГОСТ 34028-2016 | 8 | 180x180 | Открытая |  | 154,338 | 1,8 | 0,4 | 153.938 |  |  | 5 | 1566 | 7 | 212 | 2354 | 1223 | 1302 | 1418 | 224 | 200 | 7 | 2 | 2155 | 9 | 320 | 350 | 110 | [9 empty] | 7:59:00 | 1535 | 7:59:00 | 1532 | 8:08:06 | 0.1835 | 0.1744 | 0.7354 | 0.0087 | 0.0117 | 0.0369 | 0.0164 | 0.0573 | 0.0011 | 0.003 | 0.0003 |  | 0.0012 | 0.0028 | 0.003 | 0.0011 | 0.0074 |  |  | 0.005 |  |  |  |  | RHI DELTEK D99 |  | RHI JUSTAL DS1015
2343 | 12006957 | 15.09.2020 | 156,672 | Арм500 | ГОСТ 34028-2016 | 9 | 180x180 | Открытая |  | 157,417 | 1,8 | 0,4 | 157.017 |  |  | 1 | 1567 | 7 | 236 | 2378 | 1247 | 1329 | 1446 | 252 | 200 | 7 | 2 | 2155 | 9 | 320 | 350 | 110 | [9 empty] | 8:35:00 | 1546 | 8:35:00 | 1544 | 8:47:46 | 0.1948 | 0.1912 | 0.7164 | 0.0043 | 0.0107 | 0.0398 | 0.012 | 0.0421 | 0.001 | 0.003 | 0.0003 |  | 0.0013 | 0.0028 | 0.0049 | 0.0012 | 0.0074 |  |  | 0.0049 |  |  |  |  | RHI DELTEK D99 |  | RHI JUSTAL DS1015
2344 | 12006958 | 15.09.2020 | 159,744 | Арм500 | ГОСТ 34028-2016 | 10 | 180x180 | Открытая |  | 160,496 | 1,8 | 0,4 | 160.096 |  |  | 12 | 1567 | 7 | 261 | 2403 | 1275 | 1357 | 1473 | 279 | 200 | 7 | 2 | 2155 | 9 | 320 | 350 | 110 | [9 empty] | 9:16:00 | 1542 | 9:16:00 | 1540 | 9:28:25 | 0.185 | 0.1868 | 0.7245 | 0.0047 | 0.0119 | 0.043 | 0.0153 | 0.0581 | 0.0012 | 0.0029 | 0.0003 |  | 0.0013 | 0.0028 | 0.0034 | 0.0019 | 0.0055 |  |  | 0.0049 |  |  |  |  | RHI DELTEK D99 |  | RHI JUSTAL DS1015
2345 | 12006959 | 15.09.2020 | 165,888 | Арм500 | ГОСТ 34028-2016 | 11 | 180x180 | Открытая |  | 166,653 | 1,8 | 0,4 | 166.253 |  |  | 3 | 1566 | 7 | 286 | 2431 | 1303 | 1385 | 1504 | 307 | 200 | 7 | 2 | 2155 | 9 | 320 | 350 | 110 | [9 empty] | 9:58:00 | 1545 | 9:58:00 | 1543 | 10:06:34 | 0.1809 | 0.1904 | 0.6996 | 0.0056 | 0.0127 | 0.0442 | 0.0171 | 0.0418 | 0.0009 | 0.0035 | 0.0003 |  | 0.0013 | 0.0028 | 0.0045 | 0.0021 | 0.0067 |  |  | 0.0049 |  |  |  |  | RHI DELTEK D99 |  | RHI JUSTAL DS1015
2346 | 12006960 | 15.09.2020 | 162,816 | Арм500 | ГОСТ 34028-2016 | 12 | 180x180 | Открытая |  | 163,575 | 1,8 | 0,4 | 163.175 |  |  | 10 | 1563 | 7 | 313 | 2455 | 1330 | 1412 | 1532 | 334 | 200 | 7 | 2 | 2155 | 9 | 320 | 350 | 110 | [9 empty] | 10:38:00 | 1540 | 10:38:00 | 1539 | 10:47:07 | 0.1832 | 0.1997 | 0.7069 | 0.0048 | 0.0118 | 0.0371 | 0.0126 | 0.0397 | 0.0011 | 0.0028 | 0.0003 |  | 0.0014 | 0.0027 | 0.0047 | 0.0015 | 0.0067 |  |  | 0.0048 |  |  |  |  | RHI DELTEK D99 |  | RHI JUSTAL DS1015
2347 | 12006961 | 15.09.2020 | 168,96 | Арм500 | ГОСТ 34028-2016 | 13 | 180x180 | Открытая |  | 169,731 | 1,8 | 0,4 | 169.331 |  |  | 5 | 1565 | 7 | 338 | 2483 | 1358 | 1443 | 1559 | 365 | 200 | 7 | 2 | 2155 | 9 | 320 | 350 | 110 | [9 empty] | 11:18:00 | 1539 | 11:18:00 | 1538 | 11:32:15 | 0.186 | 0.183 | 0.6913 | 0.0076 | 0.0146 | 0.0393 | 0.0121 | 0.0372 | 0.0009 | 0.0023 | 0.0002 |  | 0.0011 | 0.0026 | 0.003 | 0.0014 | 0.0068 |  |  | 0.0047 |  |  |  |  | RHI DELTEK D99 |  | RHI JUSTAL DS1015
2348 | 12006962 | 15.09.2020 | 165,888 | Арм500 | ГОСТ 34028-2016 | 14 | 180x180 | Открытая |  | 166,653 | 1,8 | 0,4 | 166.253 |  |  | 1 | 1565 | 7 | 365 | 2510 | 1385 | 1471 | 1587 | 393 | 200 | 7 | 2 | 2155 | 9 | 320 | 350 | 110 | [9 empty] | 12:00:00 | 1535 | 12:00:00 | 1533 | 12:08:19 | 0.1915 | 0.1794 | 0.6941 | 0.0069 | 0.0143 | 0.0403 | 0.0129 | 0.0543 | 0.0011 | 0.0024 | 0.0003 |  | 0.0011 | 0.0026 | 0.0037 | 0.0012 | 0.009 |  |  | 0.0048 |  |  |  |  | RHI DELTEK D99 |  | RHI JUSTAL DS1015
2349 | 12006963 | 15.09.2020 | 168,96 | Арм500 | ГОСТ 34028-2016 | 15 | 180x180 | Открытая |  | 169,731 | 1,8 | 0,4 | 169.331 |  |  | 12 | 1563 | 7 | 393 | 2538 | 1413 | 1498 | 1614 | 423 | 200 | 7 | 2 | 2155 | 9 | 320 | 350 | 110 | [9 empty] | 12:41:00 | 1537 | 12:41:00 | 1535 | 12:48:44 | 0.2012 | 0.1931 | 0.7291 | 0.0133 | 0.014 | 0.0392 | 0.0126 | 0.045 | 0.0011 | 0.0023 | 0.0003 |  | 0.0012 | 0.003 | 0.0034 | 0.0016 | 0.0063 |  |  | 0.0049 |  |  |  |  | RHI DELTEK D99 |  | RHI JUSTAL DS1015
2350 | 12006964 | 15.09.2020 | 156,672 | Арм500 | ГОСТ 34028-2016 | 16 | 180x180 | Открытая |  | 157,417 | 1,8 | 0,4 | 157.017 |  |  | 3 | 1565 | 7 | 418 | 2563 | 1438 | 1526 | 1642 | 451 | 200 | 7 | 2 | 2155 | 9 | 320 | 350 | 110 | [9 empty] | 13:22:00 | 1536 | 13:22:00 | 1535 | 13:31:18 | 0.1907 | 0.1844 | 0.7205 | 0.0104 | 0.0179 | 0.0453 | 0.0134 | 0.0443 | 0.0011 | 0.0027 | 0.0003 |  | 0.0011 | 0.0028 | 0.003 | 0.001 | 0.007 |  |  | 0.0047 |  |  |  |  | RHI DELTEK D99 |  | RHI JUSTAL DS1015
2351 | 12006965 | 15.09.2020 | 165,888 | Арм500 | ГОСТ 34028-2016 | 17 | 180x180 | Открытая |  | 166,653 | 1,8 | 0,4 | 166.253 |  |  | 10 | 1564 | 7 | 445 | 2590 | 1465 | 1553 | 1670 | 479 | 200 | 7 | 2 | 2155 | 9 | 320 | 350 | 110 | [9 empty] | 14:02:00 | 1541 | 14:02:00 | 1540 | 14:09:27 | 0.2017 | 0.1821 | 0.7158 | 0.0132 | 0.0159 | 0.0395 | 0.0138 | 0.045 | 0.001 | 0.0026 | 0.0003 |  | 0.0012 | 0.0028 | 0.0032 | 0.0011 | 0.0063 |  |  | 0.005 |  |  |  |  | RHI DELTEK D99 |  | RHI JUSTAL DS1015
2352 | 12006966 | 15.09.2020 | 159,744 | Арм500 | ГОСТ 34028-2016 | 18 | 180x180 | Открытая |  | 160,496 | 1,8 | 0,4 | 160.096 |  |  | 5 | 1563 | 7 | 470 | 2615 | 1490 | 1581 | 1700 | 506 | 200 | 7 | 2 | 2155 | 9 | 320 | 350 | 110 | [9 empty] | 14:42:00 | 1537 | 14:42:00 | 1533 | 14:51:23 | 0.1878 | 0.1877 | 0.7205 | 0.0128 | 0.0147 | 0.0393 | 0.0114 | 0.0388 | 0.0013 | 0.0022 | 0.0003 |  | 0.0011 | 0.0025 | 0.0029 | 0.002 | 0.0065 |  |  | 0.005 |  |  |  |  | RHI DELTEK D99 |  | RHI JUSTAL DS1015
2353 | 12006967 | 15.09.2020 | 165,888 | Арм500 | ГОСТ 34028-2016 | 19 | 180x180 | Открытая |  | 166,653 | 1,8 | 0,4 | 166.253 |  |  | 1 | 1562 | 7 | 497 | 2642 | 1517 | 1609 | 1728 | 534 | 200 | 7 | 2 | 2155 | 9 | 320 | 350 | 110 | [9 empty] | 15:22:00 | 1537 | 15:22:00 | 1540 | 15:31:20 | 0.1886 | 0.1853 | 0.7239 | 0.0121 | 0.0116 | 0.0383 | 0.0167 | 0.0397 | 0.0016 | 0.0028 | 0.0003 |  | 0.0011 | 0.0024 | 0.0032 | 0.002 | 0.0062 |  |  | 0.0048 |  |  |  |  | RHI DELTEK D99 |  | RHI JUSTAL DS1015
2354 | 12006968 | 15.09.2020 | 165,888 | Арм500 | ГОСТ 34028-2016 | 20 | 180x180 | Открытая |  | 166,653 | 1,8 | 0,4 | 166.253 |  |  | 12 | 1565 | 7 | 525 | 2667 | 1545 | 1636 | 1755 | 565 | 200 | 7 | 2 | 2155 | 9 | 320 | 350 | 110 | [9 empty] | 16:01:00 | 1536 | 16:01:00 | 1537 | 16:10:15 | 0.1957 | 0.1909 | 0.7109 | 0.0094 | 0.0171 | 0.0434 | 0.0132 | 0.0439 | 0.0015 | 0.0028 | 0.0005 |  | 0.0012 | 0.0027 | 0.0028 | 0.0013 | 0.0112 |  |  | 0.005 |  |  |  |  | RHI DELTEK D99 |  | RHI JUSTAL DS1015
2355 | 12006969 | 15.09.2020 | 168,96 | Арм500 | ГОСТ 34028-2016 | 21 | 180x180 | Открытая |  | 169,731 | 1,8 | 0,4 | 169.331 |  |  | 3 | 1565 | 7 | 553 | 2695 | 1573 | 1667 | 1783 | 592 | 200 | 7 | 2 | 2155 | 9 | 320 | 350 | 110 | [9 empty] | 16:41:00 | 1533 | 16:41:00 | 1534 | 17:11:02 | 0.1843 | 0.1826 | 0.7027 | 0.0069 | 0.0085 | 0.0403 | 0.0143 | 0.061 | 0.0013 | 0.0024 | 0.0003 |  | 0.0011 | 0.002 | 0.0034 | 0.0015 | 0.0076 |  |  | 0.0045 |  |  |  |  | RHI DELTEK D99 |  | RHI JUSTAL DS1015
2356 | 12006970 | 15.09.2020 | 162,816 | Арм500 | ГОСТ 34028-2016 | 22 | 180x180 | Открытая |  | 163,575 | 1,8 | 0,4 | 163.175 |  |  | 10 | 1564 | 7 | 580 | 2722 | 1597 | 1694 | 1811 | 623 | 200 | 7 | 2 | 2155 | 9 | 320 | 350 | 110 | [9 empty] | 17:24:00 | 1538 | 17:24:00 | 1539 | 17:32:41 | 0.1816 | 0.1992 | 0.6939 | 0.0116 | 0.0149 | 0.0448 | 0.0188 | 0.0533 | 0.0011 | 0.0031 | 0.0004 |  | 0.0013 | 0.0023 | 0.0046 | 0.0024 | 0.0072 |  |  | 0.0049 |  | 0.0001 |  |  | RHI DELTEK D99 |  | RHI JUSTAL DS1015
2357 | 12006971 | 15.09.2020 | 156,672 | Арм500 | ГОСТ 34028-2016 | 23 | 180x180 | Открытая |  | 157,417 | 1,8 | 0,4 | 157.017 |  |  | 7 | 1571 | 7 | 605 | 2747 | 1625 | 1719 | 1838 | 647 | 200 | 7 | 2 | 2155 | 9 | 320 | 350 | 110 | [9 empty] | 18:08:00 | 1549 | 18:08:00 | 1544 | 18:14:45 | 0.1827 | 0.194 | 0.714 | 0.0122 | 0.0182 | 0.0697 | 0.0237 | 0.059 | 0.001 | 0.0025 | 0.0003 |  | 0.0012 | 0.0024 | 0.0047 | 0.0014 | 0.0064 |  |  | 0.005 |  |  |  |  | RHI DELTEK D99 |  | RHI JUSTAL DS1015
2358 | 12006972 | 15.09.2020 | 156,672 | Арм500 | ГОСТ 34028-2016 | 24 | 180x180 | Открытая |  | 157,417 | 1,8 | 0,4 | 157.017 |  |  | 1 | 1562 | 7 | 629 | 2771 | 1649 | 1747 | 1866 | 675 | 200 | 7 | 2 | 2155 | 9 | 320 | 350 | 110 | [9 empty] | 18:42:00 | 1540 | 18:42:00 | 1533 | 18:50:41 | 0.1877 | 0.188 | 0.7025 | 0.0081 | 0.022 | 0.0507 | 0.0201 | 0.0625 | 0.001 | 0.0029 | 0.0003 |  | 0.0012 | 0.0025 | 0.0039 | 0.0015 | 0.008 |  |  | 0.0047 |  |  |  |  | RHI DELTEK D99 |  | RHI JUSTAL DS1015
2359 | 12006973 | 15.09.2020 | 168,96 | Арм500 | ГОСТ 34028-2016 | 25 | 180x180 | Открытая |  | 169,731 | 1,8 | 0,4 | 169.331 |  |  | 12 | 1562 | 7 | 657 | 2799 | 1677 | 1774 | 1897 | 703 | 200 | 7 | 2 | 2155 | 9 | 320 | 350 | 110 | [7 empty] | B 789/BC | 0,01 | 19:21:00 | 1535 | 19:21:00 | 1533 | 19:34:18 | 0.1869 | 0.1795 | 0.7036 | 0.009 | 0.0184 | 0.0467 | 0.0159 | 0.0626 | 0.001 | 0.0032 | 0.0003 |  | 0.0012 | 0.0024 | 0.0047 | 0.0019 | 0.0069 |  |  | 0.0046 |  |  |  |  | RHI DELTEK D99 |  | RHI JUSTAL DS1015
2360 | 12006974 | 15.09.2020 | 159,744 | Арм500 | ГОСТ 34028-2016 | 26 | 180x180 | Открытая |  | 160,496 | 1,8 | 0,4 | 160.096 |  |  | 3 | 1567 | 7 | 685 | 2824 | 1702 | 1802 | 1924 | 730 | 200 | 7 | 2 | 2155 | 9 | 320 | 350 | 110 | [7 empty] | B 789/BC | 0,02 | 20:00:00 | 1538 | 20:00:00 | 1537 | 20:04:46 | 0.1791 | 0.1566 | 0.5513 | 0.0079 | 0.0141 | 0.0424 | 0.0155 | 0.0546 | 0.001 | 0.0031 | 0.0004 |  | 0.0011 | 0.002 | 0.0033 | 0.0019 | 0.0071 |  |  | 0.0044 |  | 0.0001 |  |  | RHI DELTEK D99 |  | RHI JUSTAL DS1015
2361 | 12006975 | 15.09.2020 | 156,672 | Арм500 | ГОСТ 34028-2016 | 27 | 180x180 | Открытая |  | 157,417 | 1,8 | 0,4 | 157.017 |  |  | 10 | 1566 | 7 | 712 | 2848 | 1726 | 1826 | 1952 | 758 | 200 | 7 | 2 | 2155 | 9 | 320 | 350 | 110 | [7 empty] | B 789/BC | 0,01 | 20:41:00 | 1543 | 20:41:00 | 1542 | 20:44:55 | 0.1851 | 0.1578 | 0.5288 | 0.0144 | 0.012 | 0.0377 | 0.0151 | 0.0632 | 0.001 | 0.0025 | 0.0003 |  | 0.0011 | 0.0019 | 0.0043 | 0.0011 | 0.0067 |  |  | 0.0044 |  |  |  |  | RHI DELTEK D99 |  | RHI JUSTAL DS1015
2362 | 12006976 | 15.09.2020 | 153,6 | Арм500 | ГОСТ 34028-2016 | 28 | 180x180 | Открытая |  | 155,618 | 1,8 | 0,4 | 155.218 |  |  | 7 | 1567 | 7 | 743 | 2876 | 1729 | 1857 | 1982 | 789 | 200 | 7 | 2 | 2155 | 9 | 320 | 350 | 110 | [7 empty] | B 789/BC | 0,01 | 21:19:00 | 1544 | 21:19:00 | 1543 | 21:22:32 | 0.1843 | 0.167 | 0.5126 | 0.0115 | 0.0121 | 0.0403 | 0.0139 | 0.0557 | 0.001 | 0.0023 | 0.0003 |  | 0.0011 | 0.002 | 0.0034 | 0.0014 | 0.0063 |  |  | 0.0044 |  |  |  |  | RHI DELTEK D99 |  | RHI JUSTAL DS1015 |  | Закрыли ручей №3 (некоректная работа МКК)
2363 | 12006977 | 15.09.2020 | 162,816 | Арм500 | ГОСТ 34028-2016 | 29 | 180x180 | Открытая |  | 163,575 | 1,8 | 0,4 | 163.175 |  |  | 1 | 1567 | 7 | 774 | 2907 |  | 1891 | 2016 | 822 | 200 | 7 | 2 | 2155 | 9 | 320 | 350 | 110 | [7 empty] | B 789/BC | 0,01 | 22:02:00 | 1540 | 22:02:00 | 1541 | 22:05:12 | 0.1812 | 0.1715 | 0.5061 | 0.0094 | 0.0141 | 0.0478 | 0.017 | 0.0535 | 0.001 | 0.0026 | 0.0003 |  | 0.0012 | 0.002 | 0.0035 | 0.0013 | 0.0061 |  |  | 0.0045 |  |  |  |  | RHI DELTEK D99 |  | RHI JUSTAL DS1015
2364 | 12006978 | 15.09.2020 | 156,672 | Арм500 | ГОСТ 34028-2016 | 30 | 180x180 | Открытая |  | 157,417 | 1,8 | 0,4 | 157.017 |  |  | 12 | 1568 | 7 | 804 | 2934 |  | 1922 | 2050 | 856 | 200 | 7 | 2 | 2155 | 9 | 320 | 350 | 110 | [7 empty] | B 789/BC | 0,01 | 22:50:00 | 1537 | 22:50:00 | 1538 | 22:54:28 | 0.2042 | 0.1588 | 0.5164 | 0.0098 | 0.0161 | 0.0475 | 0.0155 | 0.0524 | 0.001 | 0.0021 | 0.0004 |  | 0.0011 | 0.0019 | 0.004 | 0.0012 | 0.0088 |  |  | 0.004 |  |  |  |  | RHI DELTEK D99 |  | RHI JUSTAL DS1015
2365 | 12006979 | 15.09.2020 | 156,672 | Арм500 | ГОСТ 34028-2016 | 31 | 180x180 | Открытая |  | 157,417 | 1,8 | 0,4 | 157.017 |  |  | 3 | 1569 | 7 | 835 | 2965 |  | 1955 | 2081 | 887 | 200 | 7 | 2 | 2155 | 9 | 320 | 350 | 110 | [7 empty] | B 789/BC | 0,01 | 23:37:00 | 1545 | 23:37:00 | 1546 | 23:59:24 | 0.191 | 0.1764 | 0.5203 | 0.0141 | 0.0184 | 0.0446 | 0.0168 | 0.0659 | 0.0011 | 0.0018 | 0.0005 |  | 0.0013 | 0.0018 | 0.0043 | 0.0016 | 0.0088 |  |  | 0.0039 |  | 0.0001 |  |  | RHI DELTEK D99 |  | RHI JUSTAL DS1015
2366 | 12006980 | 16.09.2020 | 165,888 | Арм500 | ГОСТ 34028-2016 | 32 | 180x180 | Открытая |  | 166,803 | 1,8 | 0,4 | 166.403 |  |  | 6 | 1578 | 7 | 866 | 2992 | 1745 | 1983 | 2115 | 918 | 200 | 7 | 2 | 2155 | 9 | 320 | 350 | 110 | [7 empty] | B 789/BC | 0,01 | 0:22:00 | 1542 | 0:22:00 | 1541 | 0:27:55 | 0.1967 | 0.1689 | 0.5337 | 0.0069 | 0.0167 | 0.0443 | 0.0153 | 0.0509 | 0.0011 | 0.0022 | 0.0005 |  | 0.001 | 0.0017 | 0.0052 | 0.0018 | 0.0107 |  |  | 0.0039 |  | 0.0002 |  |  | RHI DELTEK D99 |  | RHI JUSTAL DS1015 |  | 00:31 запустили 3 ручей
2367 | 12006981 | 16.09.2020 | 153,6 | Арм500 | ГОСТ 34028-2016 | 33 | 180x180 | Открытая |  | 154,338 | 1,8 | 0,4 | 153.938 |  |  | 7 | 1567 | 7 | 890 | 3017 | 1766 | 2011 | 2142 | 945 | 200 | 7 | 2 | 2155 | 9 | 320 | 350 | 110 | [7 empty] | B 789/BC | 0,01 | 1:07:00 | 1542 | 1:07:00 | 1543 | 1:28:38 | 0.1915 | 0.1636 | 0.5128 | 0.0087 | 0.0152 | 0.0423 | 0.0139 | 0.0496 | 0.0013 | 0.0019 | 0.0005 |  | 0.001 | 0.0017 | 0.005 | 0.0016 | 0.0091 |  |  | 0.0038 |  | 0.0001 |  |  | RHI DELTEK D99 |  | RHI JUSTAL DS1015
2368 | 12006982 | 16.09.2020 | 168,96 | Арм500 | ГОСТ 34028-2016 | 34 | 180x180 | Открытая |  | 169,731 | 1,8 | 0,4 | 169.331 |  |  | 1 | 1566 | 7 | 918 | 3045 | 1791 | 2038 | 2173 | 976 | 200 | 7 | 2 | 2155 | 9 | 320 | 350 | 110 | [7 empty] | B 789/BC | 0,01 | 1:50:00 | 1541 | 1:50:00 | 1541 | 1:55:37 | 0.1922 | 0.1829 | 0.5211 | 0.0122 | 0.0149 | 0.039 | 0.0135 | 0.0493 | 0.0013 | 0.0018 | 0.0006 |  | 0.0011 | 0.0018 | 0.0035 | 0.0022 | 0.011 |  |  | 0.0039 |  | 0.0001 |  |  | RHI DELTEK D99 |  | RHI JUSTAL DS1015
2369 | 12006983 | 16.09.2020 | 162,816 | Арм500 | ГОСТ 34028-2016 | 35 | 180x180 | Открытая |  | 163,575 | 1,8 | 0,4 | 163.175 |  |  | 12 | 1565 | 7 | 946 | 3072 | 1815 | 2066 | 2200 | 1003 | 200 | 7 | 2 | 2155 | 9 | 320 | 350 | 110 | [7 empty] | B 789/BC | 0,01 | 2:30:00 | 1539 | 2:30:00 | 1542 | 2:33:44 | 0.1902 | 0.1728 | 0.5148 | 0.0137 | 0.0151 | 0.0393 | 0.0157 | 0.0442 | 0.0009 | 0.0017 | 0.0006 |  | 0.0012 | 0.0019 | 0.0046 | 0.0016 | 0.0107 |  |  | 0.0039 |  | 0.0001 |  |  | RHI DELTEK D99 |  | RHI JUSTAL DS1015
2370 | 12006984 | 16.09.2020 | 165,888 | Арм500 | ГОСТ 34028-2016 | 36 | 180x180 | Открытая |  | 166,653 | 1,8 | 0,4 | 166.253 |  |  | 3 | 1567 | 7 | 973 | 3100 | 1840 | 2093 | 2231 | 1031 | 200 | 7 | 2 | 2155 | 9 | 320 | 350 | 110 | [7 empty] | B 789/BC | 0,01 | 3:11:00 | 1543 | 3:11:00 | 1541 | 3:15:10 | 0.1858 | 0.1582 | 0.5199 | 0.0134 | 0.0144 | 0.0384 | 0.0134 | 0.0435 | 0.001 | 0.002 | 0.0005 |  | 0.0011 | 0.0021 | 0.0041 | 0.0014 | 0.0093 |  |  | 0.0041 |  | 0.0001 |  |  | RHI DELTEK D99 |  | RHI JUSTAL DS1015
2371 | 12006985 | 16.09.2020 | 165,888 | Арм500 | ГОСТ 34028-2016 | 37 | 180x180 | Открытая |  | 166,653 | 1,8 | 0,4 | 166.253 |  |  | 6 | 1568 | 7 | 998 | 3124 | 1868 | 2121 | 2262 | 1062 | 200 | 7 | 2 | 2155 | 9 | 320 | 350 | 110 | [7 empty] | B 789/BC | 0,01 | 3:52:00 | 1539 | 3:52:00 | 1541 | 3:52:36 | 0.1749 | 0.1564 | 0.5075 | 0.0108 | 0.0186 | 0.0449 | 0.0177 | 0.0464 | 0.0009 | 0.0026 | 0.0005 |  | 0.001 | 0.0021 | 0.0042 | 0.0013 | 0.0085 |  |  | 0.004 |  | 0.0002 |  |  | RHI DELTEK D99 |  | RHI JUSTAL DS1015
2372 | 12006986 | 16.09.2020 | 162,816 | Арм500 | ГОСТ 34028-2016 | 38 | 180x180 | Открытая |  | 163,575 | 1,8 | 0,4 | 163.175 |  |  | 7 | 1566 | 7 | 1025 | 3152 | 1892 | 2149 | 2289 | 1089 | 200 | 7 | 2 | 2155 | 9 | 320 | 350 | 110 | [7 empty] | B 789/BC | 0,01 | 4:32:00 | 1538 | 4:32:00 | 1540 | 4:36:30 | 0.1753 | 0.1477 | 0.5223 | 0.0123 | 0.0146 | 0.0386 | 0.0151 | 0.0488 | 0.001 | 0.0024 | 0.0005 |  | 0.0009 | 0.002 | 0.0031 | 0.0013 | 0.0072 |  |  | 0.0041 |  |  |  |  | RHI DELTEK D99 |  | RHI JUSTAL DS1015
2373 | 12006987 | 16.09.2020 | 162,74 | Арм500 | ГОСТ 34028-2016 | 39 | 180x180 | Открытая |  | 163,498 | 1,8 | 0,4 | 163.098 |  |  | 1 | 1567 | 7 | 1053 | 3177 | 1917 | 2176 | 2320 | 1117 | 200 | 7 | 2 | 2155 | 9 | 320 | 350 | 110 | [7 empty] | B 789/BC | 0,01 | 5:13:00 | 1538 | 5:13:00 | 1538 | 5:29:33 | 0.1851 | 0.162 | 0.5227 | 0.015 | 0.0163 | 0.0413 | 0.0148 | 0.0435 | 0.0009 | 0.0046 | 0.0005 |  | 0.0011 | 0.0023 | 0.0043 | 0.0017 | 0.0085 |  |  | 0.0043 |  | 0.0001 |  |  | RHI DELTEK D99 |  | RHI JUSTAL DS1015 |  | Сбой считывания мерной длинны,ручей №1
2374 | 12006988 | 16.09.2020 | 165,888 | Арм500 | ГОСТ 34028-2016 | 40 | 180x180 | Открытая |  | 166,653 | 1,8 | 0,4 | 166.253 |  |  | 12 | 1568 | 7 | 1081 | 3204 | 1941 | 2204 | 2348 | 1148 | 200 | 7 | 2 | 2155 | 9 | 320 | 350 | 110 | [7 empty] | B 789/BC | 0,01 | 5:55:00 | 1539 | 5:55:00 | 1538 | 6:13:33 | 0.1867 | 0.1617 | 0.5225 | 0.0107 | 0.0147 | 0.0422 | 0.0168 | 0.0461 | 0.0008 | 0.0029 | 0.0004 |  | 0.0011 | 0.0021 | 0.0047 | 0.0017 | 0.008 |  |  | 0.004 |  | 0.0001 |  |  | RHI DELTEK D99 |  | RHI JUSTAL DS1015
2375 | 12006989 | 16.09.2020 | 165,888 | Арм500 | ГОСТ 34028-2016 | 41 | 180x180 | Открытая |  | 166,653 | 1,8 | 0,4 | 166.253 |  |  | 3 | 1570 | 7 | 1108 | 3232 | 1969 | 2228 | 2378 | 1175 | 200 | 7 | 2 | 2155 | 9 | 320 | 350 | 110 | [7 empty] | B 789/BC | 0,01 | 6:38:00 | 1541 | 6:38:00 | 1542 | 6:59:43 | 0.1862 | 0.148 | 0.5246 | 0.0096 | 0.014 | 0.0342 | 0.0079 | 0.0305 | 0.0005 | 0.0015 | 0.0005 |  | 0.001 | 0.0021 | 0.0035 | 0.0016 | 0.0086 |  |  | 0.0041 |  |  |  |  | RHI DELTEK D99 |  | RHI JUSTAL DS1015
2376 | 12006990 | 16.09.2020 | 162,816 | Арм500 | ГОСТ 34028-2016 | 42 | 180x180 | Открытая |  | 163,575 | 1,8 | 0,4 | 163.175 |  |  | 6 | 1570 | 7 | 1136 | 3259 | 1994 | 2256 | 2406 | 1203 | 200 | 7 | 2 | 2155 | 9 | 320 | 350 | 110 | [7 empty] | B 789/BC | 0,01 | 7:20:00 | 1539 | 7:20:00 | 1536 | 7:24:57 | 0.1796 | 0.1484 | 0.5138 | 0.0084 | 0.0143 | 0.0307 | 0.0039 | 0.0205 | 0.0004 | 0.0009 | 0.0004 |  | 0.0009 | 0.002 | 0.0032 | 0.0012 | 0.0085 |  |  | 0.0041 |  |  |  |  | RHI DELTEK D99 |  | RHI JUSTAL DS1015
2377 | 12006991 | 16.09.2020 | 159,744 | Арм500 | ГОСТ 34028-2016 | 43 | 180x180 | Открытая |  | 160,496 | 1,8 | 0,4 | 160.096 |  |  | 7 | 1571 | 7 | 1160 | 3284 | 2018 | 2284 | 2434 | 1234 | 200 | 7 | 2 | 2155 | 9 | 320 | 350 | 110 | [7 empty] | B 789/BC | 0,01 | 8:05:00 | 1542 | 8:05:00 | 1543 | 8:10:54 | 0.1805 | 0.1711 | 0.5218 | 0.01 | 0.0152 | 0.0302 | 0.0052 | 0.0225 | 0.0004 | 0.0012 | 0.0004 |  | 0.001 | 0.002 | 0.0036 | 0.0023 | 0.009 |  |  | 0.0042 |  | 0.0001 |  |  | RHI DELTEK D99 |  | RHI JUSTAL DS1015
2378 | 12006992 | 16.09.2020 | 165,735 | Арм500 | ГОСТ 34028-2016 | 44 | 180x180 | Открытая |  | 175,259 | 1,8 | 0,4 | 174.859 | 6 |  | 1 | 1571 | 7 | 1188 | 3312 | 2043 | 2311 | 2464 | 1261 | 200 | 7 | 2 | 2155 | 9 | 320 | 350 | 110 | [7 empty] | B 789/BC | 0,01 | 8:45:00 | 1544 | 8:45:00 | 1543 | 8:54:31 | 0.1912 | 0.1576 | 0.5114 | 0.0082 | 0.0112 | 0.0292 | 0.0045 | 0.0201 | 0.0004 | 0.001 | 0.0004 |  | 0.001 | 0.0017 | 0.0038 | 0.0012 | 0.0086 |  |  | 0.0042 |  |  |  |  | RHI DELTEK D99 |  | RHI JUSTAL DS1015
2379 | 12006993 | 16.09.2020 | 153,446 | Арм500 | ГОСТ 34028-2016 | 1 | 180x180 | Открытая |  | 154,984 | 1,8 | 0,4 | 154.584 |  |  | 3 | 1574 | 4 | 1219 | 3498 | 7503 |  | 2495 | 1292 | 200 | 7 | 2 | 2155 | 9 | 320 | 350 | 110 | [7 empty] | B 789/BC | 0,08 | 12:58:00 | 1538 | 12:58:00 | 1542 | 13:16:23 | 0.1894 | 0.1488 | 0.5163 | 0.0086 | 0.0079 | 0.021 | 0.0042 | 0.0192 | 0.0004 | 0.001 | 0.0003 |  | 0.0009 | 0.0013 | 0.003 | 0.0016 | 0.01 |  |  | 0.0042 |  |  |  |  | RHI DELTEK D99 |  | RHI JUSTAL DS1015 |  | отсутствие 4 ручья, неисправность МГР
2380 | 12006994 | 16.09.2020 | 162,816 | Арм500 | ГОСТ 34028-2016 | 2 | 180x180 | Открытая |  | 163,775 | 1,8 | 0,4 | 163.375 |  |  | 7 | 1575 | 4 | 1249 | 3528 | 7533 | 9 | 2525 | 1322 | 200 | 7 | 2 | 2155 | 9 | 320 | 350 | 110 | [7 empty] | B 789/BC | 0,02 | 13:45:00 | 1541 | 13:45:00 | 1539 | 13:48:11 | 0.1911 | 0.1505 | 0.5219 | 0.0116 | 0.0093 | 0.0262 | 0.0035 | 0.0183 | 0.0004 | 0.0009 | 0.0003 |  | 0.0009 | 0.0014 | 0.0037 | 0.0013 | 0.0086 |  |  | 0.0041 |  | 0.0001 |  |  | RHI DELTEK D99 |  | RHI JUSTAL DS1015 |  | 14:07 запуск 4 ручья
2381 | 12006996 | 16.09.2020 | 165,888 | Арм500 | ГОСТ 34028-2016 | 4 | 180x180 | Открытая |  | 166,653 | 1,8 | 0,4 | 166.253 |  |  | 6 | 1572 | 4 | 1305 | 3584 | 7589 | 64 | 2581 | 1375 | 200 | 7 | 2 | 2155 | 9 | 320 | 350 | 110 | [7 empty] | B 789/BC | 0,02 | 15:11:00 | 1537 | 15:11:00 | 1538 | 15:18:00 | 0.19 | 0.1442 | 0.5156 | 0.0082 | 0.0097 | 0.0276 | 0.005 | 0.0233 | 0.0004 | 0.0012 | 0.0002 |  | 0.001 | 0.0014 | 0.0031 | 0.0014 | 0.0079 |  |  | 0.0044 |  | 0.0001 |  |  | RHI DELTEK D99 |  | RHI JUSTAL DS1015
2382 | 12006995 | 16.09.2020 | 162,816 | Арм500 | ГОСТ 34028-2016 | 3 | 180x180 | Открытая |  | 163,575 | 1,8 | 0,4 | 163.175 |  |  | 1 | 1575 | 4 | 1277 | 3556 | 7561 | 37 | 2553 | 1347 | 200 | 7 | 2 | 2155 | 9 | 320 | 350 | 110 | [7 empty] | B 789/BC | 0,02 | 14:31:00 | 1542 | 14:31:00 | 1544 | 14:37:12 | 0.1852 | 0.1422 | 0.5104 | 0.0098 | 0.0113 | 0.0317 | 0.0052 | 0.0221 | 0.0005 | 0.0012 | 0.0003 |  | 0.0009 | 0.0013 | 0.0032 | 0.0013 | 0.0086 |  |  | 0.0043 |  |  |  |  | RHI DELTEK D99 |  | RHI JUSTAL DS1015
2383 | 12006997 | 16.09.2020 | 168,96 | Арм500 | ГОСТ 34028-2016 | 5 | 180x180 | Открытая |  | 169,731 | 1,8 | 0,4 | 169.331 |  |  | 12 | 1575 | 4 | 1332 | 3611 | 7616 | 92 | 2611 | 1402 | 200 | 7 | 2 | 2155 | 9 | 320 | 350 | 110 | [7 empty] | B 789/BC | 0,02 | 15:52:00 | 1542 | 15:52:00 | 1544 | 16:02:39 | 0.1841 | 0.1421 | 0.4998 | 0.0058 | 0.0076 | 0.0268 | 0.0033 | 0.0173 | 0.0003 | 0.001 | 0.0002 |  | 0.001 | 0.0012 | 0.0034 | 0.0014 | 0.0064 |  |  | 0.0044 |  |  |  |  | RHI DELTEK D99 |  | RHI JUSTAL DS1015
2384 | 12006998 | 16.09.2020 | 159,744 | Арм500 | ГОСТ 34028-2016 | 6 | 180x180 | Открытая |  | 160,496 | 1,8 | 0,4 | 160.096 |  |  | 3 | 1572 | 4 | 1360 | 3639 | 7641 | 117 | 2639 | 1430 | 200 | 7 | 2 | 2155 | 9 | 320 | 350 | 110 | [7 empty] | B 789/BC | 0,01 | 16:35:00 | 1547 | 16:35:00 | 1543 | 16:42:00 | 0.1892 | 0.1486 | 0.516 | 0.0083 | 0.0138 | 0.0301 | 0.005 | 0.0217 | 0.0004 | 0.0011 | 0.0002 |  | 0.001 | 0.0016 | 0.0035 | 0.0017 | 0.0061 |  |  | 0.0044 |  | 0.0001 |  |  | RHI DELTEK D99 |  | RHI JUSTAL DS1015
2385 | 12006999 | 16.09.2020 | 165,888 | Арм500 | ГОСТ 34028-2016 | 7 | 180x180 | Открытая |  | 166,653 | 1,8 | 0,4 | 166.253 |  |  | 7 | 1568 | 4 | 1387 | 3666 | 7668 | 144 | 2667 | 1457 | 200 | 7 | 2 | 2155 | 9 | 320 | 350 | 110 | [7 empty] | B 789/BC | 0,01 | 17:14:00 | 1547 | 17:14:00 | 1545 | 17:21:10 | 0.1847 | 0.1555 | 0.5046 | 0.0066 | 0.0109 | 0.0236 | 0.0052 | 0.024 | 0.0004 | 0.0011 | 0.0002 |  | 0.001 | 0.0014 | 0.003 | 0.0015 | 0.0058 |  |  | 0.0044 |  |  |  |  | RHI DELTEK D99 |  | RHI JUSTAL DS1015
2386 | 12007000 | 16.09.2020 | 165,888 | Арм500 | ГОСТ 34028-2016 | 8 | 180x180 | Открытая |  | 166,653 | 1,8 | 0,4 | 166.253 |  |  | 1 | 1565 | 4 | 1418 | 3694 | 7693 | 172 | 2694 | 1485 | 200 | 7 | 2 | 2155 | 9 | 320 | 350 | 110 | [7 empty] | B 789/BC | 0,01 | 17:52:00 | 1540 | 17:52:00 | 1538 | 17:57:17 | 0.1989 | 0.1528 | 0.5294 | 0.0095 | 0.0128 | 0.0265 | 0.0043 | 0.0213 | 0.0004 | 0.001 | 0.0002 |  | 0.001 | 0.0016 | 0.0033 | 0.0013 | 0.0061 |  |  | 0.0043 |  |  |  |  | RHI DELTEK D99 |  | RHI JUSTAL DS1015
2387 | 12007001 | 16.09.2020 | 168,96 | Арм500 | ГОСТ 34028-2016 | 9 | 180x180 | Открытая |  | 169,731 | 1,8 | 0,4 | 169.331 |  |  | 6 | 1565 | 4 | 1446 | 3725 | 7721 | 199 | 2722 | 1513 | 200 | 7 | 2 | 2155 | 9 | 320 | 350 | 110 | [7 empty] | B 789/BC | 0,01 | 18:33:00 | 1539 | 18:33:00 | 1540 | 18:35:56 | 0.1845 | 0.1502 | 0.5128 | 0.0069 | 0.0087 | 0.025 | 0.0012 | 0.0111 | 0.0002 | 0.0008 | 0.0003 |  | 0.0009 | 0.0011 | 0.003 | 0.0014 | 0.0078 |  |  | 0.0042 |  |  |  |  | RHI DELTEK D99 |  | RHI JUSTAL DS1015
2388 | 12007002 | 16.09.2020 | 162,816 | Арм500 | ГОСТ 34028-2016 | 10 | 180x180 | Открытая |  | 163,575 | 1,8 | 0,4 | 163.175 |  |  | 12 | 1564 | 4 | 1473 | 3752 | 7748 | 224 | 2749 | 1540 | 200 | 7 | 2 | 2155 | 9 | 320 | 350 | 110 | [9 empty] | 19:12:00 | 1537 | 19:12:00 | 1536 | 19:17:48 | 0.1861 | 0.1426 | 0.5171 | 0.0108 | 0.0168 | 0.0345 | 0.0111 | 0.0334 | 0.0017 | 0.0019 | 0.0004 |  | 0.0009 | 0.0017 | 0.0027 | 0.0013 | 0.0077 |  |  | 0.0042 |  |  |  |  | RHI DELTEK D99 |  | RHI JUSTAL DS1015
2389 | 12007003 | 16.09.2020 | 168,96 | Арм500 | ГОСТ 34028-2016 | 11 | 180x180 | Открытая |  | 169,731 | 1,8 | 0,4 | 169.331 |  |  | 3 | 1565 | 4 | 1501 | 3780 | 7776 | 252 | 2777 | 1571 | 200 | 7 | 2 | 2155 | 9 | 320 | 350 | 110 | [9 empty] | 19:53:00 | 1538 | 19:53:00 | 1541 | 19:57:57 | 0.184 | 0.1456 | 0.5144 | 0.0091 | 0.0162 | 0.0412 | 0.0141 | 0.0408 | 0.0017 | 0.002 | 0.0003 |  | 0.0011 | 0.0017 | 0.0043 | 0.0013 | 0.008 |  |  | 0.0041 |  | 0.0001 |  |  | RHI DELTEK D99 |  | RHI JUSTAL DS1015
2390 | 12007004 | 16.09.2020 | 165,888 | Арм500 | ГОСТ 34028-2016 | 12 | 180x180 | Открытая |  | 166,653 | 1,8 | 0,4 | 166.253 |  |  | 7 | 1568 | 4 | 1529 | 3808 | 7803 | 279 | 2805 | 1599 | 200 | 7 | 2 | 2155 | 9 | 320 | 350 | 110 | [9 empty] | 20:34:00 | 1539 | 20:34:00 | 1540 | 20:43:01 | 0.1957 | 0.1566 | 0.5168 | 0.0068 | 0.0092 | 0.0358 | 0.0139 | 0.0498 | 0.002 | 0.0022 | 0.0003 |  | 0.001 | 0.0015 | 0.0034 | 0.0014 | 0.0063 |  |  | 0.0043 |  | 0.0001 |  |  | RHI DELTEK D99 |  | RHI JUSTAL DS1015
2391 | 12007005 | 16.09.2020 | 156,672 | Арм500 | ГОСТ 34028-2016 | 13 | 180x180 | Открытая |  | 157,417 | 1,8 | 0,4 | 157.017 |  |  | 1 | 1568 | 4 | 1556 | 3835 | 7828 | 307 | 2829 | 1623 | 200 | 7 | 2 | 2155 | 9 | 320 | 350 | 110 | [9 empty] | 21:14:00 | 1543 | 21:14:00 | 1537 | 21:23:52 | 0.1832 | 0.1539 | 0.5122 | 0.0074 | 0.011 | 0.0388 | 0.0139 | 0.0364 | 0.0022 | 0.0021 | 0.0002 |  | 0.0011 | 0.0015 | 0.004 | 0.0014 | 0.0062 |  |  | 0.0043 |  |  |  |  | RHI DELTEK D99 |  | RHI JUSTAL DS1015
2392 | 12007006 | 16.09.2020 | 159,744 | Арм500 | ГОСТ 34028-2016 | 14 | 180x180 | Открытая |  | 160,496 | 1,8 | 0,4 | 160.096 |  |  | 6 | 1566 | 4 | 1584 | 3863 | 7853 | 331 | 2857 | 1651 | 200 | 7 | 2 | 2155 | 9 | 320 | 350 | 110 | [9 empty] | 21:54:00 | 1540 | 21:54:00 | 1538 | 22:01:51 | 0.1946 | 0.1635 | 0.5163 | 0.007 | 0.0107 | 0.0437 | 0.0242 | 0.0466 | 0.0012 | 0.0028 | 0.0002 |  | 0.001 | 0.0016 | 0.004 | 0.0012 | 0.0075 |  |  | 0.0044 |  |  |  |  | RHI DELTEK D99 |  | RHI JUSTAL DS1015
2393 | 12007007 | 16.09.2020 | 168,96 | Арм500 | ГОСТ 34028-2016 | 15 | 180x180 | Открытая |  | 169,731 | 1,8 | 0,4 | 169.331 |  |  | 12 | 1564 | 4 | 1611 | 3893 | 7880 | 359 | 2884 | 1678 | 200 | 7 | 2 | 2155 | 9 | 320 | 350 | 110 | [9 empty] | 22:33:00 | 1537 | 22:33:00 | 1538 | 22:42:38 | 0.1884 | 0.1593 | 0.5309 | 0.0122 | 0.018 | 0.0404 | 0.0134 | 0.0341 | 0.0019 | 0.0016 | 0.0003 |  | 0.0011 | 0.0022 | 0.0049 | 0.0016 | 0.0069 |  |  | 0.0042 |  |  |  |  | RHI DELTEK D99 |  | RHI JUSTAL DS1015
2394 | 12007008 | 16.09.2020 | 162,816 | Арм500 | ГОСТ 34028-2016 | 16 | 180x180 | Открытая |  | 163,575 | 1,8 | 0,4 | 163.175 |  |  | 3 | 1568 | 4 | 1639 | 3921 | 7908 | 384 | 2912 | 1706 | 200 | 7 | 2 | 2155 | 9 | 320 | 350 | 110 | [9 empty] | 23:14:00 | 1546 | 23:14:00 | 1543 | 23:25:16 | 0.1876 | 0.1518 | 0.5069 | 0.0166 | 0.0164 | 0.0354 | 0.0147 | 0.0472 | 0.0028 | 0.0021 | 0.0003 |  | 0.001 | 0.0019 | 0.003 | 0.0012 | 0.0064 |  |  | 0.0043 |  |  |  |  | RHI DELTEK D99 |  | RHI JUSTAL DS1015
2395 | 12007009 | 16.09.2020 | 156,672 | Арм500 | ГОСТ 34028-2016 | 17 | 180x180 | Открытая |  | 157,417 | 1,8 | 0,4 | 157.017 |  |  | 7 | 1566 | 4 | 1667 | 3946 | 7932 | 408 | 2940 | 1734 | 200 | 7 | 2 | 2155 | 9 | 320 | 350 | 110 | [9 empty] | 23:55:00 | 1541 | 23:55:00 | 1540 | 0:03:19 | 0.1804 | 0.1507 | 0.5177 | 0.0162 | 0.0222 | 0.0333 | 0.0098 | 0.0353 | 0.0013 | 0.0018 | 0.0003 |  | 0.0009 | 0.0025 | 0.0025 | 0.0014 | 0.0063 |  |  | 0.0045 |  |  |  |  | RHI DELTEK D99 |  | RHI JUSTAL DS1015
2396 | 12007010 | 17.09.2020 | 159,744 | Арм500 | ГОСТ 34028-2016 | 18 | 180x180 | Открытая |  | 160,496 | 1,8 | 0,4 | 160.096 |  |  | 1 | 1567 | 4 | 1694 | 3973 | 7960 | 436 | 2964 | 1758 | 200 | 7 | 2 | 2155 | 9 | 320 | 350 | 110 | [9 empty] | 0:35:00 | 1542 | 0:35:00 | 1542 | 0:43:20 | 0.1909 | 0.1541 | 0.5095 | 0.0122 | 0.0208 | 0.0359 | 0.0116 | 0.0376 | 0.0009 | 0.0016 | 0.0002 |  | 0.001 | 0.002 | 0.0045 | 0.0015 | 0.0055 |  |  | 0.0044 |  |  |  |  | RHI DELTEK D99 |  | RHI JUSTAL DS1015
2397 | 12007011 | 17.09.2020 | 162,816 | Арм500 | ГОСТ 34028-2016 | 19 | 180x180 | Открытая |  | 163,575 | 1,8 | 0,4 | 163.175 |  |  | 6 | 1561 | 4 | 1722 | 4001 | 7988 | 460 | 2992 | 1786 | 200 | 7 | 2 | 2155 | 9 | 320 | 350 | 110 | [9 empty] | 1:17:00 | 1535 | 1:17:00 | 1541 | 2:05:03 | 0.1841 | 0.1635 | 0.4977 | 0.0125 | 0.0131 | 0.031 | 0.0127 | 0.042 | 0.0009 | 0.0019 | 0.0002 |  | 0.001 | 0.0017 | 0.0044 | 0.0018 | 0.0058 |  |  | 0.0042 |  |  |  |  | RHI DELTEK D99 |  | RHI JUSTAL DS1015
2398 | 12007012 | 17.09.2020 | 162,816 | Арм500 | ГОСТ 34028-2016 | 20 | 180x180 | Открытая |  | 163,575 | 1,8 | 0,4 | 163.175 |  |  | 12 | 1568 | 4 | 1749 | 4028 | 8015 | 485 | 3019 | 1813 | 200 | 7 | 2 | 2155 | 9 | 320 | 350 | 110 | [9 empty] | 1:59:00 | 1538 | 1:59:00 | 1538 | 2:10:04 | 0.1951 | 0.1535 | 0.5248 | 0.0136 | 0.0143 | 0.0454 | 0.0131 | 0.0497 | 0.0008 | 0.0018 | 0.0003 |  | 0.001 | 0.0019 | 0.0029 | 0.0016 | 0.0061 |  |  | 0.0044 |  |  |  |  | RHI DELTEK D99 |  | RHI JUSTAL DS1015
2399 | 12007013 | 17.09.2020 | 159,744 | Арм500 | ГОСТ 34028-2016 | 21 | 180x180 | Открытая |  | 160,496 | 1,8 | 0,4 | 160.096 |  |  | 3 | 1567 | 4 | 1777 | 4056 | 8043 | 513 | 3044 | 1838 | 200 | 7 | 2 | 2155 | 9 | 320 | 350 | 110 | [7 empty] | B 789/BC | 0,02 | 2:41:00 | 1541 | 2:41:00 | 1540 | 2:49:01 | 0.1946 | 0.1597 | 0.511 | 0.014 | 0.0222 | 0.0326 | 0.0112 | 0.0431 | 0.0009 | 0.0018 | 0.0002 | 0.0244 | 0.001 | 0.0018 | 0.0035 | 0.0011 | 0.0076 |  |  | 0.0043 |  |  |  |  | RHI DELTEK D99 |  | RHI JUSTAL DS1015
2400 | 12007014 | 17.09.2020 | 162,816 | Арм500 | ГОСТ 34028-2016 | 22 | 180x180 | Открытая |  | 163,575 | 1,8 | 0,4 | 163.175 |  |  | 7 | 1565 | 4 | 1805 | 4081 | 8070 | 540 | 3072 | 1866 | 200 | 7 | 2 | 2155 | 9 | 320 | 350 | 110 | [9 empty] | 3:26:00 | 1532 | 3:26:00 | 1534 | 3:38:07 | 0.1958 | 0.155 | 0.5191 | 0.0175 | 0.015 | 0.035 | 0.0103 | 0.0363 | 0.0009 | 0.0017 | 0.0002 |  | 0.0011 | 0.0018 | 0.0044 | 0.0015 | 0.0069 |  |  | 0.0043 |  |  |  |  | RHI DELTEK D99 |  | RHI JUSTAL DS1015
2401 | 12007015 | 17.09.2020 | 159,744 | Арм500 | ГОСТ 34028-2016 | 23 | 180x180 | Открытая |  | 160,496 | 1,8 | 0,4 | 160.096 |  |  | 1 | 1570 | 4 | 1832 | 4108 | 8095 | 568 | 3099 | 1890 | 200 | 7 | 2 | 2155 | 9 | 320 | 350 | 110 | [9 empty] | 4:10:00 | 1542 | 4:10:00 | 1541 | 4:17:26 | 0.1907 | 0.1603 | 0.5201 | 0.011 | 0.0151 | 0.044 | 0.0126 | 0.0407 | 0.001 | 0.0019 | 0.0003 |  | 0.001 | 0.0018 | 0.005 | 0.0014 | 0.0065 |  |  | 0.0043 |  |  |  |  | RHI DELTEK D99 |  | RHI JUSTAL DS1015
2402 | 12007016 | 17.09.2020 | 165,888 | Арм500 | ГОСТ 34028-2016 | 24 | 180x180 | Открытая |  | 166,653 | 1,8 | 0,4 | 166.253 |  |  | 6 | 1569 | 4 | 1860 | 4136 | 8123 | 595 | 3127 | 1918 | 200 | 7 | 2 | 2155 | 9 | 320 | 350 | 110 | [9 empty] | 4:54:00 | 1537 | 4:54:00 | 1537 | 5:01:54 | 0.1894 | 0.1652 | 0.5055 | 0.0097 | 0.0114 | 0.0416 | 0.0141 | 0.0444 | 0.0014 | 0.0017 | 0.0002 |  | 0.001 | 0.0014 | 0.0032 | 0.0017 | 0.0073 |  |  | 0.0041 |  | 0.0001 |  |  | RHI DELTEK D99 |  | RHI JUSTAL DS1015
2403 | 12007017 | 17.09.2020 | 156,672 | Арм500 | ГОСТ 34028-2016 | 25 | 180x180 | Открытая |  | 157,417 | 1,8 | 0,4 | 157.017 |  |  | 12 | 1569 | 4 | 1887 | 4163 | 8144 | 620 | 3154 | 1945 | 200 | 7 | 2 | 2155 | 9 | 320 | 350 | 110 | [9 empty] | 5:36:00 | 1537 | 5:36:00 | 1538 | 5:46:25 | 0.1814 | 0.1559 | 0.5067 | 0.0086 | 0.0123 | 0.0397 | 0.0142 | 0.0437 | 0.0013 | 0.0018 | 0.0002 |  | 0.001 | 0.0016 | 0.0046 | 0.0016 | 0.0074 |  |  | 0.0041 |  |  |  |  | RHI DELTEK D99 |  | RHI JUSTAL DS1015
2404 | 12007018 | 17.09.2020 | 153,6 | Арм500 | ГОСТ 34028-2016 | 26 | 180x180 | Открытая |  | 154,338 | 1,8 | 0,4 | 153.938 |  |  | 3 | 1570 | 4 | 1912 | 4191 | 8172 | 645 | 3179 | 1970 | 200 | 7 | 2 | 2155 | 9 | 320 | 350 | 110 | [7 empty] | B 789/BC | 0,01 | 6:15:00 | 1538 | 6:15:00 | 1538 | 6:28:11 | 0.184 | 0.1542 | 0.5164 | 0.0067 | 0.0139 | 0.0435 | 0.0141 | 0.0478 | 0.0011 | 0.0019 | 0.0003 |  | 0.0009 | 0.0017 | 0.0035 | 0.0015 | 0.0072 |  |  | 0.0042 |  | 0.0001 |  |  | RHI DELTEK D99 |  | RHI JUSTAL DS1015
2405 | 12007019 | 17.09.2020 | 159,744 | Арм500 | ГОСТ 34028-2016 | 27 | 180x180 | Открытая |  | 160,496 | 1,8 | 0,4 | 160.096 |  |  | 7 | 1570 | 4 | 1940 | 4216 | 8196 | 672 | 3207 | 1998 | 200 | 7 | 2 | 2155 | 9 | 300 | 320 | 100 | [7 empty] | B 789/BC | 0,01 | 6:57:00 | 1540 | 6:57:00 | 1537 | 7:03:44 | 0.1908 | 0.166 | 0.5151 | 0.0123 | 0.012 | 0.0413 | 0.0157 | 0.0466 | 0.0014 | 0.0019 | 0.0003 |  | 0.001 | 0.0018 | 0.0036 | 0.0017 | 0.0075 |  |  | 0.0043 |  |  |  |  | RHI DELTEK D99 |  | RHI JUSTAL DS1015
2406 | 12007020 | 17.09.2020 | 165,888 | Арм500 | ГОСТ 34028-2016 | 28 | 180x180 | Открытая |  | 166,653 | 1,8 | 0,4 | 166.253 |  |  | 1 | 1576 | 4 | 1967 | 4243 | 8224 | 700 | 3234 | 2025 | 200 | 7 | 2 | 2155 | 9 | 300 | 320 | 100 | [7 empty] | B 789/BC | 0,01 | 7:45:00 | 1542 | 7:45:00 | 1541 | 7:49:32 | 0.1844 | 0.1556 | 0.5017 | 0.0155 | 0.0113 | 0.0326 | 0.0142 | 0.0435 | 0.0009 | 0.002 | 0.0002 |  | 0.0009 | 0.0015 | 0.0032 | 0.0013 | 0.0053 |  |  | 0.0042 |  |  |  |  | RHI DELTEK D99 |  | RHI JUSTAL DS1015
2407 | 12007021 | 17.09.2020 | 162,816 | Арм500 | ГОСТ 34028-2016 | 29 | 180x180 | Открытая |  | 163,575 | 1,8 | 0,4 | 163.175 |  |  | 6 | 1577 | 4 | 1995 | 4271 | 8252 | 724 | 3262 | 2053 | 160 | 7 | 2 | 2155 | 9 | 300 | 320 | 100 | [7 empty] | B 789/BC | 0,01 | 8:33:00 | 1547 | 8:33:00 | 1544 | 8:47:12 | 0.1887 | 0.1457 | 0.5249 | 0.0105 | 0.0104 | 0.0383 | 0.0167 | 0.0393 | 0.0009 | 0.0029 | 0.0003 |  | 0.001 | 0.0021 | 0.0031 | 0.0015 | 0.0064 |  |  | 0.0044 |  |  |  |  | RHI DELTEK D99 |  | RHI JUSTAL DS1015
2408 | 12007022 | 17.09.2020 | 165,888 | Арм500 | ГОСТ 34028-2016 | 30 | 180x180 | Открытая |  | 166,653 | 1,8 | 0,4 | 166.253 |  |  | 12 | 1580 | 4 | 2022 | 4298 | 8279 | 752 | 3289 | 2080 | 200 | 9 | 2 | 2155 | 9 | 300 | 320 | 100 | [7 empty] | B 789/BC | 0,01 | 9:25:00 | 1544 | 9:25:00 | 1547 | 9:34:44 | 0.1831 | 0.1744 | 0.5369 | 0.016 | 0.0111 | 0.0345 | 0.0148 | 0.0519 | 0.0008 | 0.0026 | 0.0004 |  | 0.0011 | 0.0023 | 0.0034 | 0.0016 | 0.0064 |  |  | 0.0043 |  |  |  |  | RHI DELTEK D99 |  | RHI JUSTAL DS1015
2409 | 12007023 | 17.09.2020 | 165,888 | Арм500 | ГОСТ 34028-2016 | 31 | 180x180 | Открытая |  | 166,653 | 1,8 | 0,4 | 166.253 |  |  | 7 | 1581 | 4 | 2050 | 4326 | 8307 | 780 | 3317 | 2108 | 160 | 7 | 2 | 2155 | 9 | 300 | 320 | 100 | [7 empty] | B 789/BC | 0,01 | 10:19:00 | 1548 | 10:19:00 | 1547 | 10:29:38 | 0.1725 | 0.1522 | 0.5385 | 0.0149 | 0.0167 | 0.0383 | 0.0168 | 0.048 | 0.0009 | 0.0028 | 0.0004 |  | 0.001 | 0.0025 | 0.0029 | 0.0014 | 0.0056 |  |  | 0.0044 |  |  |  |  | RHI DELTEK D99 |  | RHI JUSTAL DS1015
2410 | 12007024 | 17.09.2020 | 168,96 | Арм500 | ГОСТ 34028-2016 | 32 | 180x180 | Открытая |  | 169,731 | 1,8 | 0,4 | 169.331 |  |  | 2 | 1589 | 4 | 2078 | 4357 | 8334 | 807 | 3345 | 2136 | 180 | 7 | 2 | 2155 | 9 | 320 | 350 | 110 | [7 empty] | B 789/BC | 0,01 | 11:12:00 | 1548 | 11:12:00 | 1548 | 11:23:07 | 0.1639 | 0.1482 | 0.5276 | 0.0097 | 0.0133 | 0.0393 | 0.0187 | 0.045 | 0.0008 | 0.003 | 0.0003 |  | 0.001 | 0.0022 | 0.0046 | 0.0053 | 0.0061 |  |  | 0.0042 |  | 0.0006 |  |  | RHI DELTEK D99 |  | RHI JUSTAL DS1015
2411 | 12007025 | 17.09.2020 | 156,506 | Арм500 | ГОСТ 34028-2016 | 33 | 180x180 | Открытая |  | 165,65 | 1,8 | 0,4 | 165.25 | 5,6 |  | 6 | 1574 | 4 | 2105 | 4381 | 8359 | 832 | 3372 | 2163 | 180 | 7 | 2 | 2155 | 9 | 320 | 350 | 110 | [7 empty] | B 789/BC | 0,01 | 12:00:00 | 1540 | 12:00:00 | 1540 | 12:04:46 | 0.1717 | 0.1528 | 0.5183 | 0.0118 | 0.0121 | 0.0412 | 0.0146 | 0.0429 | 0.0008 | 0.0024 | 0.0003 |  | 0.001 | 0.0023 | 0.0032 | 0.0018 | 0.0053 |  |  | 0.0043 |  | 0.0001 |  |  | RHI DELTEK D99 |  | RHI JUSTAL DS1015
2412 | 12007026 | 17.09.2020 | 153,6 | Арм500 | ГОСТ 34028-2016 | 1 | 180x180 | Открытая |  | 155,238 | 1,8 | 0,4 | 154.838 |  |  | 12 | 1573 | 3 | 2136 | 4412 |  | 863 | 9160 | 2194 | 200 | 7 | 2 | 2155 | 9 | 320 | 350 | 110 | [7 empty] | B 789/BC | 0,08 | 13:25:00 | 1538 | 13:25:00 | 1542 | 13:34:41 | 0.183 | 0.1608 | 0.5191 | 0.0057 | 0.0154 | 0.041 | 0.0142 | 0.0458 | 0.0011 | 0.0019 | 0.0003 |  | 0.0012 | 0.0024 | 0.0032 | 0.0012 | 0.0049 |  |  | 0.0043 |  |  |  |  | RHI DELTEK D99 |  | RHI JUSTAL DS1015 |  | 3 ручей - нет формирования струи металла.
2413 | 12007027 | 17.09.2020 | 159,744 | Арм500 | ГОСТ 34028-2016 | 2 | 180x180 | Открытая |  | 160,496 | 1,8 | 0,4 | 160.096 |  |  |  | 1566 | 3 | 2163 | 4443 | 8374 | 890 | 9187 | 2221 | 200 | 7 | 2 | 2155 | 9 | 320 | 350 | 110 | [7 empty] | B 789/BC | 0,02 | 14:13:00 | 1538 | 14:13:00 | 1537 | 14:24:34 | 0.1811 | 0.1693 | 0.5248 | 0.0057 | 0.0191 | 0.0432 | 0.0178 | 0.0485 | 0.0014 | 0.0022 | 0.0002 |  | 0.0012 | 0.0023 | 0.0032 | 0.0015 | 0.0058 |  |  | 0.0042 |  |  |  |  | RHI DELTEK D99 |  | RHI JUSTAL DS1015 |  | 14:17 - перезапуск 3 ручья
2414 | 12007029 | 17.09.2020 | 162,816 | Арм500 | ГОСТ 34028-2016 | 3 | 180x180 | Открытая |  | 163,575 | 1,8 | 0,4 | 163.175 |  |  | 6 | 1574 | 3 | 2191 | 4470 | 8402 | 918 | 9215 | 2246 | 200 | 7 | 2 | 2155 | 9 | 320 | 350 | 110 | [7 empty] | B 789/BC | 0,01 | 14:55:00 | 1545 | 14:55:00 | 1545 | 15:48:23 | 0.1686 | 0.1496 | 0.5425 | 0.0081 | 0.0101 | 0.0344 | 0.0172 | 0.0542 | 0.0009 | 0.0018 | 0.0002 |  | 0.0011 | 0.0021 | 0.0041 | 0.0013 | 0.0058 |  |  | 0.0042 |  |  |  |  | RHI DELTEK D99 |  | RHI JUSTAL DS1015
2415 | 12007028 | 17.09.2020 | 156,672 | Арм500 | ГОСТ 34028-2016 | 4 | 180x180 | Открытая |  | 157,417 | 1,8 | 0,4 | 157.017 |  |  | 2 | 1575 | 3 | 2216 | 4498 | 8430 | 942 | 9240 | 2274 | 220 | 7 | 2 | 2155 | 9 | 320 | 350 | 110 | [7 empty] | B 789/BC | 0,01 | 15:30:00 | 1546 | 15:30:00 | 1544 | 15:01:48 | 0.1879 | 0.1615 | 0.5561 | 0.0127 | 0.0126 | 0.0323 | 0.0223 | 0.055 | 0.001 | 0.0022 | 0.0002 |  | 0.0011 | 0.0022 | 0.0045 | 0.0014 | 0.0065 |  |  | 0.0043 |  |  |  |  | RHI DELTEK D99 |  | RHI JUSTAL DS1015
2416 | 12007030 | 17.09.2020 | 159,744 | Арм500 | ГОСТ 34028-2016 | 5 | 180x180 | Открытая |  | 160,496 | 1,8 | 0,4 | 160.096 |  |  |  | 1566 | 3 | 2243 | 4526 | 8457 | 970 | 9264 | 2298 | 220 | 7 | 2 | 2155 | 9 | 320 | 350 | 110 | [7 empty] | B 789/BC | 0,01 | 16:10:00 | 1539 | 16:10:00 | 1543 | 16:16:00 | 0.1806 | 0.1429 | 0.5287 | 0.0079 | 0.0119 | 0.0485 | 0.0177 | 0.053 | 0.0009 | 0.0024 | 0.0003 |  | 0.001 | 0.0022 | 0.0027 | 0.0014 | 0.0057 |  |  | 0.0043 |  |  |  |  | RHI DELTEK D99 |  | RHI JUSTAL DS1015
2417 | 12007031 | 17.09.2020 | 156,672 | Арм500 | ГОСТ 34028-2016 | 6 | 180x180 | Открытая |  | 157,417 | 1,8 | 0,4 | 157.017 |  |  | 12 | 1566 | 3 | 2268 | 4553 | 8485 | 995 | 9289 | 2326 | 220 | 7 | 2 | 2155 | 9 | 320 | 350 | 110 | [7 empty] | B 789/BC | 0,01 | 16:50:00 | 1541 | 16:50:00 | 1540 | 16:56:15 | 0.1967 | 0.1528 | 0.5126 | 0.0069 | 0.0202 | 0.0421 | 0.0136 | 0.0446 | 0.0008 | 0.0019 | 0.0003 |  | 0.0012 | 0.0022 | 0.0031 | 0.0013 | 0.0058 |  |  | 0.0043 |  | 0.0001 |  |  | RHI DELTEK D99 |  | RHI JUSTAL DS1015
2418 | 12007032 | 17.09.2020 | 165,888 | Арм500 | ГОСТ 34028-2016 | 7 | 180x180 | Открытая |  | 166,653 | 1,8 | 0,4 | 166.253 |  |  | 3 | 1568 | 3 | 2299 | 4581 | 8509 | 1022 | 9316 | 2353 | 220 | 7 | 2 | 2155 | 9 | 320 | 350 | 110 | [7 empty] | B 789/BC | 0,01 | 17:25:00 | 1541 | 17:25:00 | 1541 | 17:34:50 | 0.1904 | 0.1598 | 0.5199 | 0.0037 | 0.0167 | 0.0435 | 0.0216 | 0.0402 | 0.0007 | 0.0029 | 0.0003 |  | 0.0012 | 0.0023 | 0.0029 | 0.0016 | 0.0068 |  |  | 0.0042 |  |  |  |  | RHI DELTEK D99 |  | RHI JUSTAL DS1015
2419 | 12007033 | 17.09.2020 | 159,744 | Арм500 | ГОСТ 34028-2016 | 8 | 180x180 | Открытая |  | 160,496 | 1,8 | 0,4 | 160.096 |  |  | 6 | 1568 | 3 | 2326 | 4608 | 8534 | 1047 | 9344 | 2381 | 220 | 7 | 2 | 2155 | 9 | 320 | 350 | 110 | [7 empty] | B 789/BC | 0,01 | 18:05:00 | 1540 | 18:05:00 | 1540 | 18:15:42 | 0.1944 | 0.1642 | 0.5256 | 0.0094 | 0.0118 | 0.0367 | 0.0179 | 0.0365 | 0.0007 | 0.0023 | 0.0002 |  | 0.0012 | 0.002 | 0.0041 | 0.0013 | 0.0057 |  |  | 0.0041 |  |  |  |  | RHI DELTEK D99 |  | RHI JUSTAL DS1015
2420 | 12007034 | 17.09.2020 | 162,816 | Арм500 | ГОСТ 34028-2016 | 9 | 180x180 | Открытая |  | 163,575 | 1,8 | 0,4 | 163.175 |  |  | 2 | 1567 | 3 | 2354 | 4636 | 8559 | 1074 | 9372 | 2409 | 220 | 7 | 2 | 2155 | 9 | 320 | 350 | 110 | [7 empty] | B 789/BC | 0,01 | 18:45:00 | 1543 | 18:45:00 | 1545 | 18:54:29 | 0.1876 | 0.1565 | 0.5332 | 0.0058 | 0.0125 | 0.04 | 0.0097 | 0.0298 | 0.0007 | 0.0017 | 0.0003 |  | 0.0012 | 0.0019 | 0.0032 | 0.0013 | 0.0057 |  |  | 0.004 |  |  |  |  | RHI DELTEK D99 |  | RHI JUSTAL DS1015
2421 | 12007035 | 17.09.2020 | 162,816 | Арм500 | ГОСТ 34028-2016 | 10 | 180x180 | Открытая |  | 163,575 | 1,8 | 0,4 | 163.175 |  |  | 7 | 1564 | 3 | 2381 | 4667 | 8583 | 1102 | 9396 | 2436 | 200 | 7 | 2 | 2155 | 9 | 320 | 350 | 110 | [7 empty] | B 789/BC | 0,01 | 19:27:00 | 1541 | 19:27:00 | 1539 | 19:35:13 | 0.1702 | 0.1463 | 0.5193 | 0.0083 | 0.0112 | 0.0361 | 0.0143 | 0.0394 | 0.0008 | 0.0026 | 0.0002 |  | 0.0011 | 0.0016 | 0.003 | 0.0012 | 0.0057 |  |  | 0.0043 |  | 0.0001 |  |  | RHI DELTEK D99 |  | RHI JUSTAL DS1015
2422 | 12007036 | 17.09.2020 | 156,672 | Арм500 | ГОСТ 34028-2016 | 11 | 180x180 | Открытая |  | 157,417 | 1,8 | 0,4 | 157.017 |  |  | 12 | 1565 | 3 | 2409 | 4694 | 8608 | 1127 | 9424 | 2461 | 200 | 7 | 2 | 2155 | 9 | 320 | 350 | 110 | [7 empty] | B 789/BC | 0,01 | 20:04:00 | 1539 | 20:04:00 | 1537 | 20:19:31 | 0.1946 | 0.179 | 0.5268 | 0.006 | 0.0135 | 0.0411 | 0.015 | 0.0411 | 0.0008 | 0.0023 | 0.0002 |  | 0.0014 | 0.0015 | 0.0034 | 0.0017 | 0.0064 |  |  | 0.0041 |  |  |  |  | RHI DELTEK D99 |  | RHI JUSTAL DS1015
2423 | 12007037 | 17.09.2020 | 162,816 | Арм500 | ГОСТ 34028-2016 | 12 | 180x180 | Открытая |  | 163,575 | 1,8 | 0,4 | 163.175 |  |  | 3 | 1566 | 3 | 2437 | 4722 | 8632 | 1154 | 9451 | 2488 | 200 | 7 | 2 | 2155 | 9 | 320 | 350 | 110 | [7 empty] | B 789/BC | 0,01 | 20:44:00 | 1539 | 20:44:00 | 1538 | 20:56:23 | 0.1902 | 0.1567 | 0.5106 | 0.0083 | 0.0106 | 0.035 | 0.0149 | 0.0399 | 0.0009 | 0.0019 | 0.0003 |  | 0.0011 | 0.0017 | 0.0032 | 0.0014 | 0.0061 |  |  | 0.0041 |  | 0.0001 |  |  | RHI DELTEK D99 |  | RHI JUSTAL DS1015
2424 | 12007038 | 17.09.2020 | 156,672 | Арм500 | ГОСТ 34028-2016 | 13 | 180x180 | Открытая |  | 157,417 | 1,8 | 0,4 | 157.017 |  |  | 6 | 1566 | 3 | 2464 | 4749 | 8657 | 1179 | 9476 | 2516 | 200 | 7 | 2 | 2155 | 9 | 320 | 350 | 110 | [7 empty] | B 789/BC | 0,01 | 21:25:00 | 1542 | 21:25:00 | 1545 | 21:35:57 | 0.1886 | 0.1621 | 0.5133 | 0.0044 | 0.0123 | 0.0358 | 0.0136 | 0.0354 | 0.0006 | 0.0015 | 0.0002 |  | 0.0012 | 0.0018 | 0.0037 | 0.0016 | 0.0049 |  |  | 0.0041 |  | 0.0001 |  |  | RHI DELTEK D99 |  | RHI JUSTAL DS1015
2425 | 12007039 | 17.09.2020 | 159,744 | Арм500 | ГОСТ 34028-2016 | 14 | 180x180 | Открытая |  | 160,496 | 1,8 | 0,4 | 160.096 |  |  | 2 | 1567 | 3 | 2489 | 4777 | 8682 | 1206 | 9504 | 2519 | 200 | 7 | 2 | 2155 | 9 | 320 | 350 | 110 | [7 empty] | B 789/BC | 0,03 | 22:02:00 | 1543 | 22:02:00 | 1546 | 22:15:43 | 0.1766 | 0.1575 | 0.5027 | 0.013 | 0.0204 | 0.0307 | 0.0102 | 0.0325 | 0.0007 | 0.0014 | 0.0003 |  | 0.0012 | 0.0018 | 0.0041 | 0.0016 | 0.0055 |  |  | 0.0039 |  | 0.0001 |  |  | RHI DELTEK D99 |  | RHI JUSTAL DS1015
2426 | 12007040 | 17.09.2020 | 162,816 | Арм500 | ГОСТ 34028-2016 | 15 | 180x180 | Открытая |  | 163,575 | 1,8 | 0,4 | 163.175 |  |  | 7 | 1561 | 3 | 2516 | 4808 | 8709 | 1231 | 9528 | 2546 | 200 | 7 | 2 | 2155 | 9 | 320 | 350 | 110 | [7 empty] | B 789/BC | 0,01 | 22:21:00 | 1539 | 22:21:00 | 1537 | 22:51:04 | 0.1963 | 0.1824 | 0.7422 | 0.0151 | 0.0128 | 0.0261 | 0.0127 | 0.0374 | 0.0007 | 0.0012 | 0.0004 |  | 0.0011 | 0.0024 | 0.0038 | 0.0009 | 0.0065 |  |  | 0.0044 |  |  |  |  | RHI DELTEK D99 |  | RHI JUSTAL DS1015
2427 | 12007041 | 17.09.2020 | 165,888 | Арм500 | ГОСТ 34028-2016 | 16 | 180x180 | Открытая |  | 166,653 | 1,8 | 0,4 | 166.253 |  |  | 12 | 1561 | 3 | 2547 | 4835 | 8734 | 1259 | 9556 | 2574 | 200 | 7 | 2 | 2155 | 9 | 320 | 350 | 110 | [7 empty] | B 789/BC | 0,02 | 23:18:00 | 1535 | 23:18:00 | 1536 | 23:27:02 | 0.1791 | 0.1791 | 0.707 | 0.0118 | 0.0119 | 0.0312 | 0.0157 | 0.0325 | 0.0007 | 0.0018 | 0.0004 |  | 0.0011 | 0.0022 | 0.0037 | 0.001 | 0.0062 |  |  | 0.0044 |  |  |  |  | RHI DELTEK D99 |  | RHI JUSTAL DS1015
2428 | 12007042 | 17.09.2020 | 165,888 | Арм500 | ГОСТ 34028-2016 | 17 | 180x180 | Открытая |  | 166,653 | 1,8 | 0,4 | 166.253 |  |  | 3 | 1564 | 3 | 2575 | 4866 | 8758 | 1286 | 9583 | 2602 | 200 | 7 | 2 | 2155 | 9 | 320 | 350 | 110 | [7 empty] | B 789/BC | 0,01 | 23:58:00 | 1539 | 23:58:00 | 1536 | 0:06:58 | 0.1828 | 0.2125 | 0.6981 | 0.012 | 0.0236 | 0.0313 | 0.0118 | 0.0332 | 0.0007 | 0.0012 | 0.0004 |  | 0.0012 | 0.0025 | 0.0038 | 0.0009 | 0.0048 |  |  | 0.0044 |  |  |  |  | RHI DELTEK D99 |  | RHI JUSTAL DS1015
2429 | 12007043 | 18.09.2020 | 162,816 | Арм500 | ГОСТ 34028-2016 | 18 | 180x180 | Открытая |  | 163,575 | 1,8 | 0,4 | 163.175 |  |  | 6 | 1563 | 3 | 2602 | 4894 | 8786 | 1314 | 9608 | 2629 | 200 | 7 | 2 | 2155 | 9 | 320 | 350 | 110 | [7 empty] | B 789/BC | 0,01 | 0:38:00 | 1538 | 0:38:00 | 1541 | 0:45:03 | 0.1849 | 0.1974 | 0.7083 | 0.01 | 0.0163 | 0.0343 | 0.0095 | 0.0279 | 0.0007 | 0.0014 | 0.0004 |  | 0.0013 | 0.0022 | 0.0033 | 0.0014 | 0.006 |  |  | 0.0043 |  |  |  |  | RHI DELTEK D99 |  | RHI JUSTAL DS1015
2430 | 12007044 | 18.09.2020 | 156,672 | Арм500 | ГОСТ 34028-2016 | 19 | 180x180 | Открытая |  | 157,417 | 1,8 | 0,4 | 157.017 |  |  | 2 | 1571 | 3 | 2630 | 4921 | 8811 | 1338 | 9633 | 2657 | 200 | 7 | 2 | 2155 | 9 | 320 | 350 | 110 | [7 empty] | B 789/BC | 0,01 | 1:19:00 | 1536 | 1:19:00 | 1537 | 1:27:35 | 0.1825 | 0.1996 | 0.7384 | 0.0159 | 0.0141 | 0.0368 | 0.011 | 0.0394 | 0.0007 | 0.0021 | 0.0004 |  | 0.0014 | 0.0025 | 0.0035 | 0.0011 | 0.0058 |  |  | 0.0045 |  | 0.0001 |  |  | RHI DELTEK D99 |  | RHI JUSTAL DS1015
2431 | 12007045 | 18.09.2020 | 162,816 | Арм500 | ГОСТ 34028-2016 | 20 | 180x180 | Открытая |  | 163,575 | 1,8 | 0,4 | 163.175 |  |  | 7 | 1564 | 3 | 2657 | 4949 | 8838 | 1366 | 9657 | 2684 | 200 | 7 | 2 | 2155 | 9 | 320 | 350 | 110 | [7 empty] | B 789/BC | 0,03 | 1:57:00 | 1539 | 1:57:00 | 1537 | 2:07:24 | 0.1957 | 0.1724 | 0.7251 | 0.0135 | 0.0166 | 0.0358 | 0.0148 | 0.0419 | 0.0007 | 0.0018 | 0.0004 |  | 0.0011 | 0.0024 | 0.0029 | 0.0011 | 0.0067 |  |  | 0.0044 |  |  |  |  | RHI DELTEK D99 |  | RHI JUSTAL DS1015
2432 | 12007046 | 18.09.2020 | 162,816 | Арм500 | ГОСТ 34028-2016 | 21 | 180x180 | Открытая |  | 163,575 | 1,8 | 0,4 | 163.175 |  |  | 12 | 1563 | 3 | 2685 | 4976 | 8866 | 1394 | 9682 | 2712 | 200 | 7 | 2 | 2155 | 9 | 320 | 350 | 110 | [7 empty] | B 789/BC | 0,01 | 2:35:00 | 1535 | 2:35:00 | 1536 | 2:49:42 | 0.1904 | 0.1792 | 0.7001 | 0.0119 | 0.0135 | 0.0332 | 0.0134 | 0.0381 | 0.0006 | 0.0015 | 0.0004 |  | 0.0012 | 0.0022 | 0.0031 | 0.001 | 0.0071 |  |  | 0.0044 |  | 0.0001 |  |  | RHI DELTEK D99 |  | RHI JUSTAL DS1015
2433 | 12007047 | 18.09.2020 | 159,744 | Арм500 | ГОСТ 34028-2016 | 22 | 180x180 | Открытая |  | 160,496 | 1,8 | 0,4 | 160.096 |  |  | 9 | 1572 | 3 | 2713 | 5004 | 8890 | 1421 | 9706 | 2740 | 200 | 7 | 2 | 2155 | 9 | 320 | 350 | 110 | [7 empty] | B 789/BC | 0,01 | 3:16:00 | 1540 | 3:16:00 | 1545 | 3:23:04 | 0.1863 | 0.1937 | 0.6999 | 0.0116 | 0.0179 | 0.0342 | 0.0144 | 0.0409 | 0.0007 | 0.0015 | 0.0004 |  | 0.0012 | 0.0027 | 0.004 | 0.0013 | 0.0065 |  |  | 0.0045 |  | 0.0001 |  |  | RHI DELTEK D99 |  | RHI JUSTAL DS1015
2434 | 12007048 | 18.09.2020 | 165,888 | Арм500 | ГОСТ 34028-2016 | 23 | 180x180 | Открытая |  | 166,653 | 1,8 | 0,4 | 166.253 |  |  | 6 | 1565 | 3 | 2743 | 5032 | 8918 | 1449 | 9731 | 2767 | 200 | 7 | 2 | 2155 | 9 | 320 | 350 | 110 | [7 empty] | B 789/BC | 0,01 | 3:56:00 | 1539 | 3:56:00 | 1537 | 4:02:43 | 0.1955 | 0.1892 | 0.7084 | 0.0161 | 0.0156 | 0.03 | 0.0136 | 0.0388 | 0.0007 | 0.0015 | 0.0003 |  | 0.0013 | 0.0025 | 0.0042 | 0.0011 | 0.007 |  |  | 0.0045 |  | 0.0001 |  |  | RHI DELTEK D99 |  | RHI JUSTAL DS1015
2435 | 12007049 | 18.09.2020 | 162,816 | Арм500 | ГОСТ 34028-2016 | 24 | 180x180 | Открытая |  | 163,575 | 1,8 | 0,4 | 163.175 |  |  | 2 | 1565 | 3 | 2771 | 5059 | 8946 | 1473 | 9759 | 2795 | 200 | 7 | 2 | 2155 | 9 | 320 | 350 | 110 | [7 empty] | B 789/BC | 0,01 | 4:36:00 | 1537 | 4:36:00 | 1538 | 5:02:34 | 0.1949 | 0.185 | 0.7164 | 0.0137 | 0.0105 | 0.0278 | 0.0131 | 0.0381 | 0.0006 | 0.0015 | 0.0003 |  | 0.0012 | 0.0021 | 0.0034 | 0.0011 | 0.0066 |  |  | 0.0044 |  | 0.0001 |  |  | RHI DELTEK D99 |  | RHI JUSTAL DS1015
2436 | 12007050 | 18.09.2020 | 162,816 | Арм500 | ГОСТ 34028-2016 | 25 | 180x180 | Открытая |  | 163,575 | 1,8 | 0,4 | 163.175 |  |  | 7 | 1565 | 3 | 2798 | 5087 | 8970 | 1501 | 9783 | 2825 | 200 | 7 | 2 | 2155 | 9 | 320 | 350 | 110 | [7 empty] | B 789/BC | 0,01 | 5:16:00 | 1541 | 5:16:00 | 1543 | 5:20:46 | 0.2055 | 0.1856 | 0.71 | 0.0175 | 0.0163 | 0.0355 | 0.0134 | 0.0459 | 0.0011 | 0.0018 | 0.0004 |  | 0.0012 | 0.0022 | 0.0044 | 0.001 | 0.0073 |  |  | 0.0044 |  | 0.0001 |  |  | RHI DELTEK D99 |  | RHI JUSTAL DS1015
2437 | 12007051 | 18.09.2020 | 165,888 | Арм500 | ГОСТ 34028-2016 | 26 | 180x180 | Открытая |  | 166,653 | 1,8 | 0,4 | 166.253 |  |  | 12 | 1565 | 3 | 2826 | 5114 | 8998 | 1529 | 9811 | 2853 | 200 | 7 | 2 | 2155 | 9 | 320 | 350 | 110 | [7 empty] | B 789/BC | 0,01 | 5:56:00 | 1540 | 5:56:00 | 1537 | 6:15:29 | 0.1854 | 0.1878 | 0.7034 | 0.0106 | 0.015 | 0.0351 | 0.0134 | 0.04 | 0.0011 | 0.0014 | 0.0003 |  | 0.0013 | 0.002 | 0.0047 | 0.0011 | 0.007 |  |  | 0.0044 |  | 0.0001 |  |  | RHI DELTEK D99 |  | RHI JUSTAL DS1015
2438 | 12007052 | 18.09.2020 | 168,96 | Арм500 | ГОСТ 34028-2016 | 27 | 180x180 | Открытая |  | 169,731 | 1,8 | 0,4 | 169.331 |  |  | 9 | 1566 | 3 | 2857 | 5145 | 9025 | 1556 | 9832 | 2884 | 200 | 7 | 2 | 2155 | 9 | 320 | 350 | 110 | [7 empty] | B 789/BC | 0,01 | 6:40:00 | 1543 | 6:40:00 | 1537 | 6:48:25 | 0.2008 | 0.1906 | 0.7097 | 0.0128 | 0.0137 | 0.0352 | 0.0137 | 0.0402 | 0.001 | 0.0017 | 0.0003 |  | 0.0013 | 0.002 | 0.0045 | 0.001 | 0.0067 |  |  | 0.0045 |  | 0.0001 |  |  | RHI DELTEK D99 |  | RHI JUSTAL DS1015
2439 | 12007053 | 18.09.2020 | 165,888 | Арм500 | ГОСТ 34028-2016 | 28 | 180x180 | Открытая |  | 166,653 | 1,8 | 0,4 | 166.253 |  |  | 6 | 1566 | 3 | 2877 | 5173 | 9053 | 1584 | 9857 | 2911 | 200 | 7 | 2 | 2155 | 9 | 320 | 350 | 110 | [7 empty] | B 789/BC | 0,01 | 7:20:00 | 1537 | 7:20:00 | 1535 | 7:28:00 | 0.1899 | 0.2025 | 0.7085 | 0.0118 | 0.0142 | 0.0385 | 0.0184 | 0.0408 | 0.0011 | 0.002 | 0.0003 |  | 0.0013 | 0.0022 | 0.0038 | 0.0012 | 0.0057 |  |  | 0.0046 |  |  |  |  | RHI DELTEK D99 |  | RHI JUSTAL DS1015
2440 | 12007054 | 18.09.2020 | 159,744 | Арм500 | ГОСТ 34028-2016 | 29 | 180x180 | Открытая |  | 160,496 | 1,8 | 0,4 | 160.096 |  |  | 2 | 1566 | 3 | 2915 | 5200 | 9078 | 1611 | 9881 | 2939 | 200 | 7 | 2 | 2155 | 9 | 320 | 350 | 110 | [7 empty] | B 789/BC | 0,01 | 8:01:00 | 1537 | 8:01:00 | 1538 | 8:06:04 | 0.2017 | 0.1991 | 0.6873 | 0.0115 | 0.0193 | 0.0359 | 0.0142 | 0.0407 | 0.0011 | 0.002 | 0.0003 |  | 0.0014 | 0.0023 | 0.0035 | 0.001 | 0.0056 |  |  | 0.0047 |  | 0.0001 |  |  | RHI DELTEK D99 |  | RHI JUSTAL DS1015
2441 | 12007055 | 18.09.2020 | 162,816 | Арм500 | ГОСТ 34028-2016 | 30 | 180x180 | Открытая |  | 163,575 | 1,8 | 0,4 | 163.175 |  |  | 7 | 1566 | 3 | 2943 | 5228 | 9105 | 1639 | 9903 | 2970 | 200 | 7 | 2 | 2155 | 9 | 320 | 350 | 110 | [7 empty] | B 789/BC | 0,01 | 8:45:00 | 1540 | 8:45:00 | 1539 | 8:51:35 | 0.2037 | 0.1936 | 0.7442 | 0.0113 | 0.0149 | 0.0436 | 0.0179 | 0.0444 | 0.001 | 0.0024 | 0.0003 |  | 0.0013 | 0.0024 | 0.0036 | 0.001 | 0.0058 |  |  | 0.0051 |  |  |  |  | RHI DELTEK D99 |  | RHI JUSTAL DS1015
2442 | 12007056 | 18.09.2020 | 165,888 | Арм500 | ГОСТ 34028-2016 | 31 | 180x180 | Открытая |  | 166,653 | 1,8 | 0,4 | 166.253 |  |  | 12 | 1566 | 3 | 2973 | 5256 | 9133 | 1667 | 9928 | 2997 | 200 | 7 | 2 | 2155 | 9 | 320 | 350 | 110 | [7 empty] | B 789/BC | 0,02 | 9:26:00 | 1543 | 9:26:00 | 1543 | 9:27:19 | 0.1828 | 0.1955 | 0.7138 | 0.0055 | 0.0175 | 0.0368 | 0.0133 | 0.0458 | 0.0008 | 0.002 | 0.0003 |  | 0.0014 | 0.0023 | 0.0039 | 0.0017 | 0.0047 |  |  | 0.005 |  | 0.0001 |  |  | RHI DELTEK D99 |  | RHI JUSTAL DS1015
2443 | 12007057 | 18.09.2020 | 159,002 | Арм500 | ГОСТ 34028-2016 | 32 | 180x180 | Открытая |  | 160,751 | 1,8 | 0,4 | 160.351 |  |  | 9 | 1565 | 3 | 3001 | 5286 | 9160 | 1694 | 9943 | 3028 | 200 | 7 | 2 | 2155 | 9 | 320 | 350 | 110 | [7 empty] | B 789/BC | 0,02 | 10:05:00 | 1541 | 10:05:00 | 1541 | 10:09:37 | 0.1856 | 0.1991 | 0.7089 | 0.0096 | 0.0165 | 0.0377 | 0.0139 | 0.0466 | 0.0007 | 0.0021 | 0.0003 |  | 0.0014 | 0.0024 | 0.0034 | 0.0016 | 0.0047 |  |  | 0.0048 |  | 0.0001 |  |  | RHI DELTEK D99 |  | RHI JUSTAL DS1015 |  | 10:24 закрыли 5 ручей не работает МГР (мех.,часть)
2444 | 12007058 | 18.09.2020 | 165,888 | Арм500 | ГОСТ 34028-2016 | 33 | 180x180 | Открытая |  | 166,653 | 1,8 | 0,4 | 166.253 |  |  | 6 | 1565 | 3 | 3035 | 5320 | 9191 | 1728 |  | 3062 | 200 | 7 | 2 | 2155 | 9 | 320 | 350 | 110 | [7 empty] | B 789/BC | 0,01 | 10:47:00 | 1542 | 10:47:00 | 1540 | 10:51:31 | 0.1892 | 0.204 | 0.7251 | 0.0124 | 0.0106 | 0.0298 | 0.0105 | 0.0399 | 0.001 | 0.0018 | 0.0002 |  | 0.0014 | 0.0022 | 0.0051 | 0.0014 | 0.0048 |  |  | 0.0048 |  |  |  |  | RHI DELTEK D99 |  | RHI JUSTAL DS1015
2445 | 12007059 | 18.09.2020 | 162,816 | Арм500 | ГОСТ 34028-2016 | 34 | 180x180 | Открытая |  | 163,725 | 1,8 | 0,4 | 163.325 |  |  | 2 | 1564 | 3 | 3069 | 5351 | 9222 | 1759 | 9949 | 3092 | 200 | 7 | 2 | 2155 | 9 | 320 | 350 | 110 | [7 empty] | B 789/BC | 0,02 | 11:31:00 | 1539 | 11:31:00 | 1539 | 11:31:15 | 0.2003 | 0.2087 | 0.7012 | 0.0139 | 0.0102 | 0.0313 | 0.0109 | 0.04 | 0.0011 | 0.0017 | 0.0003 |  | 0.0015 | 0.0021 | 0.0056 | 0.0015 | 0.0056 |  |  | 0.0047 |  | 0.0001 |  |  | RHI DELTEK D99 |  | RHI JUSTAL DS1015 |  | 11:57 запустили 5 ручей.
2446 | 12007060 | 18.09.2020 | 162,816 | Арм500 | ГОСТ 34028-2016 | 35 | 180x180 | Открытая |  | 163,575 | 1,8 | 0,4 | 163.175 |  |  | 7 | 1565 | 3 | 3096 | 5378 | 9246 | 1786 | 9974 | 3123 | 200 | 7 | 2 | 2155 | 9 | 320 | 350 | 110 | [7 empty] | B 789/BC | 0,01 | 12:18:00 | 1539 | 12:18:00 | 1542 | 12:22:13 | 0.1892 | 0.1887 | 0.7032 | 0.0124 | 0.0103 | 0.0319 | 0.012 | 0.0349 | 0.0008 | 0.0019 | 0.0003 |  | 0.0013 | 0.0022 | 0.0059 | 0.0016 | 0.005 |  |  | 0.0048 |  | 0.0001 |  |  | RHI DELTEK D99 |  | RHI JUSTAL DS1015
2447 | 12007061 | 18.09.2020 | 162,816 | Арм500 | ГОСТ 34028-2016 | 36 | 180x180 | Открытая |  | 163,575 | 1,8 | 0,4 | 163.175 |  |  | 12 | 1564 | 3 | 3124 | 5406 | 9274 | 1814 | 9998 | 3151 | 200 | 7 | 2 | 2155 | 9 | 320 | 350 | 110 | [7 empty] | B 789/BC | 0,01 | 12:59:00 | 1541 | 12:59:00 | 1540 | 13:00:47 | 0.1833 | 0.199 | 0.6992 | 0.0062 | 0.0122 | 0.0356 | 0.0126 | 0.0409 | 0.0009 | 0.0022 | 0.0003 |  | 0.0014 | 0.0022 | 0.0055 | 0.0009 | 0.0049 |  |  | 0.0047 |  |  |  |  | RHI DELTEK D99 |  | RHI JUSTAL DS1015
2448 | 12007062 | 18.09.2020 | 159,744 | Арм500 | ГОСТ 34028-2016 | 37 | 180x180 | Открытая |  | 160,496 | 1,8 | 0,4 | 160.096 |  |  | 9 | 1563 | 3 | 3151 | 5434 | 9299 | 1841 | 10023 | 3178 | 200 | 7 | 2 | 2155 | 9 | 320 | 350 | 110 | [7 empty] | B 789/BC | 0,02 | 13:37:00 | 1540 | 13:37:00 | 1539 | 13:41:30 | 0.1889 | 0.1979 | 0.7188 | 0.0109 | 0.0117 | 0.026 | 0.0024 | 0.0163 | 0.0002 | 0.0012 | 0.0003 |  | 0.0013 | 0.0023 | 0.0036 | 0.002 | 0.0065 |  |  | 0.0048 |  |  |  |  | RHI DELTEK D99 |  | RHI JUSTAL DS1015
2449 | 12007063 | 18.09.2020 | 162,778 | Арм500 | ГОСТ 34028-2016 | 38 | 180x180 | Открытая |  | 163,536 | 1,8 | 0,4 | 163.136 |  |  | 6 | 1561 | 3 | 3182 | 5461 | 9323 | 1869 | 10048 | 3206 | 200 | 7 | 2 | 2155 | 9 | 320 | 350 | 110 | [7 empty] | B 789/BC | 0,02 | 14:15:00 | 1539 | 14:15:00 | 1541 | 14:21:05 | 0.197 | 0.1967 | 0.7048 | 0.0097 | 0.0109 | 0.0317 | 0.0139 | 0.0441 | 0.001 | 0.0027 | 0.0003 |  | 0.0014 | 0.0021 | 0.0049 | 0.0028 | 0.0046 |  |  | 0.0047 |  |  |  |  | RHI DELTEK D99 |  | RHI JUSTAL DS1015 |  | Сбой мерной длинны НЛЗ 1 ручей (АСУТП)
2450 | 12007064 | 18.09.2020 | 162,816 | Арм500 | ГОСТ 34028-2016 | 39 | 180x180 | Открытая |  | 163,575 | 1,8 | 0,4 | 163.175 |  |  | 2 | 1559 | 3 | 3210 | 5489 | 9351 | 1897 | 10072 | 3234 | 200 | 7 | 2 | 2155 | 9 | 320 | 350 | 110 | [7 empty] | B 789/BC | 0,01 | 15:00:00 | 1535 | 15:00:00 | 1534 | 15:04:23 | 0.1857 | 0.2007 | 0.7188 | 0.0096 | 0.01 | 0.0418 | 0.0226 | 0.0477 | 0.001 | 0.0029 | 0.0004 |  | 0.0014 | 0.0022 | 0.0036 | 0.0028 | 0.0058 |  |  | 0.0049 |  | 0.0001 |  |  | RHI DELTEK D99 |  | RHI JUSTAL DS1015
2451 | 12007065 | 18.09.2020 | 162,816 | Арм500 | ГОСТ 34028-2016 | 40 | 180x180 | Открытая |  | 163,575 | 1,8 | 0,4 | 163.175 |  |  | 7 | 1563 | 3 | 3237 | 5516 | 9375 | 1924 | 10097 | 3264 | 200 | 7 | 2 | 2155 | 9 | 320 | 350 | 110 | [7 empty] | B 789/BC | 0,01 | 15:37:00 | 1534 | 15:37:00 | 1540 | 15:42:50 | 0.1934 | 0.2004 | 0.7218 | 0.0066 | 0.0119 | 0.0471 | 0.0292 | 0.0572 | 0.001 | 0.0033 | 0.0003 |  | 0.0014 | 0.0022 | 0.0045 | 0.0016 | 0.0079 |  |  | 0.0048 |  | 0.0001 |  |  | RHI DELTEK D99 |  | RHI JUSTAL DS1015
2452 | 12007066 | 18.09.2020 | 165,888 | Арм500 | ГОСТ 34028-2016 | 41 | 180x180 | Открытая |  | 166,653 | 1,8 | 0,4 | 166.253 |  |  | 12 | 1563 | 3 | 3268 | 5544 | 9403 | 1952 | 10121 | 3292 | 200 | 7 | 2 | 2155 | 9 | 320 | 350 | 110 | [7 empty] | B 789/BC | 0,01 | 16:18:00 | 1536 | 16:18:00 | 1539 | 16:21:29 | 0.1965 | 0.1991 | 0.7065 | 0.0025 | 0.0108 | 0.042 | 0.0193 | 0.0449 | 0.001 | 0.0023 | 0.0003 |  | 0.0015 | 0.0021 | 0.0056 | 0.002 | 0.0064 |  |  | 0.0048 |  | 0.0001 |  |  | RHI DELTEK D99 |  | RHI JUSTAL DS1015
2453 | 12007067 | 18.09.2020 | 159,744 | Арм500 | ГОСТ 34028-2016 | 42 | 180x180 | Открытая |  | 160,496 | 1,8 | 0,4 | 160.096 |  |  | 9 | 1561 | 3 | 3296 | 5572 | 9428 | 1979 | 10146 | 3319 | 200 | 7 | 2 | 2155 | 9 | 320 | 350 | 110 | [7 empty] | B 789/BC | 0,01 | 16:57:00 | 1536 | 16:57:00 | 1538 | 16:58:04 | 0.1925 | 0.1967 | 0.7213 | 0.0063 | 0.0132 | 0.0413 | 0.0157 | 0.05 | 0.0009 | 0.0023 | 0.0003 |  | 0.0014 | 0.0023 | 0.0036 | 0.0014 | 0.0057 |  |  | 0.005 |  | 0.0001 |  |  | RHI DELTEK D99 |  | RHI JUSTAL DS1015
2454 | 12007068 | 18.09.2020 | 165,888 | Арм500 | ГОСТ 34028-2016 | 43 | 180x180 | Открытая |  | 166,653 | 1,8 | 0,4 | 166.253 |  |  | 6 | 1562 | 3 | 3323 | 5599 | 9455 | 2010 | 10171 | 3347 | 200 | 7 | 2 | 2155 | 9 | 320 | 350 | 110 | [7 empty] | B 789/BC | 0,01 | 17:36:00 | 1536 | 17:36:00 | 1536 | 17:40:27 | 0.1932 | 0.1764 | 0.7179 | 0.019 | 0.0131 | 0.0384 | 0.0165 | 0.0532 | 0.001 | 0.0028 | 0.0003 |  | 0.0014 | 0.0024 | 0.005 | 0.002 | 0.0055 |  |  | 0.0048 |  |  |  |  | RHI DELTEK D99 |  | RHI JUSTAL DS1015
2455 | 12007069 | 18.09.2020 | 162,816 | Арм500 | ГОСТ 34028-2016 | 44 | 180x180 | Открытая |  | 163,575 | 1,8 | 0,4 | 163.175 |  |  | 2 | 1565 | 3 | 3351 | 5627 | 9483 | 2038 | 10195 | 3375 | 200 | 7 | 2 | 2155 | 9 | 320 | 350 | 110 | [7 empty] | B 789/BC | 0,01 | 18:16:00 | 1542 | 18:16:00 | 1539 | 18:19:16 | 0.1983 | 0.1734 | 0.7056 | 0.0153 | 0.0099 | 0.0225 | 0.0034 | 0.0221 | 0.0003 | 0.0011 | 0.0002 |  | 0.0014 | 0.002 | 0.0054 | 0.0031 | 0.0057 |  |  | 0.0048 |  |  |  |  | RHI DELTEK D99 |  | RHI JUSTAL DS1015
2456 | 12007070 | 18.09.2020 | 162,816 | Арм500 | ГОСТ 34028-2016 | 45 | 180x180 | Открытая |  | 163,575 | 1,8 | 0,4 | 163.175 |  |  | 7 | 1564 | 3 | 3378 | 5657 | 9507 | 2065 | 10220 | 3402 | 200 | 7 | 2 | 2155 | 9 | 320 | 350 | 110 | [7 empty] | B 789/BC | 0,01 | 18:55:00 | 1536 | 18:55:00 | 1537 | 19:40:06 | 0.1944 | 0.1796 | 0.7263 | 0.0191 | 0.0146 | 0.0252 | 0.0036 | 0.0189 | 0.0003 | 0.0011 | 0.0003 |  | 0.0013 | 0.0023 | 0.0062 | 0.0019 | 0.0056 |  |  | 0.0047 |  |  |  |  | RHI DELTEK D99 |  | RHI JUSTAL DS1015
2457 | 12007071 | 18.09.2020 | 162,816 | Арм500 | ГОСТ 34028-2016 | 46 | 180x180 | Открытая |  | 163,575 | 1,8 | 0,4 | 163.175 |  |  | 12 | 1563 | 3 | 3406 | 5685 | 9535 | 2093 | 10244 | 3430 | 200 | 7 | 2 | 2155 | 9 | 320 | 350 | 110 | [7 empty] | B 789/BC | 0,01 | 19:35:00 | 1535 | 19:35:00 | 1533 | 19:49:59 | 0.1944 | 0.2057 | 0.7258 | 0.0076 | 0.0108 | 0.0243 | 0.0026 | 0.0196 | 0.0003 | 0.0011 | 0.0003 |  | 0.0014 | 0.0019 | 0.0055 | 0.0008 | 0.0056 |  |  | 0.0049 |  |  |  |  | RHI DELTEK D99 |  | RHI JUSTAL DS1015
2458 | 12007072 | 18.09.2020 | 164,736 | Арм500 | ГОСТ 34028-2016 | 47 | 180x180 | Открытая |  | 166,799 | 1,8 | 0,4 | 166.399 |  |  | 9 | 1563 | 3 | 3434 | 5713 | 9563 | 2121 | 10269 | 3461 | 200 | 7 | 2 | 2155 | 9 | 320 | 350 | 110 | [7 empty] | B 789/BC | 0,01 | 20:15:00 | 1540 | 20:15:00 | 1542 | 20:21:15 | 0.1874 | 0.1717 | 0.7255 | 0.0098 | 0.0109 | 0.024 | 0.0033 | 0.02 | 0.0003 | 0.0013 | 0.0004 |  | 0.0012 | 0.0022 | 0.0034 | 0.0012 | 0.0065 |  |  | 0.0049 |  |  |  |  | RHI DELTEK D99 |  | RHI JUSTAL DS1015 |  | Сбой в работе МГР 6 ручья.
2459 | 12007073 | 18.09.2020 | 159,744 | Арм500 | ГОСТ 34028-2016 | 48 | 180x180 | Открытая |  | 160,496 | 1,8 | 0,4 | 160.096 |  |  |  | 1567 | 3 | 3461 | 5740 | 9587 | 2151 | 10291 | 3488 | 200 | 7 | 2 | 2155 | 9 | 320 | 350 | 110 | [7 empty] | B 789/BC | 0,01 | 20:55:00 | 1538 | 20:55:00 | 1537 | 21:05:56 | 0.1956 | 0.1749 | 0.7322 | 0.0092 | 0.0115 | 0.0231 | 0.0034 | 0.0186 | 0.0004 | 0.0012 | 0.0003 |  | 0.0012 | 0.0022 | 0.0033 | 0.0016 | 0.0063 |  |  | 0.005 |  |  |  |  | RHI DELTEK D99 |  | RHI JUSTAL DS1015
2460 | 12007074 | 18.09.2020 | 159,744 | Арм500 | ГОСТ 34028-2016 | 49 | 180x180 | Открытая |  | 160,496 | 1,8 | 0,4 | 160.096 |  |  | 2 | 1564 | 3 | 3489 | 5768 | 9615 | 2179 | 10312 | 3516 | 200 | 7 | 2 | 2155 | 9 | 320 | 350 | 110 | [7 empty] | B 789/BC | 0,01 | 21:36:00 | 1540 | 21:36:00 | 1537 | 21:45:10 | 0.1977 | 0.1967 | 0.7354 | 0.0095 | 0.0111 | 0.0245 | 0.0037 | 0.0238 | 0.0003 | 0.0012 | 0.0003 |  | 0.0014 | 0.0022 | 0.0056 | 0.0021 | 0.0061 |  |  | 0.0048 |  | 0.0001 |  |  | RHI DELTEK D99 |  | RHI JUSTAL DS1015
2461 | 12007075 | 18.09.2020 | 165,888 | Арм500 | ГОСТ 34028-2016 | 50 | 180x180 | Открытая |  | 166,653 | 1,8 | 0,4 | 166.253 |  |  | 7 | 1562 | 3 | 3519 | 5795 | 9642 | 2206 | 10334 | 3546 | 200 | 7 | 2 | 2155 | 9 | 320 | 350 | 110 | [7 empty] | B 789/BC | 0,01 | 22:16:00 | 1537 | 22:16:00 | 1538 | 22:23:18 | 0.1917 | 0.1878 | 0.7403 | 0.0117 | 0.0121 | 0.0248 | 0.0035 | 0.0201 | 0.0003 | 0.0011 | 0.0003 |  | 0.0011 | 0.0023 | 0.0035 | 0.0019 | 0.0056 |  |  | 0.0049 |  |  |  |  | RHI DELTEK D99 |  | RHI JUSTAL DS1015
2462 | 12007076 | 18.09.2020 | 159,744 | Арм500 | ГОСТ 34028-2016 | 51 | 180x180 | Открытая |  | 160,496 | 1,8 | 0,4 | 160.096 |  |  | 12 | 1563 | 3 | 3547 | 5823 | 9667 | 2237 | 10355 | 3574 | 200 | 7 | 2 | 2155 | 9 | 320 | 350 | 110 | [7 empty] | B 789/BC | 0,01 | 22:56:00 | 1538 | 22:56:00 | 1535 | 23:06:48 | 0.1884 | 0.1898 | 0.7147 | 0.0144 | 0.012 | 0.0347 | 0.0031 | 0.0172 | 0.0003 | 0.001 | 0.0003 |  | 0.001 | 0.0021 | 0.003 | 0.0017 | 0.0062 |  |  | 0.0047 |  |  |  |  | RHI DELTEK D99 |  | RHI JUSTAL DS1015
2463 | 12007077 | 18.09.2020 | 165,888 | Арм500 | ГОСТ 34028-2016 | 52 | 180x180 | Открытая |  | 166,653 | 1,8 | 0,4 | 166.253 |  |  | 9 | 1563 | 3 | 3575 | 5854 | 9695 | 2265 | 10377 | 3605 | 200 | 7 | 2 | 2155 | 9 | 320 | 350 | 110 | [7 empty] | B 789/BC | 0,01 | 23:37:00 | 1538 | 23:37:00 | 1537 | 23:47:26 | 0.1874 | 0.1892 | 0.7003 | 0.0087 | 0.0124 | 0.037 | 0.0038 | 0.0155 | 0.0003 | 0.0011 | 0.0003 |  | 0.0011 | 0.0019 | 0.0042 | 0.0027 | 0.0071 |  |  | 0.0046 |  | 0.0001 |  |  | RHI DELTEK D99 |  | RHI JUSTAL DS1015
2464 | 12007078 | 19.09.2020 | 162,816 | Арм500 | ГОСТ 34028-2016 | 53 | 180x180 | Открытая |  | 164,475 | 1,8 | 0,4 | 164.075 |  |  | 2 | 1564 | 3 | 3608 | 5884 | 9725 | 2277 | 10398 | 3639 | 200 | 7 | 2 | 2155 | 9 | 320 | 350 | 110 | [7 empty] | B 789/BC | 0,01 | 0:18:00 | 1539 | 0:18:00 | 1539 | 0:28:45 | 0.1811 | 0.1872 | 0.7149 | 0.008 | 0.0153 | 0.0369 | 0.003 | 0.0162 | 0.0004 | 0.001 | 0.0003 |  | 0.0012 | 0.0019 | 0.0054 | 0.0012 | 0.0058 |  |  | 0.0047 |  | 0.0001 |  |  | RHI DELTEK D99 |  | RHI JUSTAL DS1015 |  | Проход металла в MNC по 4 ручью.
2465 | 12007079 | 19.09.2020 | 159,219 | Арм500 | ГОСТ 34028-2016 | 54 | 180x180 | Открытая |  | 169,47 | 1,8 | 0,4 | 169.07 | 6,8 |  | 7 | 1567 | 3 | 3642 | 5918 | 9759 |  | 10423 | 3672 | 200 | 7 | 2 | 2155 | 9 | 320 | 350 | 110 | [7 empty] | B 789/BC | 0,01 | 1:06:00 | 1540 | 1:06:00 | 1540 | 1:15:22 | 0.1947 | 0.1903 | 0.7078 | 0.0105 | 0.0127 | 0.0331 | 0.0024 | 0.017 | 0.0003 | 0.0009 | 0.0003 |  | 0.0011 | 0.0021 | 0.003 | 0.0019 | 0.0054 |  |  | 0.0048 |  |  |  |  | RHI DELTEK D99 |  | RHI JUSTAL DS1015
2466 | 12007080 | 19.09.2020 | 162,816 | Арм500 | ГОСТ 34028-2016 | 1 | 180x180 | Открытая |  | 164,475 | 1,8 | 0,4 | 164.075 |  |  | 6 | 1573 | 6 | 2068 | 5946 | 9787 | 2305 | 3400 | 2339 | 200 | 7 | 2 | 2155 | 9 | 320 | 350 | 110 | [7 empty] | B 789/BC | 0,08 | 2:56:00 | 1540 | 2:56:00 | 1545 | 3:09:49 | 0.2009 | 0.1992 | 0.7154 | 0.0072 | 0.0122 | 0.0309 | 0.0032 | 0.0195 | 0.0004 | 0.0011 | 0.0003 |  | 0.0012 | 0.002 | 0.0033 | 0.0014 | 0.0059 |  |  | 0.0047 |  |  |  |  | RHI DELTEK D99 |  | RHI JUSTAL DS1015
2467 | 12007081 | 19.09.2020 | 153,6 | Арм500 | ГОСТ 34028-2016 | 2 | 180x180 | Открытая |  | 154,338 | 1,8 | 0,4 | 153.938 |  |  | 9 | 1565 | 6 | 2095 | 5970 | 9811 | 2329 | 3424 | 2366 | 200 | 7 | 2 | 2155 | 9 | 320 | 350 | 110 | [7 empty] | B 789/BC | 0,01 | 3:40:00 | 1540 | 3:40:00 | 1540 | 3:47:14 | 0.1971 | 0.1888 | 0.7128 | 0.0072 | 0.0123 | 0.0345 | 0.0124 | 0.0334 | 0.0009 | 0.0019 | 0.0004 |  | 0.0013 | 0.0024 | 0.0053 | 0.0015 | 0.0064 |  |  | 0.0047 |  |  |  |  | RHI DELTEK D99 |  | RHI JUSTAL DS1015
2468 | 12007082 | 19.09.2020 | 156,672 | Арм500 | ГОСТ 34028-2016 | 3 | 180x180 | Открытая |  | 157,417 | 1,8 | 0,4 | 157.017 |  |  | 12 | 1562 | 6 | 2120 | 5998 | 9836 | 2357 | 3449 | 2394 | 200 | 7 | 2 | 2155 | 9 | 320 | 350 | 110 | [7 empty] | B 789/BC | 0,02 | 4:18:00 | 1531 | 4:18:00 | 1531 | 4:27:06 | 0.1921 | 0.1975 | 0.7029 | 0.0044 | 0.011 | 0.0417 | 0.0138 | 0.0362 | 0.0009 | 0.0022 | 0.0003 |  | 0.0013 | 0.0019 | 0.0041 | 0.0015 | 0.0069 |  |  | 0.0046 |  |  |  |  | RHI DELTEK D99 |  | RHI JUSTAL DS1015
2469 | 12007083 | 19.09.2020 | 162,816 | Арм500 | ГОСТ 34028-2016 | 4 | 180x180 | Открытая |  | 163,575 | 1,8 | 0,4 | 163.175 |  |  | 7 | 1568 | 6 | 2147 | 6025 | 9863 | 2381 | 3476 | 2421 | 200 | 7 | 2 | 2155 | 9 | 320 | 350 | 110 | [7 empty] | B 789/BC | 0,01 | 4:56:00 | 1542 | 4:56:00 | 1541 | 5:04:03 | 0.1888 | 0.2026 | 0.7011 | 0.007 | 0.0222 | 0.0536 | 0.0175 | 0.0399 | 0.0008 | 0.0019 | 0.0003 |  | 0.0013 | 0.0024 | 0.0053 | 0.0016 | 0.0054 |  |  | 0.0048 |  | 0.0001 |  |  | RHI DELTEK D99 |  | RHI JUSTAL DS1015
2470 | 12007084 | 19.09.2020 | 159,744 | Арм500 | ГОСТ 34028-2016 | 5 | 180x180 | Открытая |  | 160,496 | 1,8 | 0,4 | 160.096 |  |  | 2 | 1569 | 6 | 2172 | 6050 | 9891 | 2409 | 3504 | 2449 | 200 | 7 | 2 | 2155 | 9 | 320 | 350 | 110 | [7 empty] | B 789/BC | 0,01 | 5:33:00 | 1542 | 5:33:00 | 1541 | 5:39:08 | 0.1938 | 0.2045 | 0.6846 | 0.0115 | 0.0128 | 0.0466 | 0.0134 | 0.0313 | 0.0007 | 0.0017 | 0.0003 |  | 0.0013 | 0.002 | 0.0042 | 0.0018 | 0.0053 |  |  | 0.0049 |  | 0.0001 |  |  | RHI DELTEK D99 |  | RHI JUSTAL DS1015
2471 | 12007085 | 19.09.2020 | 162,816 | Арм500 | ГОСТ 34028-2016 | 6 | 180x180 | Открытая |  | 163,575 | 1,8 | 0,4 | 163.175 |  |  | 6 | 1563 | 6 | 2200 | 6078 | 9916 | 2437 | 3532 | 2477 | 200 | 7 | 2 | 2155 | 9 | 320 | 350 | 110 | [7 empty] | B 789/BC | 0,02 | 6:12:00 | 1533 | 6:12:00 | 1533 | 6:21:05 | 0.1912 | 0.2061 | 0.7122 | 0.0029 | 0.0345 | 0.0472 | 0.0125 | 0.0331 | 0.0007 | 0.0017 | 0.0003 |  | 0.0013 | 0.0028 | 0.0056 | 0.0011 | 0.006 |  |  | 0.0047 |  | 0.0001 |  |  | RHI DELTEK D99 |  | RHI JUSTAL DS1015
2472 | 12007086 | 19.09.2020 | 159,744 | Арм500 | ГОСТ 34028-2016 | 7 | 180x180 | Открытая |  | 160,496 | 1,8 | 0,4 | 160.096 |  |  | 9 | 1562 | 6 | 2224 | 6105 | 9943 | 2461 | 3559 | 2504 | 200 | 7 | 2 | 2155 | 9 | 320 | 350 | 110 | [7 empty] | B 789/BC | 0,01 | 6:49:00 | 1538 | 6:49:00 | 1539 | 7:06:29 | 0.1934 | 0.2047 | 0.691 | 0.004 | 0.0196 | 0.0403 | 0.0252 | 0.0264 | 0.0007 | 0.0019 | 0.0003 |  | 0.0013 | 0.0019 | 0.0038 | 0.0013 | 0.0057 |  |  | 0.0046 |  |  |  |  | RHI DELTEK D99 |  | RHI JUSTAL DS1015
2473 | 12007087 | 19.09.2020 | 162,816 | Арм500 | ГОСТ 34028-2016 | 8 | 180x180 | Открытая |  | 163,575 | 1,8 | 0,4 | 163.175 |  |  | 12 | 1565 | 6 | 2252 | 6133 | 9968 | 2489 | 3587 | 2532 | 200 | 7 | 2 | 2155 | 9 | 320 | 350 | 110 | [9 empty] | 7:28:00 | 1533 | 7:28:00 | 1534 | 7:40:45 | 0.1919 | 0.1947 | 0.6857 | 0.0083 | 0.0133 | 0.0379 | 0.0136 | 0.029 | 0.0008 | 0.0016 | 0.0003 |  | 0.0014 | 0.0021 | 0.0062 | 0.0018 | 0.0061 |  |  | 0.0047 |  |  |  |  | RHI DELTEK D99 |  | RHI JUSTAL DS1015
2474 | 12007088 | 19.09.2020 | 168,96 | Арм500 | ГОСТ 34028-2016 | 9 | 180x180 | Открытая |  | 169,731 | 1,8 | 0,4 | 169.331 |  |  | 7 | 1564 | 6 | 2279 | 6160 | 9995 | 2516 | 3614 | 2563 | 200 | 7 | 2 | 2155 | 9 | 320 | 350 | 110 | [9 empty] | 8:07:00 | 1538 | 8:07:00 | 1539 | 8:19:10 | 0.1879 | 0.2029 | 0.7002 | 0.0082 | 0.0209 | 0.0367 | 0.0163 | 0.0375 | 0.0008 | 0.0021 | 0.0004 |  | 0.0012 | 0.0023 | 0.0035 | 0.0014 | 0.0062 |  |  | 0.005 |  |  |  |  | RHI DELTEK D99 |  | RHI JUSTAL DS1015
2475 | 12007089 | 19.09.2020 | 168,96 | Арм500 | ГОСТ 34028-2016 | 10 | 180x180 | Открытая |  | 169,731 | 1,8 | 0,4 | 169.331 |  |  | 2 | 1563 | 6 | 2307 | 6188 | 10023 | 2544 | 3645 | 2590 | 200 | 7 | 2 | 2155 | 9 | 320 | 350 | 110 | [9 empty] | 8:45:00 | 1538 | 8:45:00 | 1538 | 8:52:50 | 0.19 | 0.2026 | 0.7104 | 0.015 | 0.0205 | 0.0385 | 0.0128 | 0.0349 | 0.0008 | 0.0022 | 0.0003 |  | 0.0013 | 0.0023 | 0.0034 | 0.0015 | 0.0067 |  |  | 0.0048 |  |  |  |  | RHI DELTEK D99 |  | RHI JUSTAL DS1015
2476 | 12007090 | 19.09.2020 | 156,672 | Арм500 | ГОСТ 34028-2016 | 11 | 180x180 | Открытая |  | 157,417 | 1,8 | 0,4 | 157.017 |  |  | 6 | 1565 | 6 | 2332 | 6216 | 10051 | 2572 | 3670 | 2615 | 200 | 7 | 2 | 2155 | 9 | 320 | 350 | 110 | [9 empty] | 9:24:00 | 1537 | 9:24:00 | 1540 | 9:40:25 | 0.1808 | 0.173 | 0.7013 | 0.0095 | 0.0169 | 0.0432 | 0.0152 | 0.035 | 0.0007 | 0.0019 | 0.0004 |  | 0.0012 | 0.0027 | 0.0039 | 0.0013 | 0.0074 |  |  | 0.0047 |  |  |  |  | RHI DELTEK D99 |  | RHI JUSTAL DS1015
2477 | 12007091 | 19.09.2020 | 159,744 | Арм500 | ГОСТ 34028-2016 | 12 | 180x180 | Открытая |  | 160,496 | 1,8 | 0,4 | 160.096 |  |  | 9 | 1565 | 6 | 2359 | 6243 | 10075 | 2596 | 3697 | 2642 | 200 | 7 | 2 | 2155 | 9 | 320 | 350 | 110 | [9 empty] | 10:02:00 | 1540 | 10:02:00 | 1536 | 10:10:42 | 0.1961 | 0.1963 | 0.7285 | 0.0159 | 0.015 | 0.0348 | 0.0245 | 0.0365 | 0.0008 | 0.0023 | 0.0004 |  | 0.0013 | 0.0026 | 0.0038 | 0.0015 | 0.0067 |  |  | 0.0048 |  |  |  |  | RHI DELTEK D99 |  | RHI JUSTAL DS1015
2478 | 12007092 | 19.09.2020 | 162,816 | Арм500 | ГОСТ 34028-2016 | 13 | 180x180 | Открытая |  | 163,575 | 1,8 | 0,4 | 163.175 |  |  | 12 | 1565 | 6 | 2384 | 6271 | 10100 | 2624 | 3725 | 2673 | 200 | 7 | 2 | 2155 | 9 | 320 | 350 | 110 | [9 empty] | 10:41:00 | 1535 | 10:41:00 | 1536 | 10:52:51 | 0.2014 | 0.1971 | 0.6961 | 0.0299 | 0.0152 | 0.0308 | 0.0108 | 0.04 | 0.0008 | 0.002 | 0.0003 |  | 0.0012 | 0.0022 | 0.0039 | 0.0011 | 0.0075 |  |  | 0.0048 |  |  |  |  | RHI DELTEK D99 |  | RHI JUSTAL DS1015
2479 | 12007093 | 19.09.2020 | 159,744 | Арм500 | ГОСТ 34028-2016 | 14 | 180x180 | Открытая |  | 160,496 | 1,8 | 0,4 | 160.096 |  |  | 7 | 1563 | 6 | 2408 | 6298 | 10127 | 2648 | 3753 | 2701 | 200 | 7 | 2 | 2155 | 9 | 320 | 350 | 110 | [9 empty] | 11:21:00 | 1535 | 11:21:00 | 1536 | 11:32:12 | 0.1828 | 0.1884 | 0.7127 | 0.0114 | 0.016 | 0.0305 | 0.0122 | 0.0383 | 0.0007 | 0.0019 | 0.0003 |  | 0.0012 | 0.0024 | 0.003 | 0.0013 | 0.0072 |  |  | 0.0048 |  |  |  |  | RHI DELTEK D99 |  | RHI JUSTAL DS1015
2480 | 12007094 | 19.09.2020 | 162,816 | Арм500 | ГОСТ 34028-2016 | 15 | 180x180 | Открытая |  | 163,575 | 1,8 | 0,4 | 163.175 |  |  | 2 | 1566 | 6 | 2436 | 6326 | 10152 | 2676 | 3780 | 2728 | 200 | 7 | 2 | 2155 | 9 | 320 | 350 | 110 | [9 empty] | 12:01:00 | 1537 | 12:01:00 | 1538 | 12:09:05 | 0.1848 | 0.1828 | 0.6931 | 0.0114 | 0.0099 | 0.0334 | 0.0146 | 0.0372 | 0.0007 | 0.002 | 0.0003 |  | 0.0011 | 0.0019 | 0.0037 | 0.0011 | 0.0089 |  |  | 0.0048 |  |  |  |  | RHI DELTEK D99 |  | RHI JUSTAL DS1015
2481 | 12007095 | 19.09.2020 | 162,816 | Арм500 | ГОСТ 34028-2016 | 16 | 180x180 | Открытая |  | 163,575 | 1,8 | 0,4 | 163.175 |  |  | 6 | 1567 | 6 | 2464 | 6354 | 10180 | 2701 | 3808 | 2756 | 200 | 7 | 2 | 2155 | 9 | 320 | 350 | 110 | [9 empty] | 12:41:00 | 1537 | 12:41:00 | 1535 | 12:52:09 | 0.1897 | 0.1801 | 0.6869 | 0.017 | 0.0168 | 0.0327 | 0.0162 | 0.0401 | 0.0008 | 0.0021 | 0.0004 |  | 0.001 | 0.0025 | 0.0032 | 0.0011 | 0.0083 |  |  | 0.0046 |  |  |  |  | RHI DELTEK D99 |  | RHI JUSTAL DS1015
2482 | 12007096 | 19.09.2020 | 159,744 | Арм500 | ГОСТ 34028-2016 | 17 | 180x180 | Открытая |  | 160,496 | 1,8 | 0,4 | 160.096 |  |  | 9 | 1567 | 6 | 2491 | 6381 | 10204 | 2728 | 3832 | 2783 | 200 | 7 | 2 | 2155 | 9 | 320 | 350 | 110 | [9 empty] | 13:22:00 | 1538 | 13:22:00 | 1538 | 13:31:09 | 0.193 | 0.1928 | 0.7176 | 0.0103 | 0.0152 | 0.0355 | 0.0161 | 0.0386 | 0.0007 | 0.0018 | 0.0004 |  | 0.0012 | 0.0025 | 0.0032 | 0.0008 | 0.0086 |  |  | 0.0046 |  |  |  |  | RHI DELTEK D99 |  | RHI JUSTAL DS1015
2483 | 12007097 | 19.09.2020 | 156,672 | Арм500 | ГОСТ 34028-2016 | 18 | 180x180 | Открытая |  | 157,417 | 1,8 | 0,4 | 157.017 |  |  | 12 | 1568 | 6 | 2516 | 6406 | 10232 | 2756 | 3857 | 2811 | 200 | 7 | 2 | 2155 | 9 | 320 | 350 | 110 | [9 empty] | 14:04:00 | 1538 | 14:04:00 | 1538 | 14:13:38 | 0.1806 | 0.1874 | 0.7115 | 0.0179 | 0.0169 | 0.0288 | 0.0162 | 0.0442 | 0.0006 | 0.0017 | 0.0003 |  | 0.0012 | 0.003 | 0.0037 | 0.0015 | 0.0082 |  |  | 0.0046 |  |  |  |  | RHI DELTEK D99 |  | RHI JUSTAL DS1015
2484 | 12007098 | 19.09.2020 | 162,816 | Арм500 | ГОСТ 34028-2016 | 19 | 180x180 | Открытая |  | 163,575 | 1,8 | 0,4 | 163.175 |  |  | 7 | 1570 | 6 | 2543 | 6433 | 10259 | 2783 | 3882 | 2839 | 200 | 7 | 2 | 2155 | 9 | 320 | 350 | 110 | [9 empty] | 14:47:00 | 1542 | 14:47:00 | 1539 | 14:57:03 | 0.1865 | 0.1794 | 0.7154 | 0.0153 | 0.0218 | 0.034 | 0.0153 | 0.0404 | 0.0007 | 0.0018 | 0.0004 |  | 0.0011 | 0.003 | 0.0033 | 0.0013 | 0.006 |  |  | 0.0046 |  |  |  |  | RHI DELTEK D99 |  | RHI JUSTAL DS1015
2485 | 12007099 | 19.09.2020 | 162,816 | Арм500 | ГОСТ 34028-2016 | 20 | 180x180 | Открытая |  | 163,575 | 1,8 | 0,4 | 163.175 |  |  | 2 | 1570 | 6 | 2571 | 6461 | 10287 | 2811 | 3906 | 2866 | 200 | 7 | 2 | 2155 | 9 | 320 | 350 | 110 | [9 empty] | 15:29:00 | 1541 | 15:29:00 | 1537 | 15:42:42 | 0.1847 | 0.1942 | 0.7086 | 0.0135 | 0.0161 | 0.0387 | 0.0153 | 0.0389 | 0.0007 | 0.0018 | 0.0003 |  | 0.0012 | 0.0022 | 0.0047 | 0.0014 | 0.0078 |  |  | 0.0046 |  |  |  |  | RHI DELTEK D99 |  | RHI JUSTAL DS1015
2486 | 12007100 | 19.09.2020 | 168,96 | Арм500 | ГОСТ 34028-2016 | 21 | 180x180 | Открытая |  | 169,731 | 1,8 | 0,4 | 169.331 |  |  | 6 | 1569 | 6 | 2599 | 6489 | 10315 | 2839 | 3934 | 2897 | 200 | 7 | 2 | 2155 | 9 | 320 | 350 | 110 | [9 empty] | 16:13:00 | 1533 | 16:13:00 | 1537 | 16:23:36 | 0.189 | 0.1816 | 0.7276 | 0.01 | 0.0127 | 0.0379 | 0.0131 | 0.0431 | 0.0008 | 0.0021 | 0.0004 |  | 0.0012 | 0.0022 | 0.0049 | 0.0012 | 0.008 |  |  | 0.0046 |  |  |  |  | RHI DELTEK D99 |  | RHI JUSTAL DS1015
2487 | 12007101 | 19.09.2020 | 165,888 | Арм500 | ГОСТ 34028-2016 | 22 | 180x180 | Открытая |  | 166,653 | 1,8 | 0,4 | 166.253 |  |  | 9 | 1570 | 6 | 2626 | 6516 | 10342 | 2866 | 3961 | 2925 | 200 | 7 | 2 | 2155 | 9 | 320 | 350 | 110 | [9 empty] | 16:57:00 | 1542 | 16:57:00 | 1540 | 17:06:21 | 0.1843 | 0.1858 | 0.7136 | 0.0077 | 0.0136 | 0.0551 | 0.0193 | 0.0415 | 0.0008 | 0.0024 | 0.0003 |  | 0.0011 | 0.0018 | 0.0049 | 0.0015 | 0.0072 |  |  | 0.0046 |  | 0.0001 |  |  | RHI DELTEK D99 |  | RHI JUSTAL DS1015
2488 | 12007102 | 19.09.2020 | 162,816 | Арм500 | ГОСТ 34028-2016 | 23 | 180x180 | Открытая |  | 163,575 | 1,8 | 0,4 | 163.175 |  |  | 12 | 1571 | 6 | 2654 | 6544 | 10370 | 2894 | 3986 | 2952 | 200 | 7 | 2 | 2155 | 9 | 320 | 350 | 110 | [9 empty] | 17:39:00 | 1542 | 17:39:00 | 1539 | 17:46:40 | 0.1814 | 0.1859 | 0.7004 | 0.0092 | 0.0106 | 0.0541 | 0.021 | 0.0479 | 0.0008 | 0.0018 | 0.0003 |  | 0.0011 | 0.0017 | 0.0037 | 0.0011 | 0.0067 |  |  | 0.0045 |  |  |  |  | RHI DELTEK D99 |  | RHI JUSTAL DS1015
2489 | 12007103 | 19.09.2020 | 165,734 | Арм500 | ГОСТ 34028-2016 | 24 | 180x180 | Открытая |  | 166,498 | 1,8 | 0,4 | 166.098 |  |  | 7 | 1568 | 6 | 2681 | 6571 | 10397 | 2921 | 4014 | 2980 | 200 | 7 | 2 | 2155 | 9 | 320 | 350 | 110 | [9 empty] | 18:23:00 | 1536 | 18:23:00 | 1536 | 18:31:16 | 0.1848 | 0.1914 | 0.7103 | 0.0125 | 0.0137 | 0.057 | 0.015 | 0.0379 | 0.0008 | 0.0022 | 0.0003 |  | 0.0012 | 0.0023 | 0.0051 | 0.0016 | 0.007 |  |  | 0.0048 |  |  |  |  | RHI DELTEK D99 |  | RHI JUSTAL DS1015 |  | мгр №5 ручной рез , по энергослужбе,
2490 | 12007104 | 19.09.2020 | 165,888 | Арм500 | ГОСТ 34028-2016 | 25 | 180x180 | Открытая |  | 166,653 | 1,8 | 0,4 | 166.253 |  |  | 2 | 1574 | 6 | 2709 | 6599 | 10425 | 2949 | 4041 | 3007 | 200 | 7 | 2 | 2155 | 9 | 300 | 320 | 100 | [7 empty] | B 789/BC | 0,01 | 19:10:00 | 1536 | 19:10:00 | 1537 | 19:15:37 | 0.1986 | 0.1837 | 0.7459 | 0.011 | 0.0103 | 0.0503 | 0.013 | 0.0367 | 0.0008 | 0.002 | 0.0003 |  | 0.0011 | 0.0021 | 0.0034 | 0.0014 | 0.0073 |  |  | 0.0049 |  |  |  |  | RHI DELTEK D99 |  | RHI JUSTAL DS1015
2491 | 12007105 | 19.09.2020 | 156,672 | Арм500 | ГОСТ 34028-2016 | 26 | 180x180 | Открытая |  | 157,417 | 1,8 | 0,4 | 157.017 |  |  | 6 | 1574 | 6 | 2737 | 6624 | 10450 | 2977 | 4066 | 3035 | 200 | 7 | 2 | 2155 | 9 | 320 | 350 | 110 | [7 empty] | B 789/BC | 0,01 | 19:57:00 | 1536 | 19:57:00 | 1538 | 20:06:01 | 0.1916 | 0.1854 | 0.7161 | 0.0112 | 0.0116 | 0.079 | 0.0303 | 0.0464 | 0.0011 | 0.0032 | 0.0004 |  | 0.0012 | 0.0021 | 0.006 | 0.0011 | 0.0075 |  |  | 0.0046 |  |  |  |  | RHI DELTEK D99 |  | RHI JUSTAL DS1015
2492 | 12007106 | 19.09.2020 | 159,744 | Арм500 | ГОСТ 34028-2016 | 27 | 180x180 | Открытая |  | 160,496 | 1,8 | 0,4 | 160.096 |  |  | 9 | 1576 | 6 | 2764 | 6648 | 10474 | 3001 | 4093 | 3066 | 200 | 7 | 2 | 2155 | 9 | 306 | 330 | 103 | [7 empty] | B 789/BC | 0,01 | 20:45:00 | 1542 | 20:45:00 | 1540 | 21:13:18 | 0.1939 | 0.1913 | 0.725 | 0.0174 | 0.0149 | 0.0723 | 0.0301 | 0.0475 | 0.0012 | 0.004 | 0.0005 |  | 0.0013 | 0.0027 | 0.0064 | 0.0009 | 0.0069 |  |  | 0.0049 |  |  |  |  | RHI DELTEK D99 |  | RHI JUSTAL DS1015
2493 | 12007107 | 19.09.2020 | 162,816 | Арм500 | ГОСТ 34028-2016 | 28 | 180x180 | Открытая |  | 163,575 | 1,8 | 0,4 | 163.175 |  |  | 12 | 1574 | 6 | 2795 | 6676 | 10499 | 3026 | 4118 | 3096 | 200 | 7 | 2 | 2155 | 9 | 310 | 335 | 105 | [7 empty] | B 789/BC | 0,01 | 21:28:00 | 1544 | 21:28:00 | 1542 | 21:34:19 | 0.1702 | 0.1769 | 0.7028 | 0.015 | 0.0123 | 0.065 | 0.0336 | 0.0787 | 0.0009 | 0.0032 | 0.0005 |  | 0.0012 | 0.0025 | 0.0046 | 0.004 | 0.0066 |  |  | 0.0046 |  | 0.0002 |  |  | RHI DELTEK D99 |  | RHI JUSTAL DS1015
2494 | 12007108 | 19.09.2020 | 159,744 | Арм500 | ГОСТ 34028-2016 | 29 | 180x180 | Открытая |  | 160,496 | 1,8 | 0,4 | 160.096 |  |  | 7 | 1570 | 6 | 2826 | 6707 | 10523 | 3050 | 4139 | 3124 | 200 | 7 | 2 | 2155 | 9 | 310 | 335 | 105 | [7 empty] | B 789/BC | 0,02 | 22:12:00 | 1539 | 22:12:00 | 1539 | 22:28:43 | 0.1935 | 0.1902 | 0.7264 | 0.0184 | 0.0144 | 0.0714 | 0.0418 | 0.0615 | 0.0012 | 0.0032 | 0.0004 |  | 0.0013 | 0.0026 | 0.0039 | 0.001 | 0.0066 |  |  | 0.0049 |  |  |  |  | RHI DELTEK D99 |  | RHI JUSTAL DS1015
2495 | 12007109 | 19.09.2020 | 165,888 | Арм500 | ГОСТ 34028-2016 | 30 | 180x180 | Открытая |  | 166,653 | 1,8 | 0,4 | 166.253 |  |  | 2 | 1569 | 6 | 2856 | 6737 | 10548 | 3075 | 4164 | 3155 | 200 | 7 | 2 | 2155 | 9 | 310 | 335 | 105 | [7 empty] | B 789/BC | 0,02 | 22:54:00 | 1536 | 22:54:00 | 1536 | 22:59:55 | 0.1925 | 0.197 | 0.7573 | 0.0145 | 0.014 | 0.0695 | 0.0347 | 0.0436 | 0.0011 | 0.0033 | 0.0004 |  | 0.0013 | 0.0026 | 0.0042 | 0.0012 | 0.0068 |  |  | 0.005 |  |  |  |  | RHI DELTEK D99 |  | RHI JUSTAL DS1015
2496 | 12007110 | 19.09.2020 | 162,816 | Арм500 | ГОСТ 34028-2016 | 31 | 180x180 | Открытая |  | 163,575 | 1,8 | 0,4 | 163.175 |  |  | 9 | 1570 | 6 | 2884 | 6765 | 10573 | 3103 | 4192 | 3182 | 200 | 7 | 2 | 2155 | 9 | 320 | 350 | 110 | [7 empty] | B 789/BC | 0,02 | 23:38:00 | 1542 | 23:38:00 | 1544 | 23:43:04 | 0.1819 | 0.1849 | 0.7136 | 0.0072 | 0.0104 | 0.0652 | 0.0455 | 0.0379 | 0.0009 | 0.0027 | 0.0004 |  | 0.0012 | 0.0021 | 0.0052 | 0.0013 | 0.0056 |  |  | 0.0046 |  |  |  |  | RHI DELTEK D99 |  | RHI JUSTAL DS1015
2497 | 12007111 | 20.09.2020 | 165,888 | Арм500 | ГОСТ 34028-2016 | 32 | 180x180 | Открытая |  | 166,653 | 1,8 | 0,4 | 166.253 |  |  | 12 | 1568 | 6 | 2915 | 6792 | 10600 | 3127 | 4219 | 3210 | 200 | 7 | 2 | 2155 | 9 | 320 | 350 | 110 | [7 empty] | B 789/BC | 0,02 | 0:21:00 | 1538 | 0:21:00 | 1538 | 0:30:01 | 0.1816 | 0.1873 | 0.7091 | 0.0086 | 0.0126 | 0.0516 | 0.0245 | 0.0408 | 0.0012 | 0.0025 | 0.0004 |  | 0.0012 | 0.0023 | 0.0048 | 0.0018 | 0.0068 |  |  | 0.0047 |  | 0.0001 |  |  | RHI DELTEK D99 |  | RHI JUSTAL DS1015
2498 | 12007112 | 20.09.2020 | 165,888 | Арм500 | ГОСТ 34028-2016 | 33 | 180x180 | Открытая |  | 166,653 | 1,8 | 0,4 | 166.253 |  |  | 3 | 1577 | 6 | 2942 | 6820 | 10625 | 3155 | 4247 | 3241 | 200 | 7 | 2 | 2155 | 9 | 320 | 350 | 110 | [7 empty] | B 789/BC | 0,01 | 1:01:00 | 1540 | 1:01:00 | 1543 | 1:35:35 | 0.1897 | 0.1492 | 0.5109 | 0.0071 | 0.0118 | 0.0475 | 0.0157 | 0.0391 | 0.0007 | 0.0018 | 0.0003 |  | 0.0013 | 0.0016 | 0.0079 | 0.0045 | 0.0051 |  |  | 0.0039 |  | 0.0001 |  |  | RHI DELTEK D99 |  | RHI JUSTAL DS1015
2499 | 12007113 | 20.09.2020 | 162,816 | Арм500 | ГОСТ 34028-2016 | 34 | 180x180 | Открытая |  | 163,575 | 1,8 | 0,4 | 163.175 |  |  | 2 | 1569 | 6 | 2970 | 6848 | 10649 | 3182 | 4274 | 3268 | 200 | 7 | 2 | 2155 | 9 | 320 | 350 | 110 | [7 empty] | B 789/BC | 0,01 | 1:41:00 | 1542 | 1:41:00 | 1542 | 1:47:44 | 0.1812 | 0.141 | 0.5144 | 0.008 | 0.0115 | 0.0488 | 0.0186 | 0.0419 | 0.0008 | 0.0022 | 0.0003 |  | 0.0011 | 0.0016 | 0.0044 | 0.0011 | 0.0069 |  |  | 0.0042 |  | 0.0001 |  |  | RHI DELTEK D99 |  | RHI JUSTAL DS1015
2500 | 12007114 | 20.09.2020 | 168,82 | Арм500 | ГОСТ 34028-2016 | 35 | 180x180 | Открытая |  | 177,591 | 1,8 | 0,4 | 177.191 | 5 |  | 9 | 1569 | 6 | 2997 | 6875 | 10677 | 3210 | 4302 | 3299 | 200 | 7 | 2 | 2155 | 9 | 320 | 350 | 110 | [7 empty] | B 789/BC | 0,01 | 2:20:00 | 1543 | 2:20:00 | 1542 | 2:25:46 | 0.1815 | 0.1525 | 0.5156 | 0.0053 | 0.0141 | 0.0455 | 0.0156 | 0.0403 | 0.0008 | 0.0023 | 0.0003 |  | 0.0012 | 0.0019 | 0.0041 | 0.0018 | 0.0061 |  |  | 0.0041 |  |  |  |  | RHI DELTEK D99 |  | RHI JUSTAL DS1015
2501 | 12007115 | 20.09.2020 | 159,744 | Арм500 | ГОСТ 34028-2016 | 1 | 180x180 | Открытая |  | 161,396 | 1,8 | 0,4 | 160.996 |  |  | 12 | 1577 | 1 | 3015 | 3673 | 3697 | 28 | 3330 | 4330 | 200 | 7 | 2 | 2155 | 9 | 320 | 350 | 110 | [7 empty] | B 789/BC | 0,06 | 4:28:00 | 1540 | 4:28:00 | 1540 | 4:47:06 | 0.183 | 0.1511 | 0.4848 | 0.0039 | 0.0072 | 0.041 | 0.0162 | 0.0605 | 0.0009 | 0.0021 | 0.0004 |  | 0.0012 | 0.0013 | 0.005 | 0.0023 | 0.0077 |  |  | 0.0041 |  |  |  |  | RHI DELTEK D99 |  | RHI JUSTAL DS1015
2502 | 12007116 | 20.09.2020 | 168,96 | Арм500 | ГОСТ 34028-2016 | 2 | 180x180 | Открытая |  | 169,731 | 1,8 | 0,4 | 169.331 |  |  | 3 | 1573 | 1 | 3046 | 3703 | 3724 | 55 | 4357 | 3354 | 200 | 7 | 2 | 2155 | 9 | 320 | 350 | 110 | [7 empty] | B 789/BC | 0,01 | 4:51:00 | 1548 | 4:51:00 | 1538 | 5:00:16 | 0.19 | 0.1532 | 0.5064 | 0.0071 | 0.0116 | 0.0382 | 0.0187 | 0.0498 | 0.0008 | 0.002 | 0.0003 |  | 0.0011 | 0.0016 | 0.0048 | 0.0021 | 0.0062 |  |  | 0.0043 |  |  |  |  | RHI DELTEK D99 |  | RHI JUSTAL DS1015
2503 | 12007117 | 20.09.2020 | 162,816 | Арм500 | ГОСТ 34028-2016 | 3 | 180x180 | Открытая |  | 163,575 | 1,8 | 0,4 | 163.175 |  |  | 2 | 1570 | 1 | 3077 | 3731 | 3752 | 80 | 4382 | 3382 | 200 | 7 | 2 | 2155 | 9 | 320 | 350 | 110 | [7 empty] | B 789/BC | 0,01 | 5:36:00 | 1540 | 5:36:00 | 1539 | 5:38:39 | 0.1848 | 0.1616 | 0.5316 | 0.0136 | 0.0145 | 0.0289 | 0.0115 | 0.043 | 0.0011 | 0.0023 | 0.0003 |  | 0.0013 | 0.0019 | 0.0047 | 0.002 | 0.0062 |  |  | 0.0044 |  |  |  |  | RHI DELTEK D99 |  | RHI JUSTAL DS1015
2504 | 12007118 | 20.09.2020 | 162,816 | Арм500 | ГОСТ 34028-2016 | 4 | 180x180 | Открытая |  | 163,575 | 1,8 | 0,4 | 163.175 |  |  | 9 | 1571 | 1 | 3108 | 3762 | 3776 | 104 | 4406 | 3410 | 200 | 7 | 2 | 2155 | 9 | 320 | 350 | 110 | [7 empty] | B 789/BC | 0,01 | 6:20:00 | 1544 | 6:20:00 | 1542 | 6:20:35 | 0.1882 | 0.1541 | 0.5264 | 0.0083 | 0.015 | 0.0324 | 0.0125 | 0.042 | 0.0011 | 0.0019 | 0.0004 |  | 0.0012 | 0.0019 | 0.0033 | 0.0017 | 0.0071 |  |  | 0.0043 |  | 0.0001 |  |  | RHI DELTEK D99 |  | RHI JUSTAL DS1015
2505 | 12007119 | 20.09.2020 | 165,888 | Арм500 | ГОСТ 34028-2016 | 5 | 180x180 | Открытая |  | 166,653 | 1,8 | 0,4 | 166.253 |  |  | 6 | 1573 | 1 | 3141 | 3789 | 3804 | 129 | 4434 | 3434 | 200 | 7 | 2 | 2155 | 9 | 320 | 350 | 110 | [7 empty] | B 789/BC | 0,01 | 7:03:00 | 1541 | 7:03:00 | 1531 | 7:07:41 | 0.1886 | 0.1543 | 0.5151 | 0.0067 | 0.0159 | 0.0328 | 0.014 | 0.0451 | 0.001 | 0.0017 | 0.0004 |  | 0.0011 | 0.0018 | 0.0036 | 0.0017 | 0.0073 |  |  | 0.0041 |  |  |  |  | RHI DELTEK D99 |  | RHI JUSTAL DS1015
2506 | 12007120 | 20.09.2020 | 164,122 | Арм500 | ГОСТ 34028-2016 | 6 | 180x180 | Открытая |  | 164,883 | 1,8 | 0,4 | 164.483 |  |  | 12 | 1571 | 1 | 3169 | 3820 | 3832 | 157 | 4459 | 3462 | 200 | 7 | 2 | 2155 | 9 | 320 | 350 | 110 | [7 empty] | B 789/BC | 0,01 | 7:48:00 | 1546 | 7:48:00 | 1543 | 7:52:17 | 0.1854 | 0.1414 | 0.5012 | 0.0086 | 0.016 | 0.031 | 0.0128 | 0.0431 | 0.0009 | 0.0017 | 0.0004 |  | 0.0011 | 0.0018 | 0.0035 | 0.0017 | 0.0071 |  |  | 0.0042 |  |  |  |  | RHI DELTEK D99 |  | RHI JUSTAL DS1015 |  | Пояс, веер при перебитии дозатора
2507 | 12007121 | 20.09.2020 | 165,888 | Арм500 | ГОСТ 34028-2016 | 7 | 180x180 | Открытая |  | 166,653 | 1,8 | 0,4 | 166.253 |  |  | 3 | 1570 | 1 | 3200 | 3848 | 3859 | 184 | 4483 | 3489 | 200 | 7 | 2 | 2155 | 9 | 320 | 350 | 110 | [7 empty] | B 789/BC | 0,03 | 8:36:00 | 1545 | 8:36:00 | 1544 | 8:44:54 | 0.1796 | 0.1534 | 0.5064 | 0.0084 | 0.0144 | 0.0324 | 0.0134 | 0.0483 | 0.0009 | 0.0019 | 0.0004 |  | 0.0012 | 0.0019 | 0.0037 | 0.0018 | 0.0066 |  |  | 0.0042 |  | 0.0001 |  |  | RHI DELTEK D99 |  | RHI JUSTAL DS1015
2508 | 12007122 | 20.09.2020 | 156,672 | Арм500 | ГОСТ 34028-2016 | 8 | 180x180 | Открытая |  | 157,417 | 1,8 | 0,4 | 157.017 |  |  | 2 | 1570 | 1 | 3227 | 3875 | 3884 | 209 | 4508 | 3517 | 200 | 7 | 2 | 2155 | 9 | 320 | 350 | 110 | [7 empty] | B 789/BC | 0,02 | 9:18:00 | 1547 | 9:18:00 | 1546 | 9:21:54 | 0.19 | 0.1482 | 0.5345 | 0.0122 | 0.0141 | 0.0352 | 0.0161 | 0.0466 | 0.0011 | 0.0023 | 0.0005 |  | 0.0012 | 0.002 | 0.0032 | 0.0014 | 0.0058 |  |  | 0.0043 |  |  |  |  | RHI DELTEK D99 |  | RHI JUSTAL DS1015
2509 | 12007123 | 20.09.2020 | 165,888 | Арм500 | ГОСТ 34028-2016 | 9 | 180x180 | Открытая |  | 166,653 | 1,8 | 0,4 | 166.253 |  |  | 9 | 1568 | 1 | 3258 | 3903 | 3911 | 236 | 4532 | 3545 | 200 | 7 | 2 | 2155 | 9 | 320 | 350 | 110 | [7 empty] | B 789/BC | 0,01 | 9:59:00 | 1545 | 9:59:00 | 1543 | 10:03:56 | 0.1869 | 0.1558 | 0.5211 | 0.0078 | 0.0144 | 0.025 | 0.005 | 0.0262 | 0.0005 | 0.0011 | 0.0004 |  | 0.0011 | 0.0018 | 0.0032 | 0.0013 | 0.0064 |  |  | 0.0042 |  |  |  |  | RHI DELTEK D99 |  | RHI JUSTAL DS1015
2510 | 12007124 | 20.09.2020 | 165,888 | Арм500 | ГОСТ 34028-2016 | 10 | 180x180 | Открытая |  | 166,653 | 1,8 | 0,4 | 166.253 |  |  | 4 | 1576 | 1 | 3289 | 3930 | 3939 | 264 | 4557 | 3572 | 200 | 7 | 2 | 2155 | 9 | 320 | 350 | 110 | [7 empty] | B 789/BC | 0,01 | 10:42:00 | 1544 | 10:42:00 | 1545 | 10:46:34 | 0.1864 | 0.1496 | 0.5128 | 0.0096 | 0.0159 | 0.0274 | 0.0037 | 0.0232 | 0.0004 | 0.0011 | 0.0004 |  | 0.001 | 0.0016 | 0.0031 | 0.0014 | 0.006 |  |  | 0.0043 |  | 0.0001 |  |  | RHI DELTEK D99 |  | RHI JUSTAL DS1015
2511 | 12007125 | 20.09.2020 | 156,672 | Арм500 | ГОСТ 34028-2016 | 11 | 180x180 | Открытая |  | 157,417 | 1,8 | 0,4 | 157.017 |  |  | 12 | 1568 | 1 | 3316 | 3958 | 3967 | 289 | 4582 | 3597 | 200 | 7 | 2 | 2155 | 9 | 320 | 350 | 110 | [7 empty] | B 789/BC | 0,03 | 11:23:00 | 1541 | 11:23:00 | 1542 | 11:25:48 | 0.1958 | 0.1579 | 0.5047 | 0.0081 | 0.0107 | 0.0233 | 0.004 | 0.0232 | 0.0004 | 0.0009 | 0.0004 |  | 0.0011 | 0.0013 | 0.004 | 0.0014 | 0.0067 |  |  | 0.0042 |  |  |  |  | RHI DELTEK D99 |  | RHI JUSTAL DS1015
2512 | 12007126 | 20.09.2020 | 168,96 | Арм500 | ГОСТ 34028-2016 | 12 | 180x180 | Открытая |  | 169,731 | 1,8 | 0,4 | 169.331 |  |  | 3 | 1568 | 1 | 3347 | 3989 | 3994 | 316 | 4606 | 3624 | 200 | 7 | 2 | 2155 | 9 | 320 | 350 | 110 | [7 empty] | B 789/BC | 0,01 | 12:05:00 | 1542 | 12:05:00 | 1543 | 12:08:43 | 0.1869 | 0.1544 | 0.5093 | 0.0077 | 0.0129 | 0.0281 | 0.0035 | 0.0199 | 0.0003 | 0.0009 | 0.0004 |  | 0.0011 | 0.0016 | 0.0029 | 0.0015 | 0.0056 |  |  | 0.0041 |  |  |  |  | RHI DELTEK D99 |  | RHI JUSTAL DS1015
2513 | 12007127 | 20.09.2020 | 165,888 | Арм500 | ГОСТ 34028-2016 | 13 | 180x180 | Открытая |  | 166,653 | 1,8 | 0,4 | 166.253 |  |  | 6 | 1571 | 1 | 3378 | 4016 | 4022 | 344 | 4631 | 3652 | 200 | 7 | 2 | 2155 | 9 | 320 | 350 | 110 | [7 empty] | B 789/BC | 0,01 | 12:48:00 | 1539 | 12:48:00 | 1540 | 12:51:12 | 0.1931 | 0.1633 | 0.5221 | 0.0072 | 0.0101 | 0.0369 | 0.0192 | 0.0469 | 0.001 | 0.0023 | 0.0004 |  | 0.0011 | 0.0015 | 0.0033 | 0.0017 | 0.0074 |  |  | 0.0041 |  |  |  |  | RHI DELTEK D99 |  | RHI JUSTAL DS1015
2514 | 12007128 | 20.09.2020 | 153,6 | Арм500 | ГОСТ 34028-2016 | 14 | 180x180 | Открытая |  | 154,338 | 1,8 | 0,4 | 153.938 |  |  | 9 | 1568 | 1 | 3405 | 4044 | 4049 | 368 | 4652 | 3677 | 200 | 7 | 2 | 2155 | 9 | 320 | 350 | 110 | [7 empty] | B 789/BC | 0,01 | 13:29:00 | 1542 | 13:29:00 | 1541 | 13:33:54 | 0.1995 | 0.1619 | 0.5222 | 0.0048 | 0.0093 | 0.0354 | 0.0089 | 0.0298 | 0.0006 | 0.0015 | 0.0004 |  | 0.0011 | 0.0014 | 0.0045 | 0.0014 | 0.0074 |  |  | 0.0043 |  | 0.0001 |  |  | RHI DELTEK D99 |  | RHI JUSTAL DS1015
2515 | 12007129 | 20.09.2020 | 159,744 | Арм500 | ГОСТ 34028-2016 | 15 | 180x180 | Открытая |  | 160,496 | 1,8 | 0,4 | 160.096 |  |  | 4 | 1571 | 1 | 3433 | 4075 | 4077 | 393 | 4677 | 3701 | 200 | 7 | 2 | 2155 | 9 | 320 | 350 | 110 | [7 empty] | B 789/BC | 0,03 | 14:12:00 | 1543 | 14:12:00 | 1545 | 14:24:05 | 0.1994 | 0.1561 | 0.516 | 0.008 | 0.0118 | 0.0259 | 0.004 | 0.0219 | 0.0004 | 0.0011 | 0.0004 |  | 0.0011 | 0.0015 | 0.004 | 0.0018 | 0.0073 |  |  | 0.0043 |  | 0.0001 |  |  | RHI DELTEK D99 |  | RHI JUSTAL DS1015
2516 | 12007130 | 20.09.2020 | 168,96 | Арм500 | ГОСТ 34028-2016 | 16 | 180x180 | Открытая |  | 169,731 | 1,8 | 0,4 | 169.331 |  |  | 12 | 1568 | 1 | 3464 | 4105 | 4105 | 421 | 4702 | 3729 | 200 | 7 | 2 | 2155 | 9 | 320 | 350 | 110 | [7 empty] | B 789/BC | 0,01 | 14:55:00 | 1542 | 14:55:00 | 1541 | 14:58:56 | 0.1888 | 0.14 | 0.5172 | 0.0067 | 0.0103 | 0.0225 | 0.0037 | 0.0208 | 0.0004 | 0.001 | 0.0004 |  | 0.001 | 0.0016 | 0.0033 | 0.0017 | 0.0071 |  |  | 0.0042 |  | 0.0001 |  |  | RHI DELTEK D99 |  | RHI JUSTAL DS1015
2517 | 12007131 | 20.09.2020 | 165,888 | Арм500 | ГОСТ 34028-2016 | 17 | 180x180 | Открытая |  | 166,653 | 1,8 | 0,4 | 166.253 |  |  | 3 | 1567 | 1 | 3494 | 4136 | 4132 | 448 | 4726 | 3753 | 200 | 7 | 2 | 2155 | 9 | 320 | 350 | 110 | [7 empty] | B 789/BC | 0,01 | 15:37:00 | 1545 | 15:37:00 | 1543 | 15:42:50 | 0.1975 | 0.1646 | 0.5118 | 0.009 | 0.0142 | 0.0236 | 0.0033 | 0.0198 | 0.0003 | 0.0007 | 0.0004 |  | 0.0011 | 0.0016 | 0.0047 | 0.0025 | 0.0056 |  |  | 0.0042 |  | 0.0001 |  |  | RHI DELTEK D99 |  | RHI JUSTAL DS1015
2518 | 12007132 | 20.09.2020 | 162,816 | Арм500 | ГОСТ 34028-2016 | 18 | 180x180 | Открытая |  | 163,575 | 1,8 | 0,4 | 163.175 |  |  | 6 | 1567 | 1 | 3525 | 4167 | 4160 | 473 | 4748 | 3781 | 200 | 7 | 2 | 2155 | 9 | 320 | 350 | 110 | [7 empty] | B 789/BC | 0,01 | 16:21:00 | 1540 | 16:21:00 | 1543 | 16:24:35 | 0.1989 | 0.1647 | 0.6207 | 0.0063 | 0.0131 | 0.0263 | 0.0035 | 0.0205 | 0.0004 | 0.0008 | 0.0005 |  | 0.0012 | 0.0018 | 0.0034 | 0.0016 | 0.0075 |  |  | 0.0042 |  | 0.0001 |  |  | RHI DELTEK D99 |  | RHI JUSTAL DS1015
2519 | 12007133 | 20.09.2020 | 162,816 | Арм500 | ГОСТ 34028-2016 | 19 | 180x180 | Открытая |  | 163,575 | 1,8 | 0,4 | 163.175 |  |  | 9 | 1568 | 1 | 3553 | 4197 | 4191 | 497 | 4772 | 3806 | 200 | 7 | 2 | 2155 | 9 | 320 | 350 | 110 | [7 empty] | B 789/BC | 0,03 | 17:05:00 | 1543 | 17:05:00 | 1542 | 17:17:09 | 0.2064 | 0.1426 | 0.5387 | 0.0084 | 0.014 | 0.0232 | 0.0044 | 0.0213 | 0.0005 | 0.0008 | 0.0005 |  | 0.001 | 0.0017 | 0.0037 | 0.0014 | 0.0076 |  |  | 0.0041 |  | 0.0001 |  |  | RHI DELTEK D99 |  | RHI JUSTAL DS1015
2520 | 12007134 | 20.09.2020 | 165,888 | Арм500 | ГОСТ 34028-2016 | 20 | 180x180 | Открытая |  | 166,653 | 1,8 | 0,4 | 166.253 |  |  | 4 | 1567 | 1 | 3583 | 4225 | 4218 | 525 | 4797 | 3833 | 200 | 7 | 2 | 2155 | 9 | 320 | 350 | 110 | [7 empty] | B 789/BC | 0,01 | 17:47:00 | 1539 | 17:47:00 | 1540 | 17:55:18 | 0.205 | 0.1928 | 0.534 | 0.0085 | 0.0078 | 0.0268 | 0.0061 | 0.023 | 0.0005 | 0.001 | 0.0005 |  | 0.0012 | 0.0013 | 0.0044 | 0.0015 | 0.0074 |  |  | 0.0042 |  | 0.0001 |  |  | RHI DELTEK D99 |  | RHI JUSTAL DS1015
2521 | 12007135 | 20.09.2020 | 162,816 | Арм500 | ГОСТ 34028-2016 | 21 | 180x180 | Открытая |  | 163,575 | 1,8 | 0,4 | 163.175 |  |  | 12 | 1566 | 1 | 3614 | 4256 | 4246 | 550 | 4821 | 3858 | 200 | 7 | 2 | 2155 | 9 | 320 | 350 | 110 | [7 empty] | B 789/BC | 0,01 | 18:28:00 | 1541 | 18:28:00 | 1540 | 18:32:47 | 0.1902 | 0.1521 | 0.5074 | 0.0047 | 0.0144 | 0.0269 | 0.0043 | 0.0204 | 0.0004 | 0.0008 | 0.0004 |  | 0.001 | 0.0012 | 0.0046 | 0.0014 | 0.0072 |  |  | 0.0041 |  | 0.0001 |  |  | RHI DELTEK D99 |  | RHI JUSTAL DS1015
2522 | 12007136 | 20.09.2020 | 156,672 | Арм500 | ГОСТ 34028-2016 | 22 | 180x180 | Открытая |  | 157,417 | 1,8 | 0,4 | 157.017 |  |  | 2 | 1572 | 1 | 3642 | 4286 | 4270 | 574 | 4846 | 3882 | 200 | 7 | 2 | 2155 | 9 | 320 | 350 | 110 | [9 empty] | 19:10:00 | 1545 | 19:10:00 | 1545 | 19:16:22 | 0.1875 | 0.1582 | 0.5333 | 0.0094 | 0.0155 | 0.0332 | 0.0111 | 0.0363 | 0.0008 | 0.0018 | 0.0004 |  | 0.0013 | 0.0015 | 0.0033 | 0.0019 | 0.0064 |  |  | 0.0043 |  | 0.0001 |  |  | RHI DELTEK D99 |  | RHI JUSTAL DS1015
2523 | 12007137 | 20.09.2020 | 165,888 | Арм500 | ГОСТ 34028-2016 | 23 | 180x180 | Открытая |  | 166,653 | 1,8 | 0,4 | 166.253 |  |  | 6 | 1567 | 1 | 3672 | 4314 | 4298 | 602 | 4871 | 3910 | 200 | 7 | 2 | 2155 | 9 | 320 | 350 | 110 | [9 empty] | 19:49:00 | 1545 | 19:49:00 | 1543 | 19:55:36 | 0.1906 | 0.1432 | 0.5267 | 0.0073 | 0.0158 | 0.0383 | 0.013 | 0.0412 | 0.001 | 0.003 | 0.0003 |  | 0.0012 | 0.0015 | 0.0029 | 0.0018 | 0.0063 |  |  | 0.0044 |  | 0.0001 |  |  | RHI DELTEK D99 |  | RHI JUSTAL DS1015
2524 | 12007138 | 20.09.2020 | 159,744 | Арм500 | ГОСТ 34028-2016 | 24 | 180x180 | Открытая |  | 160,496 | 1,8 | 0,4 | 160.096 |  |  | 9 | 1569 | 1 | 3700 | 4345 | 4326 | 626 | 4895 | 3935 | 200 | 7 | 2 | 2155 | 9 | 320 | 350 | 110 | [9 empty] | 20:34:00 | 1545 | 20:34:00 | 1546 | 20:46:34 | 0.1916 | 0.1486 | 0.5165 | 0.0075 | 0.0122 | 0.037 | 0.0136 | 0.0443 | 0.001 | 0.0028 | 0.0004 |  | 0.0013 | 0.0016 | 0.0049 | 0.0015 | 0.0063 |  |  | 0.0046 |  | 0.0001 |  |  | RHI DELTEK D99 |  | RHI JUSTAL DS1015
2525 | 12007139 | 20.09.2020 | 159,744 | Арм500 | ГОСТ 34028-2016 | 25 | 180x180 | Открытая |  | 160,496 | 1,8 | 0,4 | 160.096 |  |  | 4 | 1566 | 1 | 3731 | 4372 | 4353 | 651 | 4920 | 3959 | 200 | 7 | 2 | 2155 | 9 | 320 | 350 | 110 | [9 empty] | 21:16:00 | 1540 | 21:16:00 | 1538 | 21:32:31 | 0.1855 | 0.1525 | 0.5146 | 0.0061 | 0.013 | 0.0332 | 0.0126 | 0.0416 | 0.0009 | 0.0019 | 0.0003 |  | 0.0013 | 0.0016 | 0.0045 | 0.0015 | 0.0069 |  |  | 0.0045 |  | 0.0001 |  |  | RHI DELTEK D99 |  | RHI JUSTAL DS1015
2526 | 12007140 | 20.09.2020 | 162,816 | Арм500 | ГОСТ 34028-2016 | 26 | 180x180 | Открытая |  | 163,575 | 1,8 | 0,4 | 163.175 |  |  | 12 | 1562 | 1 | 3758 | 4403 | 4381 | 676 | 4944 | 3987 | 200 | 7 | 2 | 2155 | 9 | 320 | 350 | 110 | [9 empty] | 21:57:00 | 1543 | 21:57:00 | 1538 | 22:05:32 | 0.1887 | 0.1498 | 0.516 | 0.0028 | 0.0177 | 0.0396 | 0.017 | 0.0417 | 0.0009 | 0.002 | 0.0003 |  | 0.0012 | 0.0015 | 0.0047 | 0.0015 | 0.0074 |  |  | 0.0044 |  | 0.0001 |  |  | RHI DELTEK D99 |  | RHI JUSTAL DS1015
2527 | 12007141 | 20.09.2020 | 159,744 | Арм500 | ГОСТ 34028-2016 | 27 | 180x180 | Открытая |  | 160,496 | 1,8 | 0,4 | 160.096 |  |  | 2 | 1562 | 1 | 3789 | 4431 | 4408 | 700 | 4969 | 4011 | 200 | 7 | 2 | 2155 | 9 | 320 | 350 | 110 | [9 empty] | 22:38:00 | 1537 | 22:38:00 | 1533 | 22:53:59 | 0.1809 | 0.1461 | 0.5053 | 0.0053 | 0.0077 | 0.0278 | 0.0152 | 0.0478 | 0.0008 | 0.0019 | 0.0004 |  | 0.0012 | 0.0013 | 0.0023 | 0.002 | 0.0077 |  |  | 0.0043 |  | 0.0001 |  |  | RHI DELTEK D99 |  | RHI JUSTAL DS1015
2528 | 12007142 | 20.09.2020 | 165,888 | Арм500 | ГОСТ 34028-2016 | 28 | 180x180 | Открытая |  | 166,653 | 1,8 | 0,4 | 166.253 |  |  | 6 | 1562 | 1 | 3820 | 4461 | 4433 | 728 | 4994 | 4039 | 200 | 7 | 2 | 2155 | 9 | 320 | 350 | 110 | [9 empty] | 23:22:00 | 1538 | 23:22:00 | 1541 | 23:28:39 | 0.1892 | 0.1477 | 0.5133 | 0.0084 | 0.015 | 0.0389 | 0.0259 | 0.0428 | 0.0011 | 0.0027 | 0.0005 |  | 0.0011 | 0.0018 | 0.0037 | 0.0018 | 0.0071 |  |  | 0.0044 |  | 0.0001 |  |  | RHI DELTEK D99 |  | RHI JUSTAL DS1015
2529 | 12007143 | 20.09.2020 | 159,744 | Арм500 | ГОСТ 34028-2016 | 29 | 180x180 | Открытая |  | 160,496 | 1,8 | 0,4 | 160.096 |  |  | 9 | 1566 | 1 | 3850 | 4489 | 4461 | 752 | 5018 | 4064 | 200 | 7 | 2 | 2155 | 9 | 320 | 350 | 110 | [9 empty] | 0:05:00 | 1542 | 0:05:00 | 1541 | 0:14:26 | 0.192 | 0.1634 | 0.5252 | 0.0145 | 0.0202 | 0.0438 | 0.0244 | 0.0403 | 0.001 | 0.0021 | 0.0005 |  | 0.0011 | 0.0021 | 0.0039 | 0.0012 | 0.0079 |  |  | 0.0042 |  |  |  |  | RHI DELTEK D99 |  | RHI JUSTAL DS1015
2530 | 12007144 | 21.09.2020 | 165,888 | Арм500 | ГОСТ 34028-2016 | 30 | 180x180 | Открытая |  | 166,653 | 1,8 | 0,4 | 166.253 |  |  | 12 | 1565 | 1 | 3881 | 4520 | 4488 | 777 | 5043 | 4091 | 200 | 7 | 2 | 2155 | 9 | 320 | 350 | 110 | [9 empty] | 0:47:00 | 1544 | 0:47:00 | 1545 | 1:00:56 | 0.188 | 0.1485 | 0.509 | 0.0084 | 0.0119 | 0.0344 | 0.0211 | 0.0355 | 0.0011 | 0.0018 | 0.0004 | 0.0592 | 0.001 | 0.0013 | 0.0038 | 0.0015 | 0.0068 |  |  | 0.0043 |  |  |  |  | RHI DELTEK D99 |  | RHI JUSTAL DS1015
2531 | 12007145 | 21.09.2020 | 156,672 | Арм500 | ГОСТ 34028-2016 | 31 | 180x180 | Открытая |  | 157,417 | 1,8 | 0,4 | 157.017 |  |  | 2 | 1641 | 1 | 3909 | 4544 | 4516 | 805 | 5067 | 4116 | 200 | 7 | 2 | 2155 | 9 | 320 | 350 | 110 | [9 empty] | 1:28:00 | 1543 | 1:28:00 | 1542 | 1:39:40 | 0.1945 | 0.1578 | 0.5296 | 0.0177 | 0.024 | 0.0395 | 0.0132 | 0.038 | 0.0009 | 0.0021 | 0.0005 | 0.0012 | 0.0011 | 0.0022 | 0.0036 | 0.001 | 0.0067 |  |  | 0.0044 |  |  |  |  | RHI DELTEK D99 |  | RHI JUSTAL DS1015
2532 | 12007146 | 21.09.2020 | 165,888 | Арм500 | ГОСТ 34028-2016 | 32 | 180x180 | Открытая |  | 166,653 | 1,8 | 0,4 | 166.253 |  |  | 6 | 1564 | 1 | 3942 | 4572 | 4543 | 829 | 5092 | 4143 | 200 | 7 | 2 | 2155 | 9 | 320 | 350 | 110 | [9 empty] | 2:11:00 | 1539 | 2:11:00 | 1541 | 2:19:02 | 0.1842 | 0.1521 | 0.5173 | 0.0085 | 0.0157 | 0.0403 | 0.0287 | 0.0432 | 0.001 | 0.0027 | 0.0004 |  | 0.001 | 0.0017 | 0.0022 | 0.0014 | 0.0076 |  |  | 0.0044 |  |  |  |  | RHI DELTEK D99 |  | RHI JUSTAL DS1015
2533 | 12007147 | 21.09.2020 | 162,816 | Арм500 | ГОСТ 34028-2016 | 33 | 180x180 | Открытая |  | 163,575 | 1,8 | 0,4 | 163.175 |  |  | 9 | 1563 | 1 | 3970 | 4599 | 4571 | 854 | 5120 | 4171 | 200 | 7 | 2 | 2155 | 9 | 320 | 350 | 110 | [9 empty] | 2:55:00 | 1539 | 2:55:00 | 1539 | 3:10:14 | 0.1814 | 0.1499 | 0.5216 | 0.0097 | 0.0157 | 0.0294 | 0.0196 | 0.0449 | 0.0009 | 0.0023 | 0.0004 |  | 0.0011 | 0.0019 | 0.0022 | 0.0016 | 0.0071 |  |  | 0.0041 |  |  |  |  | RHI DELTEK D99 |  | RHI JUSTAL DS1015
2534 | 12007148 | 21.09.2020 | 162,816 | Арм500 | ГОСТ 34028-2016 | 34 | 180x180 | Открытая |  | 163,575 | 1,8 | 0,4 | 163.175 |  |  | 4 | 1567 | 1 | 4001 | 4627 | 4599 | 881 | 5144 | 4196 | 200 | 7 | 2 | 2155 | 9 | 320 | 350 | 110 | [9 empty] | 3:38:00 | 1546 | 3:38:00 | 1544 | 3:49:29 | 0.1806 | 0.1794 | 0.53 | 0.0095 | 0.0213 | 0.0353 | 0.0198 | 0.0449 | 0.0009 | 0.0017 | 0.0005 |  | 0.0013 | 0.0023 | 0.0044 | 0.002 | 0.0065 |  |  | 0.0043 |  | 0.0001 |  |  | RHI DELTEK D99 |  | RHI JUSTAL DS1015
2535 | 12007149 | 21.09.2020 | 159,744 | Арм500 | ГОСТ 34028-2016 | 35 | 180x180 | Открытая |  | 160,496 | 1,8 | 0,4 | 160.096 |  |  | 2 | 1564 | 1 | 4031 | 4655 | 4623 | 906 | 5169 | 4223 | 200 | 7 | 2 | 2155 | 9 | 320 | 350 | 110 | [9 empty] | 4:21:00 | 1536 | 4:21:00 | 1539 | 4:29:24 | 0.1908 | 0.1634 | 0.5201 | 0.0115 | 0.0213 | 0.0322 | 0.0169 | 0.0403 | 0.001 | 0.002 | 0.0005 |  | 0.0011 | 0.0023 | 0.002 | 0.001 | 0.0069 |  |  | 0.0043 |  | 0.0001 |  |  | RHI DELTEK D99 |  | RHI JUSTAL DS1015
2536 | 12007150 | 21.09.2020 | 162,279 | Арм500 | ГОСТ 34028-2016 | 36 | 180x180 | Открытая |  | 174,036 | 1,8 | 0,4 | 173.636 | 6,7 |  | 6 | 1566 | 1 | 4062 | 4673 | 4654 | 934 | 5196 | 4251 | 200 | 7 | 2 | 2155 | 9 | 320 | 350 | 110 | [9 empty] | 5:04:00 | 1541 | 5:04:00 | 1543 | 5:17:13 | 0.1914 | 0.1677 | 0.5171 | 0.0054 | 0.0125 | 0.0353 | 0.0254 | 0.0448 | 0.001 | 0.0018 | 0.0004 |  | 0.001 | 0.0014 | 0.0024 | 0.001 | 0.0094 |  |  | 0.0042 |  |  |  |  | RHI DELTEK D99 |  | RHI JUSTAL DS1015 |  | Окончание серии
2537 | 12007151 | 21.09.2020 | 147,456 | Арм500 | ГОСТ 34028-2016 | 1 | 180x180 | Открытая |  | 149,1 | 1,8 | 0,4 | 148.7 |  |  | 9 | 1576 | 7 | 4087 | 4698 | 4678 | 958 | 5221 | 4275 | 200 | 7 | 2 | 2155 | 9 | 320 | 350 | 110 | [9 empty] | 6:40:00 | 1543 | 6:40:00 | 1543 | 6:53:28 | 0.1906 | 0.1596 | 0.5075 | 0.0073 | 0.0125 | 0.0369 | 0.0221 | 0.0507 | 0.0011 | 0.0025 | 0.0004 |  | 0.0012 | 0.0016 | 0.0045 | 0.0016 | 0.0077 |  |  | 0.0042 |  |  |  |  | RHI DELTEK D99 |  | RHI JUSTAL DS1015
2538 | 12007152 | 21.09.2020 | 175,104 | Арм500 | ГОСТ 34028-2016 | 2 | 180x180 | Открытая |  | 175,889 | 1,8 | 0,4 | 175.489 |  |  | 4 | 1570 | 7 | 4117 | 4722 | 4709 | 989 | 5249 | 4306 | 200 | 7 | 2 | 2155 | 9 | 320 | 350 | 110 | [7 empty] | B 789/BC | 0,01 | 7:26:00 | 1548 | 7:26:00 | 1547 | 7:36:04 | 0.1933 | 0.1612 | 0.5181 | 0.0122 | 0.0169 | 0.0401 | 0.0149 | 0.0478 | 0.0007 | 0.0018 | 0.0003 |  | 0.0011 | 0.0018 | 0.0038 | 0.0017 | 0.0058 |  |  | 0.0042 |  |  |  |  | RHI DELTEK D99 |  | RHI JUSTAL DS1015
2539 | 12007153 | 21.09.2020 | 162,816 | Арм500 | ГОСТ 34028-2016 | 3 | 180x180 | Открытая |  | 163,575 | 1,8 | 0,4 | 163.175 |  |  | 2 | 1567 | 7 | 4145 | 4744 | 4737 | 1017 | 5279 | 4334 | 200 | 7 | 2 | 2155 | 9 | 320 | 350 | 110 | [7 empty] | B 789/BC | 0,02 | 8:07:00 | 1542 | 8:07:00 | 1539 | 8:17:30 | 0.1865 | 0.1585 | 0.5132 | 0.0074 | 0.0167 | 0.0393 | 0.0188 | 0.048 | 0.0009 | 0.0022 | 0.0004 |  | 0.0011 | 0.0016 | 0.002 | 0.0008 | 0.0098 |  |  | 0.0043 |  |  |  |  | RHI DELTEK D99 |  | RHI JUSTAL DS1015
2540 | 12007154 | 21.09.2020 | 159,744 | Арм500 | ГОСТ 34028-2016 | 4 | 180x180 | Открытая |  | 160,496 | 1,8 | 0,4 | 160.096 |  |  | 6 | 1566 | 7 | 4173 | 4765 | 4764 | 1044 | 5307 | 4361 | 200 | 7 | 2 | 2155 | 9 | 320 | 350 | 110 | [7 empty] | B 789/BC | 0,02 | 8:49:00 | 1540 | 8:49:00 | 1538 | 8:57:58 | 0.2018 | 0.1536 | 0.5177 | 0.0056 | 0.0158 | 0.0411 | 0.022 | 0.0529 | 0.0009 | 0.0021 | 0.0003 |  | 0.0011 | 0.0016 | 0.003 | 0.0016 | 0.0068 |  |  | 0.0043 |  |  |  |  | RHI DELTEK D99 |  | RHI JUSTAL DS1015
2541 | 12007155 | 21.09.2020 | 159,744 | Арм500 | ГОСТ 34028-2016 | 5 | 180x180 | Открытая |  | 160,496 | 1,8 | 0,4 | 160.096 |  |  | 9 | 1566 | 7 | 4200 | 4790 | 4792 | 1072 | 5332 | 4389 | 200 | 7 | 2 | 2155 | 9 | 320 | 350 | 110 | [7 empty] | B 789/BC | 0,01 | 9:30:00 | 1535 | 9:30:00 | 1532 | 9:37:35 | 0.1912 | 0.1525 | 0.4959 | 0.0029 | 0.0122 | 0.0347 | 0.0173 | 0.0502 | 0.0009 | 0.0022 | 0.0002 |  | 0.001 | 0.001 | 0.0026 | 0.0009 | 0.007 |  |  | 0.0039 |  |  |  |  | RHI DELTEK D99 |  | RHI JUSTAL DS1015 |  | Прожиг шибера.
2542 | 12007156 | 21.09.2020 | 162,548 | Арм500 | ГОСТ 34028-2016 | 6 | 180x180 | Открытая |  | 172,406 | 1,8 | 0,4 | 172.006 | 6,1 |  | 4 | 1575 | 7 | 4234 | 4817 | 4829 | 1102 | 5332 | 4423 | 200 | 7 | 2 | 2155 | 9 | 320 | 350 | 110 | [7 empty] | B 789/BC | 0,01 | 10:13:00 | 1542 | 10:13:00 | 1545 | 10:20:10 | 0.1762 | 0.1387 | 0.4977 | 0.0052 | 0.0106 | 0.0364 | 0.0143 | 0.0495 | 0.0009 | 0.002 | 0.0003 |  | 0.001 | 0.0012 | 0.0023 | 0.0012 | 0.0063 |  |  | 0.0044 |  |  |  |  | RHI DELTEK D99 |  | RHI JUSTAL DS1015
2543 | 12007157 | 21.09.2020 | 153,446 | Арм500 | ГОСТ 34028-2016 | 1 | 180x180 | Открытая |  | 155,184 | 1,8 | 0,4 | 154.784 |  |  | 12 | 1581 | 4 | 3235 | 4842 | 4854 | 1130 | 6900 | 3340 | 200 | 7 | 2 | 2155 | 9 | 320 | 350 | 110 | [7 empty] | B 789/BC | 0,08 | 16:35:00 | 1542 | 16:35:00 | 1546 | 16:44:25 | 0.1891 | 0.1561 | 0.5131 | 0.0064 | 0.008 | 0.0283 | 0.0212 | 0.0462 | 0.0008 | 0.0019 | 0.0003 |  | 0.0011 | 0.0015 | 0.0027 | 0.0016 | 0.0096 |  |  | 0.0044 |  |  |  |  | RHI DELTEK D99 |  | RHI JUSTAL DS1015 |  | Прожиг шибера. Сбой в работе МГР 3 ручья.
2544 | 12007158 | 21.09.2020 | 159,744 | Арм500 | ГОСТ 34028-2016 | 2 | 180x180 | Открытая |  | 160,496 | 1,8 | 0,4 | 160.096 |  |  | 4 | 1569 | 4 | 3262 | 4869 | 4878 | 1154 | 6927 | 3367 | 200 | 7 | 2 | 2155 | 9 | 320 | 350 | 110 | [7 empty] | B 789/BC | 0,02 | 17:16:00 | 1543 | 17:16:00 | 1544 | 17:26:54 | 0.1764 | 0.1484 | 0.5918 | 0.006 | 0.012 | 0.0474 | 0.0177 | 0.0468 | 0.0008 | 0.0027 | 0.0002 |  | 0.0011 | 0.0016 | 0.0027 | 0.001 | 0.0061 |  |  | 0.0046 |  |  |  |  | RHI DELTEK D99 |  | RHI JUSTAL DS1015
2545 | 12007159 | 21.09.2020 | 162,816 | Арм500 | ГОСТ 34028-2016 | 3 | 180x180 | Открытая |  | 163,575 | 1,8 | 0,4 | 163.175 |  |  | 2 | 1567 | 4 | 3290 | 4897 | 4906 | 1182 | 6955 | 3392 | 200 | 7 | 2 | 2155 | 9 | 320 | 350 | 110 | [7 empty] | B 789/BC | 0,02 | 17:54:00 | 1539 | 17:54:00 | 1537 | 18:04:08 | 0.1881 | 0.1397 | 0.5372 | 0.0129 | 0.0143 | 0.041 | 0.0211 | 0.0519 | 0.0009 | 0.0023 | 0.0003 |  | 0.001 | 0.0017 | 0.0023 | 0.0012 | 0.0061 |  |  | 0.0045 |  |  |  |  | RHI DELTEK D99 |  | RHI JUSTAL DS1015
2546 | 12007160 | 21.09.2020 | 168,96 | Арм500 | ГОСТ 34028-2016 | 4 | 180x180 | Открытая |  | 169,731 | 1,8 | 0,4 | 169.331 |  |  | 9 | 1567 | 4 | 3317 | 4924 | 4933 | 1209 | 6982 | 3423 | 200 | 7 | 2 | 2155 | 9 | 320 | 350 | 110 | [7 empty] | B 789/BC | 0,02 | 18:33:00 | 1532 | 18:33:00 | 1533 | 18:39:09 | 0.1921 | 0.1542 | 0.4971 | 0.0055 | 0.0146 | 0.0437 | 0.0162 | 0.0638 | 0.0008 | 0.0022 | 0.0002 |  | 0.0011 | 0.0014 | 0.0026 | 0.0011 | 0.0061 |  |  | 0.0045 |  |  |  |  | RHI DELTEK D99 |  | RHI JUSTAL DS1015
2547 | 12007161 | 21.09.2020 | 165,888 | Арм500 | ГОСТ 34028-2016 | 5 | 180x180 | Открытая |  | 166,653 | 1,8 | 0,4 | 166.253 |  |  | 12 | 1570 | 4 | 3345 | 4952 | 4961 | 1237 | 7010 | 3450 | 200 | 7 | 2 | 2155 | 9 | 320 | 350 | 110 | [7 empty] | B 789/BC | 0,02 | 19:14:00 | 1539 | 19:14:00 | 1538 | 19:27:16 | 0.1838 | 0.1597 | 0.512 | 0.0087 | 0.017 | 0.062 | 0.0267 | 0.0532 | 0.0009 | 0.0024 | 0.0003 |  | 0.0011 | 0.0015 | 0.0025 | 0.0015 | 0.0068 |  |  | 0.0044 |  |  |  |  | RHI DELTEK D99 |  | RHI JUSTAL DS1015
2548 | 12007162 | 21.09.2020 | 159,744 | Арм500 | ГОСТ 34028-2016 | 6 | 180x180 | Открытая |  | 160,496 | 1,8 | 0,4 | 160.096 |  |  | 6 | 1575 | 4 | 3373 | 4980 | 4986 | 1265 | 7035 | 3478 | 200 | 7 | 2 | 2155 | 9 | 320 | 350 | 110 | [7 empty] | B 789/BC | 0,01 | 19:56:00 | 1545 | 19:56:00 | 1546 | 20:02:49 | 0.1844 | 0.1507 | 0.5124 | 0.0105 | 0.0168 | 0.0606 | 0.0323 | 0.0525 | 0.0011 | 0.0031 | 0.0003 |  | 0.0012 | 0.0016 | 0.0026 | 0.0023 | 0.0061 |  |  | 0.0044 |  |  |  |  | RHI DELTEK D99 |  | RHI JUSTAL DS1015
2549 | 12007163 | 21.09.2020 | 168,96 | Арм500 | ГОСТ 34028-2016 | 7 | 180x180 | Открытая |  | 169,731 | 1,8 | 0,4 | 169.331 |  |  | 2 | 1567 | 4 | 3400 | 5007 | 5013 | 1292 | 7062 | 3508 | 200 | 7 | 2 | 2155 | 9 | 320 | 350 | 110 | [7 empty] | B 789/BC | 0,01 | 20:14:00 | 1539 | 20:14:00 | 1538 | 20:39:06 | 0.1891 | 0.1481 | 0.5206 | 0.0101 | 0.0152 | 0.0467 | 0.0183 | 0.0472 | 0.001 | 0.0023 | 0.0003 |  | 0.0011 | 0.0016 | 0.0025 | 0.0019 | 0.0066 |  |  | 0.0044 |  |  |  |  | RHI DELTEK D99 |  | RHI JUSTAL DS1015
2550 | 12007164 | 21.09.2020 | 165,888 | Арм500 | ГОСТ 34028-2016 | 8 | 180x180 | Открытая |  | 166,653 | 1,8 | 0,4 | 166.253 |  |  | 9 | 1568 | 4 | 3428 | 5035 | 5041 | 1320 | 7090 | 3536 | 200 | 7 | 2 | 2155 | 9 | 320 | 350 | 110 | [7 empty] | B 789/BC | 0,03 | 21:13:00 | 1542 | 21:13:00 | 1543 | 21:17:24 | 0.1866 | 0.1503 | 0.5101 | 0.0064 | 0.0173 | 0.0446 | 0.0152 | 0.0458 | 0.0008 | 0.0019 | 0.0003 |  | 0.0011 | 0.0016 | 0.0034 | 0.0015 | 0.0063 |  |  | 0.0044 |  |  |  |  | RHI DELTEK D99 |  | RHI JUSTAL DS1015
2551 | 12007165 | 21.09.2020 | 153,6 | Арм500 | ГОСТ 34028-2016 | 9 | 180x180 | Открытая |  | 154,338 | 1,8 | 0,4 | 153.938 |  |  | 12 | 1568 | 4 | 3455 | 5059 | 5065 | 1344 | 7114 | 3564 | 200 | 7 | 2 | 2155 | 9 | 320 | 350 | 110 | [7 empty] | B 789/BC | 0,01 | 21:55:00 | 1539 | 21:55:00 | 1540 | 21:56:03 | 0.1911 | 0.1501 | 0.5088 | 0.0058 | 0.0186 | 0.0465 | 0.0135 | 0.0433 | 0.0009 | 0.0022 | 0.0003 |  | 0.0011 | 0.0016 | 0.0028 | 0.0015 | 0.0065 |  |  | 0.0043 |  | 0.0001 |  |  | RHI DELTEK D99 |  | RHI JUSTAL DS1015
2552 | 12007166 | 21.09.2020 | 156,672 | Арм500 | ГОСТ 34028-2016 | 10 | 180x180 | Открытая |  | 157,417 | 1,8 | 0,4 | 157.017 |  |  | 6 | 1568 | 4 | 3483 | 5087 | 5090 | 1372 | 7139 | 3588 | 200 | 7 | 2 | 2155 | 9 | 320 | 350 | 110 | [7 empty] | B 789/BC | 0,01 | 22:30:00 | 1542 | 22:30:00 | 1538 | 22:35:05 | 0.1878 | 0.1567 | 0.5025 | 0.0073 | 0.0207 | 0.0441 | 0.0176 | 0.0557 | 0.0012 | 0.0027 | 0.0003 |  | 0.001 | 0.0014 | 0.0025 | 0.0015 | 0.0056 |  |  | 0.0043 |  |  |  |  | RHI DELTEK D99 |  | RHI JUSTAL DS1015
2553 | 12007167 | 21.09.2020 | 156,672 | Арм500 | ГОСТ 34028-2016 | 11 | 180x180 | Открытая |  | 157,417 | 1,8 | 0,4 | 157.017 |  |  | 4 | 1568 | 4 | 3508 | 5115 | 5115 | 1397 | 7167 | 3616 | 200 | 7 | 2 | 2155 | 9 | 320 | 350 | 110 | [7 empty] | B 789/BC | 0,03 | 23:09:00 | 1540 | 23:09:00 | 1543 | 23:17:21 | 0.1779 | 0.1422 | 0.513 | 0.017 | 0.0178 | 0.0485 | 0.0259 | 0.0612 | 0.0011 | 0.0026 | 0.0004 |  | 0.0011 | 0.0017 | 0.0026 | 0.0013 | 0.0063 |  |  | 0.0044 |  |  |  |  | RHI DELTEK D99 |  | RHI JUSTAL DS1015
2554 | 12007168 | 21.09.2020 | 162,816 | Арм500 | ГОСТ 34028-2016 | 12 | 180x180 | Открытая |  | 163,575 | 1,8 | 0,4 | 163.175 |  |  | 2 | 1568 | 4 | 3535 | 5142 | 5142 | 1424 | 7191 | 3643 | 200 | 7 | 2 | 2155 | 9 | 320 | 350 | 110 | [7 empty] | B 789/BC | 0,01 | 23:47:00 | 1543 | 23:47:00 | 1544 | 23:51:00 | 0.177 | 0.1554 | 0.5118 | 0.0123 | 0.0149 | 0.0456 | 0.0201 | 0.047 | 0.0009 | 0.0025 | 0.0003 |  | 0.0011 | 0.0016 | 0.0028 | 0.0017 | 0.0078 |  |  | 0.0043 |  |  |  |  | RHI DELTEK D99 |  | RHI JUSTAL DS1015
2555 | 12007169 | 22.09.2020 | 168,96 | Арм500 | ГОСТ 34028-2016 | 13 | 180x180 | Открытая |  | 169,731 | 1,8 | 0,4 | 169.331 |  |  | 9 | 1564 | 4 | 3566 | 5170 | 5167 | 1452 | 7219 | 3674 | 200 | 7 | 2 | 2155 | 9 | 320 | 350 | 110 | [7 empty] | B 789/BC | 0,01 | 0:25:00 | 1539 | 0:25:00 | 1539 | 0:30:31 | 0.1783 | 0.1499 | 0.5046 | 0.0083 | 0.0154 | 0.0648 | 0.0309 | 0.0473 | 0.0009 | 0.0029 | 0.0003 |  | 0.001 | 0.0013 | 0.0024 | 0.0013 | 0.0063 |  |  | 0.0042 |  |  |  |  | RHI DELTEK D99 |  | RHI JUSTAL DS1015
2556 | 12007170 | 22.09.2020 | 153,6 | Арм500 | ГОСТ 34028-2016 | 14 | 180x180 | Открытая |  | 154,338 | 1,8 | 0,4 | 153.938 |  |  | 3 | 1577 | 4 | 3591 | 5197 | 5194 | 1476 | 7243 | 3699 | 200 | 7 | 2 | 2155 | 9 | 320 | 350 | 110 | [7 empty] | B 789/BC | 0,01 | 1:07:00 | 1541 | 1:07:00 | 1545 | 1:11:12 | 0.1787 | 0.161 | 0.5171 | 0.0094 | 0.0123 | 0.0285 | 0.0063 | 0.0162 | 0.0003 | 0.0009 | 0.0003 |  | 0.001 | 0.0014 | 0.003 | 0.0018 | 0.007 |  |  | 0.0042 |  | 0.0001 |  |  | RHI DELTEK D99 |  | RHI JUSTAL DS1015
2557 | 12007171 | 22.09.2020 | 162,816 | Арм500 | ГОСТ 34028-2016 | 15 | 180x180 | Открытая |  | 163,575 | 1,8 | 0,4 | 163.175 |  |  | 6 | 1566 | 4 | 3618 | 5225 | 5219 | 1504 | 7271 | 3726 | 200 | 7 | 2 | 2155 | 9 | 320 | 350 | 110 | [7 empty] | B 789/BC | 0,01 | 1:43:00 | 1539 | 1:43:00 | 1537 | 1:53:10 | 0.1833 | 0.1593 | 0.5096 | 0.009 | 0.016 | 0.0364 | 0.0098 | 0.0294 | 0.0006 | 0.0015 | 0.0003 |  | 0.0011 | 0.0014 | 0.0034 | 0.002 | 0.0071 |  |  | 0.0043 |  | 0.0001 |  |  | RHI DELTEK D99 |  | RHI JUSTAL DS1015
2558 | 12007172 | 22.09.2020 | 159,744 | Арм500 | ГОСТ 34028-2016 | 16 | 180x180 | Открытая |  | 160,496 | 1,8 | 0,4 | 160.096 |  |  | 12 | 1566 | 4 | 3646 | 5250 | 5247 | 1529 | 7299 | 3754 | 200 | 7 | 2 | 2155 | 9 | 320 | 350 | 110 | [7 empty] | B 789/BC | 0,01 | 2:03:00 | 1540 | 2:03:00 | 1539 | 2:29:17 | 0.1972 | 0.1988 | 0.9529 | 0.0096 | 0.0164 | 0.0505 | 0.0128 | 0.0409 | 0.0009 | 0.0018 | 0.0005 |  | 0.0014 | 0.0029 | 0.0031 | 0.0018 | 0.0078 |  |  | 0.0054 |  | 0.0001 |  |  | RHI DELTEK D99 |  | RHI JUSTAL DS1015
2559 | 12007173 | 22.09.2020 | 162,816 | Арм500 | ГОСТ 34028-2016 | 17 | 180x180 | Открытая |  | 163,575 | 1,8 | 0,4 | 163.175 |  |  | 4 | 1566 | 4 | 3673 | 5277 | 5271 | 1556 | 7326 | 3782 | 200 | 7 | 2 | 2155 | 9 | 320 | 350 | 110 | [7 empty] | B 789/BC | 0,03 | 3:04:00 | 1536 | 3:04:00 | 1533 | 3:09:43 | 0.1882 | 0.2361 | 1.055 | 0.0119 | 0.0192 | 0.0607 | 0.0172 | 0.0436 | 0.0008 | 0.0023 | 0.0005 |  | 0.0017 | 0.0033 | 0.0033 | 0.0017 | 0.0071 |  |  | 0.0057 |  | 0.0001 |  |  | RHI DELTEK D99 |  | RHI JUSTAL DS1015
2560 | 12007174 | 22.09.2020 | 162,816 | Арм500 | ГОСТ 34028-2016 | 18 | 180x180 | Открытая |  | 163,575 | 1,8 | 0,4 | 163.175 |  |  | 3 | 1578 | 4 | 3701 | 5305 | 5299 | 1581 | 7354 | 3809 | 200 | 7 | 2 | 2155 | 9 | 320 | 350 | 110 | [7 empty] | B 789/BC | 0,01 | 3:46:00 | 1537 | 3:46:00 | 1542 | 3:49:34 | 0.1883 | 0.206 | 1.0177 | 0.0078 | 0.0187 | 0.0594 | 0.0176 | 0.0414 | 0.0009 | 0.0032 | 0.0005 |  | 0.0014 | 0.0033 | 0.0031 | 0.0016 | 0.0062 |  |  | 0.0054 |  | 0.0001 |  |  | RHI DELTEK D99 |  | RHI JUSTAL DS1015
2561 | 12007175 | 22.09.2020 | 162,816 | Арм500 | ГОСТ 34028-2016 | 19 | 180x180 | Открытая |  | 163,575 | 1,8 | 0,4 | 163.175 |  |  | 6 | 1566 | 4 | 3729 | 5332 | 5323 | 1608 | 7381 | 3837 | 200 | 7 | 2 | 2155 | 9 | 320 | 350 | 110 | [7 empty] | B 789/BC | 0,01 | 4:27:00 | 1539 | 4:27:00 | 1538 | 4:30:53 | 0.1917 | 0.1968 | 1.0058 | 0.0085 | 0.0179 | 0.0509 | 0.0161 | 0.0423 | 0.0008 | 0.0026 | 0.0005 |  | 0.0013 | 0.0031 | 0.0037 | 0.0014 | 0.0068 |  |  | 0.0054 |  |  |  |  | RHI DELTEK D99 |  | RHI JUSTAL DS1015
2562 | 12007176 | 22.09.2020 | 159,744 | Арм500 | ГОСТ 34028-2016 | 20 | 180x180 | Открытая |  | 160,496 | 1,8 | 0,4 | 160.096 |  |  | 12 | 1565 | 4 | 3756 | 5360 | 5351 | 1633 | 7406 | 3864 | 200 | 7 | 2 | 2155 | 9 | 320 | 350 | 110 | [7 empty] | B 789/BC | 0,01 | 5:10:00 | 1539 | 5:10:00 | 1541 | 5:16:55 | 0.197 | 0.1945 | 0.9906 | 0.0073 | 0.0195 | 0.0407 | 0.015 | 0.0458 | 0.0008 | 0.0034 | 0.0004 |  | 0.0013 | 0.003 | 0.0039 | 0.0013 | 0.008 |  |  | 0.0053 |  |  |  |  | RHI DELTEK D99 |  | RHI JUSTAL DS1015
2563 | 12007177 | 22.09.2020 | 165,888 | Арм500 | ГОСТ 34028-2016 | 21 | 180x180 | Открытая |  | 166,653 | 1,8 | 0,4 | 166.253 |  |  | 4 | 1566 | 4 | 3784 | 5388 | 5376 | 1661 | 7434 | 3895 | 200 | 7 | 2 | 2155 | 9 | 320 | 350 | 110 | [7 empty] | B 789/BC | 0,01 | 5:53:00 | 1538 | 5:53:00 | 1537 | 5:56:42 | 0.1913 | 0.2058 | 1.0295 | 0.0129 | 0.0136 | 0.0391 | 0.0138 | 0.0405 | 0.0007 | 0.0027 | 0.0005 |  | 0.0015 | 0.0032 | 0.0032 | 0.0023 | 0.0067 |  |  | 0.0055 |  | 0.0001 |  |  | RHI DELTEK D99 |  | RHI JUSTAL DS1015
2564 | 12007178 | 22.09.2020 | 175,104 | Арм500 | ГОСТ 34028-2016 | 22 | 180x180 | Открытая |  | 175,889 | 1,8 | 0,4 | 175.489 |  |  | 3 | 1565 | 4 | 3814 | 5418 | 5403 | 1688 | 7464 | 3923 | 200 | 7 | 2 | 2155 | 9 | 320 | 350 | 110 | [7 empty] | B 789/BC | 0,02 | 6:36:00 | 1536 | 6:36:00 | 1540 | 6:42:31 | 0.1869 | 0.1886 | 0.9938 | 0.0067 | 0.013 | 0.0416 | 0.0335 | 0.0403 | 0.0008 | 0.002 | 0.0004 |  | 0.0013 | 0.0029 | 0.0027 | 0.0017 | 0.0074 |  |  | 0.0053 |  | 0.0001 |  |  | RHI DELTEK D99 |  | RHI JUSTAL DS1015
2565 | 12007179 | 22.09.2020 | 165,888 | Арм500 | ГОСТ 34028-2016 | 23 | 180x180 | Открытая |  | 166,653 | 1,8 | 0,4 | 166.253 |  |  | 6 | 1566 | 4 | 3842 | 5446 | 5431 | 1716 | 7492 | 3950 | 200 | 7 | 2 | 2155 | 9 | 320 | 350 | 110 | [7 empty] | B 789/BC | 0,01 | 7:18:00 | 1541 | 7:18:00 | 1540 | 7:23:42 | 0.1867 | 0.188 | 0.992 | 0.0075 | 0.0132 | 0.0382 | 0.0201 | 0.0415 | 0.0008 | 0.0022 | 0.0004 |  | 0.0013 | 0.0029 | 0.0027 | 0.002 | 0.0076 |  |  | 0.0055 |  | 0.0001 |  |  | RHI DELTEK D99 |  | RHI JUSTAL DS1015
2566 | 12007180 | 22.09.2020 | 159,744 | Арм500 | ГОСТ 34028-2016 | 24 | 180x180 | Открытая |  | 160,496 | 1,8 | 0,4 | 160.096 |  |  | 12 | 1562 | 4 | 3867 | 5471 | 5458 | 1743 | 7520 | 3978 | 200 | 7 | 2 | 2155 | 9 | 320 | 350 | 110 | [7 empty] | B 789/BC | 0,01 | 7:56:00 | 1540 | 7:56:00 | 1539 | 7:59:25 | 0.1893 | 0.1924 | 0.9847 | 0.0067 | 0.013 | 0.0489 | 0.0164 | 0.0427 | 0.0009 | 0.0027 | 0.0005 |  | 0.0014 | 0.003 | 0.003 | 0.0015 | 0.0072 |  |  | 0.0057 |  | 0.0001 |  |  | RHI DELTEK D99 |  | RHI JUSTAL DS1015
2567 | 12007181 | 22.09.2020 | 159,744 | Арм500 | ГОСТ 34028-2016 | 25 | 180x180 | Открытая |  | 160,496 | 1,8 | 0,4 | 160.096 |  |  | 4 | 1564 | 4 | 3894 | 5498 | 5483 | 1771 | 7544 | 4005 | 200 | 7 | 2 | 2155 | 9 | 320 | 350 | 110 | [7 empty] | B 789/BC | 0,01 | 8:37:00 | 1541 | 8:37:00 | 1540 | 8:38:56 | 0.1847 | 0.1732 | 1.0141 | 0.0081 | 0.0117 | 0.0469 | 0.0155 | 0.05 | 0.0009 | 0.0031 | 0.0004 |  | 0.0013 | 0.003 | 0.0031 | 0.0014 | 0.0055 |  |  | 0.0059 |  | 0.0001 |  |  | RHI DELTEK D99 |  | RHI JUSTAL DS1015
2568 | 12007182 | 22.09.2020 | 165,888 | Арм500 | ГОСТ 34028-2016 | 26 | 180x180 | Открытая |  | 166,653 | 1,8 | 0,4 | 166.253 |  |  | 3 | 1563 | 4 | 3922 | 5526 | 5511 | 1799 | 7572 | 4033 | 200 | 7 | 2 | 2155 | 9 | 320 | 350 | 110 | [7 empty] | B 789/BC | 0,01 | 9:15:00 | 1543 | 9:15:00 | 1542 | 9:15:39 | 0.1901 | 0.1875 | 0.9983 | 0.0056 | 0.012 | 0.0644 | 0.0258 | 0.045 | 0.0008 | 0.0034 | 0.0004 |  | 0.0013 | 0.0029 | 0.0034 | 0.0013 | 0.0067 |  |  | 0.0057 |  | 0.0001 |  |  | RHI DELTEK D99 |  | RHI JUSTAL DS1015
2569 | 12007183 | 22.09.2020 | 162,816 | Арм500 | ГОСТ 34028-2016 | 27 | 180x180 | Открытая |  | 163,575 | 1,8 | 0,4 | 163.175 |  |  | 2 | 1568 | 4 | 3949 | 5553 | 5538 | 1823 | 7599 | 4061 | 200 | 7 | 2 | 2155 | 9 | 320 | 350 | 110 | [7 empty] | B 789/BC | 0,01 | 9:55:00 | 1542 | 9:55:00 | 1542 | 9:54:09 | 0.187 | 0.1968 | 0.9906 | 0.0042 | 0.0164 | 0.0442 | 0.0134 | 0.04 | 0.0007 | 0.0027 | 0.0004 |  | 0.0015 | 0.0033 | 0.0035 | 0.0016 | 0.0063 |  |  | 0.0057 |  | 0.0001 |  |  | RHI DELTEK D99 |  | RHI JUSTAL DS1015
2570 | 12007184 | 22.09.2020 | 165,888 | Арм500 | ГОСТ 34028-2016 | 28 | 180x180 | Открытая |  | 166,653 | 1,8 | 0,4 | 166.253 |  |  | 6 | 1560 | 4 | 3977 | 5581 | 5566 | 1851 | 7627 | 4088 | 200 | 7 | 2 | 2155 | 9 | 320 | 350 | 110 | [7 empty] | B 789/BC | 0,01 | 10:32:00 | 1540 | 10:32:00 | 1539 | 10:44:56 | 0.1932 | 0.2013 | 0.9944 | 0.0086 | 0.0163 | 0.0339 | 0.0104 | 0.0467 | 0.0007 | 0.0027 | 0.0004 |  | 0.0016 | 0.0032 | 0.0031 | 0.0017 | 0.005 |  |  | 0.006 |  |  |  |  | RHI DELTEK D99 |  | RHI JUSTAL DS1015
2571 | 12007185 | 22.09.2020 | 165,888 | Арм500 | ГОСТ 34028-2016 | 29 | 180x180 | Открытая |  | 166,653 | 1,8 | 0,4 | 166.253 |  |  | 12 | 1559 | 4 | 4005 | 5609 | 5593 | 1878 | 7655 | 4116 | 200 | 7 | 2 | 2155 | 9 | 320 | 350 | 110 | [7 empty] | B 789/BC | 0,01 | 11:11:00 | 1538 | 11:11:00 | 1537 | 11:15:43 | 0.1909 | 0.1863 | 1.0088 | 0.0053 | 0.0145 | 0.0355 | 0.0105 | 0.0485 | 0.0008 | 0.0023 | 0.0004 |  | 0.0015 | 0.0031 | 0.0031 | 0.0015 | 0.006 |  |  | 0.006 |  |  |  |  | RHI DELTEK D99 |  | RHI JUSTAL DS1015
2572 | 12007186 | 22.09.2020 | 168,96 | Арм500 | ГОСТ 34028-2016 | 30 | 180x180 | Открытая |  | 169,731 | 1,8 | 0,4 | 169.331 |  |  | 9 | 1563 | 4 | 4032 | 5636 | 5621 | 1906 | 7682 | 4147 | 200 | 7 | 2 | 2155 | 9 | 320 | 350 | 110 | [7 empty] | B 789/BC | 0,01 | 11:50:00 | 1540 | 11:50:00 | 1539 | 11:57:03 | 0.1828 | 0.1934 | 1.0096 | 0.0151 | 0.0178 | 0.0386 | 0.021 | 0.0511 | 0.0009 | 0.0018 | 0.0005 |  | 0.0015 | 0.0033 | 0.0033 | 0.002 | 0.0066 |  |  | 0.0057 |  |  |  |  | RHI DELTEK D99 |  | RHI JUSTAL DS1015
2573 | 12007187 | 22.09.2020 | 153,6 | Арм500 | ГОСТ 34028-2016 | 31 | 180x180 | Открытая |  | 154,338 | 1,8 | 0,4 | 153.938 |  |  | 4 | 1589 | 4 | 4057 | 5661 | 5649 | 1934 | 7707 | 4171 | 200 | 7 | 2 | 2155 | 9 | 320 | 350 | 110 | [7 empty] | B 789/BC | 0,01 | 12:29:00 | 1541 | 12:29:00 | 1540 | 12:30:08 | 0.1826 | 0.1991 | 1.0385 | 0.0141 | 0.0147 | 0.0297 | 0.0138 | 0.0433 | 0.0011 | 0.0018 | 0.0005 |  | 0.0014 | 0.0034 | 0.0036 | 0.0023 | 0.0067 |  |  | 0.0056 |  | 0.0001 |  |  | RHI DELTEK D99 |  | RHI JUSTAL DS1015
2574 | 12007188 | 22.09.2020 | 159,744 | Арм500 | ГОСТ 34028-2016 | 32 | 180x180 | Открытая |  | 160,496 | 1,8 | 0,4 | 160.096 |  |  | 2 | 1559 | 4 | 4084 | 5688 | 5673 | 1958 | 7734 | 4199 | 200 | 7 | 2 | 2155 | 9 | 320 | 350 | 110 | [7 empty] | B 789/BC | 0,01 | 13:06:00 | 1539 | 13:06:00 | 1539 | 13:10:53 | 0.1852 | 0.1878 | 0.9984 | 0.0156 | 0.0166 | 0.0322 | 0.0138 | 0.0485 | 0.0012 | 0.0021 | 0.0005 |  | 0.0014 | 0.0033 | 0.003 | 0.0025 | 0.0072 |  |  | 0.0054 |  | 0.0001 |  |  | RHI DELTEK D99 |  | RHI JUSTAL DS1015
2575 | 12007189 | 22.09.2020 | 165,888 | Арм500 | ГОСТ 34028-2016 | 33 | 180x180 | Открытая |  | 166,653 | 1,8 | 0,4 | 166.253 |  |  | 12 | 1559 | 4 | 4112 | 5716 | 5701 | 1986 | 7762 | 4226 | 200 | 7 | 2 | 2155 | 9 | 320 | 350 | 110 | [7 empty] | B 789/BC | 0,01 | 13:45:00 | 1539 | 13:45:00 | 1540 | 14:02:53 | 0.1781 | 0.1794 | 0.9874 | 0.0121 | 0.0171 | 0.0656 | 0.0262 | 0.0381 | 0.0011 | 0.0028 | 0.0005 |  | 0.0013 | 0.0033 | 0.0033 | 0.0016 | 0.0065 |  |  | 0.0052 |  |  |  |  | RHI DELTEK D99 |  | RHI JUSTAL DS1015
2576 | 12007190 | 22.09.2020 | 153,6 | Арм500 | ГОСТ 34028-2016 | 34 | 180x180 | Открытая |  | 154,338 | 1,8 | 0,4 | 153.938 |  |  | 3 | 1565 | 4 | 4137 | 5741 | 5725 | 2013 | 7787 | 4254 | 200 | 7 | 2 | 2155 | 9 | 320 | 350 | 110 | [7 empty] | B 789/BC | 0,01 | 14:23:00 | 1542 | 14:23:00 | 1541 | 14:23:18 | 0.1884 | 0.202 | 1.0281 | 0.0109 | 0.0131 | 0.0654 | 0.0356 | 0.0479 | 0.0012 | 0.0038 | 0.0006 |  | 0.0014 | 0.0033 | 0.0027 | 0.0015 | 0.0064 |  |  | 0.0054 |  |  |  |  | RHI DELTEK D99 |  | RHI JUSTAL DS1015
2577 | 12007191 | 22.09.2020 | 165,888 | Арм500 | ГОСТ 34028-2016 | 35 | 180x180 | Открытая |  | 166,653 | 1,8 | 0,4 | 166.253 |  |  | 9 | 1558 | 4 | 4164 | 5768 | 5753 | 2041 | 7814 | 4282 | 200 | 7 | 2 | 2155 | 9 | 320 | 350 | 110 | [7 empty] | B 789/BC | 0,01 | 15:00:00 | 1540 | 15:00:00 | 1537 | 15:03:49 | 0.1896 | 0.2041 | 1.0125 | 0.0079 | 0.0126 | 0.0484 | 0.0243 | 0.0473 | 0.001 | 0.0026 | 0.0005 |  | 0.0014 | 0.0029 | 0.003 | 0.0013 | 0.0072 |  |  | 0.0056 |  | 0.0001 |  |  | RHI DELTEK D99 |  | RHI JUSTAL DS1015
2578 | 12007192 | 22.09.2020 | 153,6 | Арм500 | ГОСТ 34028-2016 | 36 | 180x180 | Открытая |  | 154,338 | 1,8 | 0,4 | 153.938 |  |  | 4 | 1558 | 4 | 4192 | 5793 | 5778 | 2066 | 7839 | 4309 | 200 | 7 | 2 | 2155 | 9 | 320 | 350 | 110 | [7 empty] | B 789/BC | 0,01 | 15:38:00 | 1540 | 15:38:00 | 1538 | 15:46:39 | 0.189 | 0.2057 | 1.0093 | 0.012 | 0.0139 | 0.0529 | 0.0295 | 0.0501 | 0.0011 | 0.0027 | 0.0006 |  | 0.0013 | 0.0033 | 0.0028 | 0.0015 | 0.0071 |  |  | 0.0056 |  |  |  |  | RHI DELTEK D99 |  | RHI JUSTAL DS1015
2579 | 12007193 | 22.09.2020 | 162,816 | Арм500 | ГОСТ 34028-2016 | 37 | 180x180 | Открытая |  | 163,575 | 1,8 | 0,4 | 163.175 |  |  | 2 | 1559 | 4 | 4216 | 5820 | 5805 | 2093 | 7866 | 4337 | 200 | 7 | 2 | 2155 | 9 | 320 | 350 | 110 | [7 empty] | B 789/BC | 0,01 | 16:16:00 | 1537 | 16:16:00 | 1538 | 16:22:49 | 0.1826 | 0.2047 | 1.0469 | 0.0191 | 0.0209 | 0.0616 | 0.0332 | 0.0445 | 0.0012 | 0.0028 | 0.0006 |  | 0.0015 | 0.0037 | 0.0029 | 0.0026 | 0.0068 |  |  | 0.0057 |  | 0.0001 |  |  | RHI DELTEK D99 |  | RHI JUSTAL DS1015
2580 | 12007194 | 22.09.2020 | 168,96 | Арм500 | ГОСТ 34028-2016 | 38 | 180x180 | Открытая |  | 169,731 | 1,8 | 0,4 | 169.331 |  |  | 11 | 1567 | 4 | 4244 | 5848 | 5833 | 2124 | 7894 | 4364 | 200 | 7 | 2 | 2155 | 9 | 320 | 350 | 110 | [7 empty] | B 789/BC | 0,01 | 16:55:00 | 1540 | 16:55:00 | 1539 | 17:04:00 | 0.1809 | 0.203 | 1.0275 | 0.009 | 0.0201 | 0.0606 | 0.0315 | 0.0395 | 0.0011 | 0.0023 | 0.0007 |  | 0.0013 | 0.0036 | 0.0032 | 0.0023 | 0.0071 |  |  | 0.0054 |  | 0.0001 |  |  | RHI DELTEK D99 |  | RHI JUSTAL DS1015
2581 | 12007195 | 22.09.2020 | 159,744 | Арм500 | ГОСТ 34028-2016 | 39 | 180x180 | Открытая |  | 160,496 | 1,8 | 0,4 | 160.096 |  |  | 3 | 1558 | 4 | 4272 | 5873 | 5860 | 2149 | 7922 | 4392 | 200 | 7 | 2 | 2155 | 9 | 320 | 350 | 110 | [7 empty] | B 789/BC | 0,01 | 17:35:00 | 1536 | 17:35:00 | 1534 | 17:47:50 | 0.1793 | 0.2065 | 0.988 | 0.0128 | 0.0191 | 0.0437 | 0.0154 | 0.0441 | 0.0012 | 0.002 | 0.0006 |  | 0.0013 | 0.0033 | 0.0028 | 0.0023 | 0.0066 |  |  | 0.0053 |  | 0.0001 |  |  | RHI DELTEK D99 |  | RHI JUSTAL DS1015
2582 | 12007196 | 22.09.2020 | 165,888 | Арм500 | ГОСТ 34028-2016 | 40 | 180x180 | Открытая |  | 166,653 | 1,8 | 0,4 | 166.253 |  |  | 9 | 1559 | 4 | 4299 | 5900 | 5888 | 2176 | 7949 | 4420 | 200 | 7 | 2 | 2155 | 9 | 320 | 350 | 110 | [7 empty] | B 789/BC | 0,01 | 18:14:00 | 1539 | 18:14:00 | 1540 | 18:16:51 | 0.1879 | 0.2198 | 1.0317 | 0.0151 | 0.0203 | 0.0447 | 0.0132 | 0.0438 | 0.001 | 0.0018 | 0.0006 |  | 0.0015 | 0.0036 | 0.0028 | 0.0022 | 0.0066 |  |  | 0.0055 |  |  |  |  | RHI DELTEK D99 |  | RHI JUSTAL DS1015
2583 | 12007197 | 22.09.2020 | 162,816 | Арм500 | ГОСТ 34028-2016 | 41 | 180x180 | Открытая |  | 163,575 | 1,8 | 0,4 | 163.175 |  |  | 4 | 1559 | 4 | 4327 | 5928 | 5913 | 2204 | 7977 | 4447 | 200 | 7 | 2 | 2155 | 9 | 320 | 350 | 110 | [7 empty] | B 789/BC | 0,01 | 18:51:00 | 1536 | 18:51:00 | 1534 | 18:58:47 | 0.1869 | 0.1857 | 1.0197 | 0.0089 | 0.0149 | 0.0489 | 0.0156 | 0.0435 | 0.001 | 0.002 | 0.0006 |  | 0.0012 | 0.003 | 0.0035 | 0.0017 | 0.0071 |  |  | 0.0052 |  | 0.0001 |  |  | RHI DELTEK D99 |  | RHI JUSTAL DS1015
2584 | 12007198 | 22.09.2020 | 159,744 | Арм500 | ГОСТ 34028-2016 | 42 | 180x180 | Открытая |  | 160,496 | 1,8 | 0,4 | 160.096 |  |  | 2 | 1559 | 4 | 4354 | 5955 | 5940 | 2228 | 8001 | 4475 | 200 | 7 | 2 | 2155 | 9 | 320 | 350 | 110 | [7 empty] | B 789/BC | 0,01 | 19:25:00 | 1538 | 19:25:00 | 1538 | 19:34:20 | 0.1803 | 0.188 | 0.9995 | 0.0137 | 0.0137 | 0.0453 | 0.0143 | 0.0502 | 0.001 | 0.0022 | 0.0006 |  | 0.0013 | 0.003 | 0.0026 | 0.0016 | 0.007 |  |  | 0.0053 |  |  |  |  | RHI DELTEK D99 |  | RHI JUSTAL DS1015
2585 | 12007199 | 22.09.2020 | 162,816 | Арм500 | ГОСТ 34028-2016 | 43 | 180x180 | Открытая |  | 163,575 | 1,8 | 0,4 | 163.175 |  |  | 11 | 1564 | 4 | 4382 | 5980 | 5968 | 2256 | 8029 | 4502 | 200 | 7 | 2 | 2155 | 9 | 320 | 350 | 110 | [7 empty] | B 789/BC | 0,01 | 20:05:00 | 1532 | 20:05:00 | 1532 | 20:22:47 | 0.188 | 0.2113 | 0.9896 | 0.0112 | 0.0161 | 0.0458 | 0.0137 | 0.0519 | 0.0011 | 0.0022 | 0.0006 |  | 0.0013 | 0.0031 | 0.0036 | 0.0038 | 0.0067 |  |  | 0.0052 |  | 0.0001 |  |  | RHI DELTEK D99 |  | RHI JUSTAL DS1015
2586 | 12007200 | 22.09.2020 | 162,816 | Арм500 | ГОСТ 34028-2016 | 44 | 180x180 | Открытая |  | 163,575 | 1,8 | 0,4 | 163.175 |  |  | 3 | 1560 | 4 | 4410 | 6008 | 5992 | 2281 | 8057 | 4533 | 200 | 7 | 2 | 2155 | 9 | 320 | 350 | 110 | [7 empty] | B 789/BC | 0,01 | 20:45:00 | 1535 | 20:45:00 | 1537 | 21:00:43 | 0.1768 | 0.2312 | 0.9811 | 0.0142 | 0.0149 | 0.0451 | 0.0158 | 0.0574 | 0.001 | 0.0026 | 0.0005 |  | 0.0014 | 0.0033 | 0.0031 | 0.0018 | 0.0054 |  |  | 0.0057 |  |  |  |  | RHI DELTEK D99 |  | RHI JUSTAL DS1015
2587 | 12007201 | 22.09.2020 | 165,888 | Арм500 | ГОСТ 34028-2016 | 45 | 180x180 | Открытая |  | 166,653 | 1,8 | 0,4 | 166.253 |  |  | 9 | 1559 | 4 | 4437 | 6035 | 6020 | 2308 | 8084 | 4561 | 200 | 7 | 2 | 2155 | 9 | 320 | 350 | 110 | [7 empty] | B 789/BC | 0,01 | 21:19:00 | 1534 | 21:19:00 | 1534 | 21:44:13 | 0.1852 | 0.2146 | 1.0004 | 0.0084 | 0.0103 | 0.0347 | 0.003 | 0.0196 | 0.0003 | 0.0014 | 0.0005 |  | 0.0014 | 0.0032 | 0.0027 | 0.0016 | 0.0056 |  |  | 0.0056 |  |  |  |  | RHI DELTEK D99 |  | RHI JUSTAL DS1015
2588 | 12007202 | 22.09.2020 | 165,888 | Арм500 | ГОСТ 34028-2016 | 46 | 180x180 | Открытая |  | 166,653 | 1,8 | 0,4 | 166.253 |  |  | 4 | 1558 | 4 | 4465 | 6063 | 6045 | 2339 | 8112 | 4588 | 200 | 7 | 2 | 2155 | 9 | 320 | 350 | 110 | [7 empty] | B 789/BC | 0,01 | 22:00:00 | 1530 | 22:00:00 | 1528 | 22:26:04 | 0.1992 | 0.2094 | 1.0298 | 0.0085 | 0.0133 | 0.0366 | 0.0029 | 0.0191 | 0.0002 | 0.0012 | 0.0004 |  | 0.0014 | 0.0032 | 0.0035 | 0.0012 | 0.0058 |  |  | 0.0052 |  |  |  |  | RHI DELTEK D99 |  | RHI JUSTAL DS1015
2589 | 12007203 | 22.09.2020 | 162,816 | Арм500 | ГОСТ 34028-2016 | 47 | 180x180 | Открытая |  | 163,575 | 1,8 | 0,4 | 163.175 |  |  | 2 | 1566 | 4 | 4489 | 6090 | 6072 | 2366 | 8139 | 4616 | 200 | 7 | 2 | 2155 | 9 | 320 | 350 | 110 | [7 empty] | B 789/BC | 0,01 | 22:45:00 | 1534 | 22:45:00 | 1535 | 23:08:15 | 0.1894 | 0.1813 | 1.0228 | 0.0087 | 0.0131 | 0.0357 | 0.0038 | 0.021 | 0.0004 | 0.0015 | 0.0004 |  | 0.0012 | 0.0031 | 0.0027 | 0.0023 | 0.0066 |  |  | 0.0056 |  |  |  |  | RHI DELTEK D99 |  | RHI JUSTAL DS1015
2590 | 12007204 | 22.09.2020 | 162,816 | Арм500 | ГОСТ 34028-2016 | 48 | 180x180 | Открытая |  | 163,575 | 1,8 | 0,4 | 163.175 |  |  | 11 | 1568 | 4 | 4517 | 6118 | 6097 | 2394 | 8167 | 4643 | 200 | 7 | 2 | 2155 | 9 | 320 | 350 | 110 | [7 empty] | B 789/BC | 0,01 | 23:25:00 | 1538 | 23:25:00 | 1538 | 23:49:36 | 0.1873 | 0.1854 | 0.9865 | 0.0069 | 0.013 | 0.0347 | 0.0031 | 0.0203 | 0.0003 | 0.0013 | 0.0004 |  | 0.0012 | 0.003 | 0.0026 | 0.0016 | 0.0063 |  |  | 0.0056 |  |  |  |  | RHI DELTEK D99 |  | RHI JUSTAL DS1015
2591 | 12007205 | 22.09.2020 | 168,96 | Арм500 | ГОСТ 34028-2016 | 49 | 180x180 | Открытая |  | 169,731 | 1,8 | 0,4 | 169.331 |  |  | 3 | 1564 | 4 | 4545 | 6146 | 6124 | 2425 | 8195 | 4671 | 200 | 7 | 2 | 2155 | 9 | 320 | 350 | 110 | [7 empty] | B 789/BC | 0,01 | 0:10:00 | 1540 | 0:10:00 | 1535 | 0:33:27 | 0.1828 | 0.2182 | 1.0248 | 0.0063 | 0.013 | 0.0331 | 0.0011 | 0.0136 | 0.0002 | 0.0011 | 0.0005 |  | 0.0014 | 0.0033 | 0.0029 | 0.004 | 0.0065 |  |  | 0.0056 |  |  |  |  | RHI DELTEK D99 |  | RHI JUSTAL DS1015
2592 | 12007206 | 23.09.2020 | 159,066 | Арм500 | ГОСТ 34028-2016 | 50 | 180x180 | Открытая |  | 167,216 | 1,8 | 0,4 | 166.816 | 4,6 |  | 4 | 1564 | 4 | 4572 | 6170 | 6152 | 2452 | 8219 | 4699 | 200 | 7 | 2 | 2155 | 9 | 320 | 350 | 110 | [7 empty] | B 789/BC | 0,01 | 0:53:00 | 1531 | 0:53:00 | 1532 | 1:07:26 | 0.1979 | 0.24 | 1.0768 | 0.0094 | 0.0131 | 0.0257 | 0.0009 | 0.0122 | 0.0002 | 0.0011 | 0.0004 |  | 0.0015 | 0.0034 | 0.0025 | 0.0017 | 0.0068 |  |  | 0.0058 |  |  |  |  | RHI DELTEK D99 |  | RHI JUSTAL DS1015
2593 | 12007207 | 23.09.2020 | 162,7 | Арм500 | ГОСТ 34028-2016 | 1 | 180x180 | Открытая |  | 164,458 | 1,8 | 0,4 | 164.058 |  |  | 2 | 1574 | 2 | 4600 | 4262 | 4451 | 5360 | 8247 | 4724 | 200 | 7 | 2 | 2155 | 9 | 290 | 320 | 100 | [7 empty] | B 789/BC | 0,08 | 2:30:00 | 1540 | 2:30:00 | 1542 | 2:50:18 | 0.1993 | 0.1886 | 1.0785 | 0.0057 | 0.0124 | 0.0285 | 0.0034 | 0.0194 | 0.0004 | 0.0015 | 0.0005 |  | 0.0013 | 0.0033 | 0.0036 | 0.0023 | 0.0078 |  |  | 0.0059 |  |  |  |  | RHI DELTEK D99 |  | RHI JUSTAL DS1015 |  | Сбой в работе МГР 1,2,3,4 ручьи.
2594 | 12007208 | 23.09.2020 | 159,718 | Арм500 | ГОСТ 34028-2016 | 2 | 180x180 | Открытая |  | 160,47 | 1,8 | 0,4 | 160.07 |  |  | 12 | 1563 | 2 | 4627 | 4289 | 4478 | 5384 | 8274 | 4748 | 200 | 7 | 2 | 2155 | 9 | 320 | 350 | 110 | [7 empty] | B 789/BC | 0,02 | 3:15:00 | 1539 | 3:15:00 | 1540 | 3:55:48 | 0.1937 | 0.1996 | 0.9981 | 0.0049 | 0.0154 | 0.0309 | 0.0025 | 0.0174 | 0.0003 | 0.0015 | 0.0005 |  | 0.0014 | 0.0033 | 0.0032 | 0.0022 | 0.007 |  |  | 0.0056 |  |  |  |  | RHI DELTEK D99 |  | RHI JUSTAL DS1015 |  | Сбой в работе МГР 4 ручья.
2595 | 12007209 | 23.09.2020 | 153,6 | Арм500 | ГОСТ 34028-2016 | 3 | 180x180 | Открытая |  | 154,338 | 1,8 | 0,4 | 153.938 |  |  | 3 | 1566 | 2 | 4652 | 4314 | 4503 | 5412 | 8299 | 4776 | 200 | 7 | 2 | 2155 | 9 | 320 | 350 | 110 | [7 empty] | B 789/BC | 0,02 | 3:59:00 | 1534 | 3:59:00 | 1537 | 4:17:19 | 0.1819 | 0.1991 | 0.981 | 0.004 | 0.0081 | 0.03 | 0.0034 | 0.0182 | 0.0002 | 0.0012 | 0.0004 |  | 0.0012 | 0.0027 | 0.0032 | 0.0018 | 0.0071 |  |  | 0.0056 |  |  |  |  | RHI DELTEK D99 |  | RHI JUSTAL DS1015
2596 | 12007210 | 23.09.2020 | 162,816 | Арм500 | ГОСТ 34028-2016 | 4 | 180x180 | Открытая |  | 163,575 | 1,8 | 0,4 | 163.175 |  |  | 4 | 1565 | 2 | 4679 | 4341 | 4530 | 5439 | 8326 | 4800 | 200 | 7 | 2 | 2155 | 9 | 320 | 350 | 110 | [7 empty] | B 789/BC | 0,01 | 4:37:00 | 1543 | 4:37:00 | 1541 | 4:52:59 | 0.1845 | 0.1883 | 1.0024 | 0.0076 | 0.0085 | 0.0298 | 0.0028 | 0.0189 | 0.0003 | 0.0013 | 0.0004 |  | 0.0012 | 0.0028 | 0.0026 | 0.0013 | 0.0075 |  |  | 0.0056 |  |  |  |  | RHI DELTEK D99 |  | RHI JUSTAL DS1015
2597 | 12007211 | 23.09.2020 | 162,816 | Арм500 | ГОСТ 34028-2016 | 5 | 180x180 | Открытая |  | 163,575 | 1,8 | 0,4 | 163.175 |  |  | 11 | 1565 | 2 | 4707 | 4369 | 4558 | 5464 | 8354 | 4828 | 200 | 7 | 2 | 2155 | 9 | 320 | 350 | 110 | [7 empty] | B 789/BC | 0,02 | 5:14:00 | 1537 | 5:14:00 | 1535 | 5:37:12 | 0.1847 | 0.1865 | 1.0014 | 0.0055 | 0.0119 | 0.0332 | 0.0031 | 0.0199 | 0.0003 | 0.0013 | 0.0004 |  | 0.0012 | 0.0028 | 0.003 | 0.0018 | 0.0076 |  |  | 0.0056 |  |  |  |  | RHI DELTEK D99 |  | RHI JUSTAL DS1015
2598 | 12007212 | 23.09.2020 | 162,816 | Арм500 | ГОСТ 34028-2016 | 6 | 180x180 | Открытая |  | 163,575 | 1,8 | 0,4 | 163.175 |  |  | 2 | 1565 | 2 | 4735 | 4397 | 4586 | 5492 | 8382 | 4853 | 200 | 7 | 2 | 2155 | 9 | 320 | 350 | 110 | [7 empty] | B 789/BC | 0,01 | 5:54:00 | 1541 | 5:54:00 | 1540 | 6:15:35 | 0.187 | 0.1827 | 1.0145 | 0.0076 | 0.011 | 0.033 | 0.0028 | 0.0184 | 0.0003 | 0.0012 | 0.0004 |  | 0.0012 | 0.0029 | 0.0027 | 0.0013 | 0.0074 |  |  | 0.0056 |  |  |  |  | RHI DELTEK D99 |  | RHI JUSTAL DS1015
2599 | 12007213 | 23.09.2020 | 162,816 | Арм500 | ГОСТ 34028-2016 | 7 | 180x180 | Открытая |  | 163,575 | 1,8 | 0,4 | 163.175 |  |  | 12 | 1561 | 2 | 4762 | 4421 | 4613 | 5519 | 8409 | 4880 | 200 | 7 | 2 | 2155 | 9 | 320 | 350 | 110 | [7 empty] | B 789/BC | 0,01 | 6:32:00 | 1533 | 6:32:00 | 1532 | 6:45:35 | 0.1864 | 0.1998 | 1.0052 | 0.0084 | 0.0171 | 0.063 | 0.0275 | 0.0389 | 0.0009 | 0.0031 | 0.0004 |  | 0.0013 | 0.0032 | 0.0045 | 0.0017 | 0.0078 |  |  | 0.0056 |  |  |  |  | RHI DELTEK D99 |  | RHI JUSTAL DS1015
2600 | 12007214 | 23.09.2020 | 159,744 | Арм500 | ГОСТ 34028-2016 | 8 | 180x180 | Открытая |  | 160,496 | 1,8 | 0,4 | 160.096 |  |  | 3 | 1561 | 2 | 4790 | 4449 | 4638 | 5547 | 8437 | 4905 | 200 | 7 | 2 | 2155 | 9 | 320 | 350 | 110 | [9 empty] | 7:12:00 | 1538 | 7:12:00 | 1540 | 7:26:29 | 0.1977 | 0.2074 | 1.0064 | 0.0065 | 0.0174 | 0.0462 | 0.0155 | 0.0389 | 0.0008 | 0.0023 | 0.0004 |  | 0.0013 | 0.0031 | 0.0035 | 0.0014 | 0.0074 |  |  | 0.0055 |  |  |  |  | RHI DELTEK D99 |  | RHI JUSTAL DS1015
2601 | 12007215 | 23.09.2020 | 156,672 | Арм500 | ГОСТ 34028-2016 | 9 | 180x180 | Открытая |  | 157,417 | 1,8 | 0,4 | 157.017 |  |  |  | 1562 | 2 | 4814 | 4473 | 4665 | 5571 | 8464 | 4932 | 200 | 7 | 2 | 2155 | 9 | 320 | 350 | 110 | [9 empty] | 7:49:00 | 1536 | 7:49:00 | 1536 | 7:57:23 | 0.184 | 0.2054 | 0.9937 | 0.0059 | 0.0144 | 0.0533 | 0.0197 | 0.0444 | 0.0011 | 0.0024 | 0.0005 |  | 0.0014 | 0.0031 | 0.0029 | 0.0023 | 0.0064 |  |  | 0.0057 |  | 0.0001 |  |  | RHI DELTEK D99 |  | RHI JUSTAL DS1015
2602 | 12007216 | 23.09.2020 | 162,816 | Арм500 | ГОСТ 34028-2016 | 10 | 180x180 | Открытая |  | 163,575 | 1,8 | 0,4 | 163.175 |  |  | 11 | 1561 | 2 | 4842 | 4501 | 4690 | 5599 | 8492 | 4960 | 200 | 7 | 2 | 2155 | 9 | 320 | 350 | 110 | [9 empty] | 8:28:00 | 1533 | 8:28:00 | 1533 | 8:33:28 | 0.2033 | 0.206 | 0.9911 | 0.0044 | 0.0153 | 0.0592 | 0.0224 | 0.0436 | 0.0009 | 0.0025 | 0.0004 |  | 0.0014 | 0.003 | 0.003 | 0.0015 | 0.0071 |  |  | 0.0056 |  |  |  |  | RHI DELTEK D99 |  | RHI JUSTAL DS1015
2603 | 12007217 | 23.09.2020 | 159,744 | Арм500 | ГОСТ 34028-2016 | 11 | 180x180 | Открытая |  | 160,496 | 1,8 | 0,4 | 160.096 |  |  | 2 | 1563 | 2 | 4870 | 4526 | 4718 | 5627 | 8517 | 4988 | 200 | 7 | 2 | 2155 | 9 | 320 | 350 | 110 | [9 empty] | 9:05:00 | 1535 | 9:05:00 | 1535 | 9:11:46 | 0.1849 | 0.221 | 1.0047 | 0.0079 | 0.0086 | 0.038 | 0.0269 | 0.0492 | 0.0009 | 0.0036 | 0.0004 |  | 0.0013 | 0.0028 | 0.0035 | 0.0015 | 0.0072 |  |  | 0.0063 |  |  |  |  | RHI DELTEK D99 |  | RHI JUSTAL DS1015
2604 | 12007218 | 23.09.2020 | 159,744 | Арм500 | ГОСТ 34028-2016 | 12 | 180x180 | Открытая |  | 160,496 | 1,8 | 0,4 | 160.096 |  |  | 12 | 1564 | 2 | 4897 | 4553 | 4745 | 5651 | 8544 | 5012 | 200 | 7 | 2 | 2155 | 9 | 320 | 350 | 110 | [9 empty] | 9:44:00 | 1540 | 9:44:00 | 1540 | 9:52:25 | 0.1906 | 0.1861 | 1.0154 | 0.0068 | 0.0178 | 0.0647 | 0.0385 | 0.048 | 0.001 | 0.0035 | 0.0005 |  | 0.0013 | 0.0034 | 0.0027 | 0.0009 | 0.0067 |  |  | 0.0057 |  |  |  |  | RHI DELTEK D99 |  | RHI JUSTAL DS1015
2605 | 12007219 | 23.09.2020 | 165,888 | Арм500 | ГОСТ 34028-2016 | 13 | 180x180 | Открытая |  | 166,653 | 1,8 | 0,4 | 166.253 |  |  | 3 | 1564 | 2 | 4925 | 4581 | 4773 | 5679 | 8572 | 5040 | 200 | 7 | 2 | 2155 | 9 | 320 | 350 | 110 | [9 empty] | 10:23:00 | 1537 | 10:23:00 | 1535 | 10:32:53 | 0.1895 | 0.1978 | 0.9891 | 0.0116 | 0.0199 | 0.0425 | 0.0178 | 0.0377 | 0.0008 | 0.003 | 0.0004 |  | 0.0012 | 0.0032 | 0.0025 | 0.0014 | 0.0061 |  |  | 0.0055 |  |  |  |  | RHI DELTEK D99 |  | RHI JUSTAL DS1015
2606 | 12007220 | 23.09.2020 | 162,816 | Арм500 | ГОСТ 34028-2016 | 14 | 180x180 | Открытая |  | 163,575 | 1,8 | 0,4 | 163.175 |  |  | 11 | 1561 | 2 | 4952 | 4608 | 4797 | 5706 | 8599 | 5067 | 200 | 7 | 2 | 2155 | 9 | 320 | 350 | 110 | [9 empty] | 11:02:00 | 1530 | 11:02:00 | 1530 | 11:09:53 | 0.1809 | 0.1805 | 0.9637 | 0.0091 | 0.0194 | 0.0447 | 0.0142 | 0.0391 | 0.0008 | 0.0026 | 0.0004 |  | 0.0013 | 0.003 | 0.0029 | 0.0011 | 0.006 |  |  | 0.0056 |  |  |  |  | RHI DELTEK D99 |  | RHI JUSTAL DS1015
2607 | 12007221 | 23.09.2020 | 162,816 | Арм500 | ГОСТ 34028-2016 | 15 | 180x180 | Открытая |  | 163,575 | 1,8 | 0,4 | 163.175 |  |  | 2 | 1564 | 2 | 4980 | 4633 | 4825 | 5734 | 8627 | 5095 | 200 | 7 | 2 | 2155 | 9 | 320 | 350 | 110 | [9 empty] | 11:41:00 | 1536 | 11:41:00 | 1536 | 11:48:20 | 0.1853 | 0.1858 | 1.013 | 0.01 | 0.019 | 0.04 | 0.0149 | 0.0363 | 0.0008 | 0.0032 | 0.0004 |  | 0.0012 | 0.0032 | 0.0032 | 0.0009 | 0.0057 |  |  | 0.0058 |  |  |  |  | RHI DELTEK D99 |  | RHI JUSTAL DS1015
2608 | 12007222 | 23.09.2020 | 165,888 | Арм500 | ГОСТ 34028-2016 | 16 | 180x180 | Открытая |  | 166,653 | 1,8 | 0,4 | 166.253 |  |  | 12 | 1565 | 2 | 5008 | 4661 | 4853 | 5762 | 8655 | 5123 | 200 | 7 | 2 | 2155 | 9 | 320 | 350 | 110 | [9 empty] | 12:22:00 | 1535 | 12:22:00 | 1535 | 12:43:58 | 0.1804 | 0.1857 | 1.0099 | 0.0064 | 0.0178 | 0.042 | 0.015 | 0.041 | 0.0008 | 0.0027 | 0.0004 |  | 0.0012 | 0.0031 | 0.0028 | 0.0015 | 0.0069 |  |  | 0.0055 |  |  |  |  | RHI DELTEK D99 |  | RHI JUSTAL DS1015
2609 | 12007223 | 23.09.2020 | 156,672 | Арм500 | ГОСТ 34028-2016 | 17 | 180x180 | Открытая |  | 157,417 | 1,8 | 0,4 | 157.017 |  |  | 3 | 1567 | 2 | 5032 | 4688 | 4880 | 5786 | 8679 | 5150 | 200 | 7 | 2 | 2155 | 9 | 320 | 350 | 110 | [9 empty] | 13:03:00 | 1538 | 13:03:00 | 1537 | 13:17:28 | 0.1909 | 0.1995 | 0.9848 | 0.014 | 0.0183 | 0.0374 | 0.0119 | 0.0406 | 0.0008 | 0.0024 | 0.0004 |  | 0.0012 | 0.003 | 0.0034 | 0.0014 | 0.0078 |  |  | 0.0055 |  |  |  |  | RHI DELTEK D99 |  | RHI JUSTAL DS1015
2610 | 12007224 | 23.09.2020 | 165,888 | Арм500 | ГОСТ 34028-2016 | 18 | 180x180 | Открытая |  | 166,653 | 1,8 | 0,4 | 166.253 |  |  | 11 | 1568 | 2 | 5060 | 4716 | 4908 | 5814 | 8707 | 5178 | 200 | 7 | 2 | 2155 | 9 | 320 | 350 | 110 | [9 empty] | 13:45:00 | 1539 | 13:45:00 | 1537 | 13:55:14 | 0.1842 | 0.184 | 1.0082 | 0.0135 | 0.0169 | 0.0374 | 0.0219 | 0.0465 | 0.0009 | 0.0031 | 0.0004 |  | 0.0012 | 0.0032 | 0.0025 | 0.0014 | 0.0052 |  |  | 0.0056 |  |  |  |  | RHI DELTEK D99 |  | RHI JUSTAL DS1015
2611 | 12007225 | 23.09.2020 | 162,816 | Арм500 | ГОСТ 34028-2016 | 19 | 180x180 | Открытая |  | 163,575 | 1,8 | 0,4 | 163.175 |  |  | 2 | 1570 | 2 | 5087 | 4740 | 4935 | 5841 | 8734 | 5205 | 200 | 7 | 2 | 2155 | 9 | 320 | 350 | 110 | [9 empty] | 14:26:00 | 1537 | 14:26:00 | 1533 | 14:32:30 | 0.1831 | 0.1814 | 1.0108 | 0.0176 | 0.0178 | 0.0492 | 0.0221 | 0.0441 | 0.0009 | 0.0037 | 0.0005 |  | 0.0011 | 0.0033 | 0.0022 | 0.0015 | 0.0061 |  |  | 0.0056 |  |  |  |  | RHI DELTEK D99 |  | RHI JUSTAL DS1015
2612 | 12007226 | 23.09.2020 | 165,888 | Арм500 | ГОСТ 34028-2016 | 20 | 180x180 | Открытая |  | 166,653 | 1,8 | 0,4 | 166.253 |  |  | 4 | 1576 | 2 | 5115 | 4768 | 4963 | 5869 | 8762 | 5233 | 200 | 7 | 2 | 2155 | 9 | 320 | 350 | 110 | [9 empty] | 15:13:00 | 1539 | 15:13:00 | 1539 | 15:19:56 | 0.2001 | 0.1846 | 1.0316 | 0.0152 | 0.0181 | 0.0516 | 0.0197 | 0.0463 | 0.0008 | 0.0027 | 0.0005 |  | 0.0012 | 0.0033 | 0.0026 | 0.0022 | 0.0058 |  |  | 0.0058 |  |  |  |  | RHI DELTEK D99 |  | RHI JUSTAL DS1015
2613 | 12007227 | 23.09.2020 | 159,744 | Арм500 | ГОСТ 34028-2016 | 21 | 180x180 | Открытая |  | 160,496 | 1,8 | 0,4 | 160.096 |  |  | 3 | 1574 | 2 | 5140 | 4796 | 4991 | 5897 | 8787 | 5261 | 200 | 7 | 2 | 2155 | 9 | 320 | 350 | 110 | [9 empty] | 15:59:00 | 1539 | 15:59:00 | 1537 | 16:09:19 | 0.1941 | 0.1779 | 1.0082 | 0.0133 | 0.0182 | 0.0486 | 0.0242 | 0.0463 | 0.0007 | 0.0024 | 0.0005 |  | 0.0011 | 0.0034 | 0.0024 | 0.0015 | 0.0068 |  |  | 0.0057 |  |  |  |  | RHI DELTEK D99 |  | RHI JUSTAL DS1015
2614 | 12007228 | 23.09.2020 | 159,744 | Арм500 | ГОСТ 34028-2016 | 22 | 180x180 | Открытая |  | 160,496 | 1,8 | 0,4 | 160.096 |  |  | 2 | 1577 | 2 | 5167 | 4823 | 5015 | 5924 | 8814 | 5285 | 200 | 7 | 2 | 2155 | 9 | 320 | 350 | 110 | [9 empty] | 16:46:00 | 1546 | 16:46:00 | 1543 | 16:52:13 | 0.1886 | 0.1926 | 1.0271 | 0.0126 | 0.021 | 0.0419 | 0.0184 | 0.0393 | 0.0007 | 0.0025 | 0.0005 |  | 0.0011 | 0.0033 | 0.0024 | 0.0026 | 0.0065 |  |  | 0.0056 |  | 0.0001 |  |  | RHI DELTEK D99 |  | RHI JUSTAL DS1015
2615 | 12007229 | 23.09.2020 | 165,888 | Арм500 | ГОСТ 34028-2016 | 23 | 180x180 | Открытая |  | 166,653 | 1,8 | 0,4 | 166.253 |  |  | 11 | 1572 | 2 | 5195 | 4851 | 5043 | 5952 | 8842 | 5313 | 200 | 7 | 2 | 2155 | 9 | 320 | 350 | 110 | [9 empty] | 17:32:00 | 1543 | 17:32:00 | 1539 | 17:49:31 | 0.1928 | 0.2008 | 1.0337 | 0.0135 | 0.0211 | 0.039 | 0.0173 | 0.0386 | 0.0008 | 0.0024 | 0.0004 |  | 0.0012 | 0.0032 | 0.004 | 0.005 | 0.0067 |  |  | 0.0057 |  | 0.0003 |  |  | RHI DELTEK D99 |  | RHI JUSTAL DS1015
2616 | 12007230 | 23.09.2020 | 156,672 | Арм500 | ГОСТ 34028-2016 | 24 | 180x180 | Открытая |  | 157,417 | 1,8 | 0,4 | 157.017 |  |  | 4 | 1571 | 2 | 5219 | 4875 | 5070 | 5979 | 8866 | 5340 | 200 | 7 | 2 | 2155 | 9 | 320 | 350 | 110 | [9 empty] | 18:21:00 | 1538 | 18:21:00 | 1538 | 18:28:37 | 0.1947 | 0.181 | 1.0348 | 0.0115 | 0.0222 | 0.0553 | 0.0306 | 0.0453 | 0.0008 | 0.0043 | 0.0005 |  | 0.0012 | 0.0033 | 0.0036 | 0.0014 | 0.0066 |  |  | 0.0056 |  |  |  |  | RHI DELTEK D99 |  | RHI JUSTAL DS1015
2617 | 12007231 | 23.09.2020 | 165,888 | Арм500 | ГОСТ 34028-2016 | 25 | 180x180 | Открытая |  | 166,653 | 1,8 | 0,4 | 166.253 |  |  | 2 | 1572 | 2 | 5247 | 4903 | 5098 | 6007 | 8894 | 5368 | 200 | 7 | 2 | 2155 | 9 | 270 | 300 | 100 | [7 empty] | B 789/BC | 0,01 | 19:09:00 | 1544 | 19:09:00 | 1542 | 19:17:14 | 0.185 | 0.1839 | 1.0265 | 0.0106 | 0.0229 | 0.0438 | 0.0154 | 0.0348 | 0.0012 | 0.0026 | 0.0004 |  | 0.0012 | 0.0032 | 0.0047 | 0.0017 | 0.0066 |  |  | 0.0056 |  | 0.0001 |  |  | RHI DELTEK D99 |  | RHI JUSTAL DS1015
2618 | 12007232 | 23.09.2020 | 156,672 | Арм500 | ГОСТ 34028-2016 | 26 | 180x180 | Открытая |  | 157,417 | 1,8 | 0,4 | 157.017 |  |  | 3 | 1569 | 2 | 5272 | 4931 | 5126 | 6035 | 8919 | 5393 | 200 | 7 | 2 | 2155 | 9 | 270 | 300 | 100 | [7 empty] | B 789/BC | 0,02 | 19:59:00 | 1536 | 19:59:00 | 1536 | 20:49:17 | 0.1865 | 0.1864 | 1.0248 | 0.0074 | 0.0162 | 0.0397 | 0.0159 | 0.0459 | 0.0011 | 0.0026 | 0.0004 |  | 0.0012 | 0.0031 | 0.0033 | 0.0015 | 0.0067 |  |  | 0.0058 |  |  |  |  | RHI DELTEK D99 |  | RHI JUSTAL DS1015
2619 | 12007233 | 23.09.2020 | 168,96 | Арм500 | ГОСТ 34028-2016 | 27 | 180x180 | Открытая |  | 169,731 | 1,8 | 0,4 | 169.331 |  |  | 11 | 1576 | 2 | 5299 | 4958 | 5156 | 6062 | 8946 | 5420 | 200 | 7 | 2 | 2155 | 9 | 270 | 300 | 100 | [7 empty] | B 789/BC | 0,02 | 20:47:00 | 1539 | 20:47:00 | 1538 | 20:55:06 | 0.1869 | 0.2099 | 1.006 | 0.0098 | 0.018 | 0.0361 | 0.014 | 0.0476 | 0.0011 | 0.0025 | 0.0004 |  | 0.0014 | 0.0031 | 0.005 | 0.0016 | 0.0067 |  |  | 0.0057 |  |  |  |  | RHI DELTEK D99 |  | RHI JUSTAL DS1015
2620 | 12007234 | 23.09.2020 | 156,672 | Арм500 | ГОСТ 34028-2016 | 28 | 180x180 | Открытая |  | 157,417 | 1,8 | 0,4 | 157.017 |  |  | 11 | 1577 | 2 | 5327 | 4986 | 5181 | 6087 | 8971 | 5448 | 200 | 7 | 2 | 2155 | 9 | 320 | 350 | 110 | [7 empty] | B 789/BC | 0,01 | 21:36:00 | 1536 | 21:36:00 | 1541 | 21:39:30 | 0.1876 | 0.1967 | 1.0131 | 0.0108 | 0.0175 | 0.039 | 0.0161 | 0.0403 | 0.0009 | 0.0023 | 0.0004 |  | 0.0013 | 0.0033 | 0.0034 | 0.0022 | 0.0062 |  |  | 0.0056 |  |  |  |  | RHI DELTEK D99 |  | RHI JUSTAL DS1015
2621 | 12007235 | 23.09.2020 | 165,888 | Арм500 | ГОСТ 34028-2016 | 29 | 180x180 | Открытая |  | 166,653 | 1,8 | 0,4 | 166.253 |  |  | 2 | 1576 | 2 | 5354 | 5013 | 5209 | 6111 | 8998 | 5479 | 200 | 7 | 2 | 2155 | 9 | 320 | 350 | 110 | [7 empty] | B 789/BC | 0,01 | 22:22:00 | 1546 | 22:22:00 | 1543 | 22:24:05 | 0.2002 | 0.2032 | 1.0206 | 0.0125 | 0.015 | 0.0517 | 0.0293 | 0.0368 | 0.0008 | 0.0058 | 0.0005 |  | 0.0014 | 0.0034 | 0.0042 | 0.002 | 0.0067 |  |  | 0.0058 |  |  |  |  | RHI DELTEK D99 |  | RHI JUSTAL DS1015
2622 | 12007236 | 23.09.2020 | 165,888 | Арм500 | ГОСТ 34028-2016 | 30 | 180x180 | Открытая |  | 166,653 | 1,8 | 0,4 | 166.253 |  |  | 3 | 1571 | 2 | 5382 | 5041 | 5239 | 6136 | 9026 | 5506 | 200 | 7 | 2 | 2155 | 9 | 320 | 350 | 110 | [7 empty] | B 789/BC | 0,01 | 23:05:00 | 1545 | 23:05:00 | 1542 | 23:10:32 | 0.1854 | 0.1795 | 0.9923 | 0.011 | 0.0168 | 0.0446 | 0.0179 | 0.0378 | 0.0008 | 0.0038 | 0.0005 |  | 0.0013 | 0.0033 | 0.0032 | 0.0024 | 0.0061 |  |  | 0.0057 |  |  |  |  | RHI DELTEK D99 |  | RHI JUSTAL DS1015
2623 | 12007237 | 23.09.2020 | 162,816 | Арм500 | ГОСТ 34028-2016 | 31 | 180x180 | Открытая |  | 163,575 | 1,8 | 0,4 | 163.175 |  |  | 12 | 1575 | 2 | 5413 | 5069 | 5264 | 6161 | 9054 | 5534 | 200 | 7 | 2 | 2155 | 9 | 320 | 350 | 110 | [7 empty] | B 789/BC | 0,01 | 23:52:00 | 1536 | 23:52:00 | 1540 | 0:10:03 | 0.2032 | 0.1891 | 1.0194 | 0.0067 | 0.0135 | 0.042 | 0.0142 | 0.0466 | 0.001 | 0.0027 | 0.0004 |  | 0.0014 | 0.0033 | 0.0032 | 0.0018 | 0.0078 |  |  | 0.0058 |  |  |  |  | RHI DELTEK D99 |  | RHI JUSTAL DS1015
2624 | 12007238 | 24.09.2020 | 165,888 | Арм500 | ГОСТ 34028-2016 | 32 | 180x180 | Открытая |  | 166,653 | 1,8 | 0,4 | 166.253 |  |  | 11 | 1568 | 2 | 5440 | 5099 | 5291 | 6185 | 9078 | 5564 | 200 | 7 | 2 | 2155 | 9 | 320 | 350 | 110 | [7 empty] | B 789/BC | 0,01 | 0:34:00 | 1538 | 0:34:00 | 1536 | 0:40:36 | 0.1877 | 0.2013 | 1.0101 | 0.0106 | 0.0158 | 0.041 | 0.0136 | 0.0497 | 0.001 | 0.0032 | 0.0004 |  | 0.0013 | 0.0031 | 0.0041 | 0.0017 | 0.0064 |  |  | 0.0058 |  |  |  |  | RHI DELTEK D99 |  | RHI JUSTAL DS1015
2625 | 12007239 | 24.09.2020 | 168,96 | Арм500 | ГОСТ 34028-2016 | 33 | 180x180 | Открытая |  | 169,731 | 1,8 | 0,4 | 169.331 |  |  | 2 | 1568 | 2 | 5468 | 5127 | 5319 | 6213 | 9106 | 5595 | 200 | 7 | 2 | 2155 | 9 | 320 | 350 | 110 | [7 empty] | B 789/BC | 0,01 | 1:17:00 | 1540 | 1:17:00 | 1541 | 1:22:46 | 0.1764 | 0.2064 | 1.0269 | 0.0122 | 0.0149 | 0.0503 | 0.0225 | 0.0459 | 0.0009 | 0.0026 | 0.0004 |  | 0.0013 | 0.0034 | 0.0037 | 0.0016 | 0.0061 |  |  | 0.0057 |  |  |  |  | RHI DELTEK D99 |  | RHI JUSTAL DS1015
2626 | 12007240 | 24.09.2020 | 156,672 | Арм500 | ГОСТ 34028-2016 | 34 | 180x180 | Открытая |  | 157,417 | 1,8 | 0,4 | 157.017 |  |  | 3 | 1568 | 2 | 5496 | 5155 | 5344 | 6237 | 9130 | 5623 | 200 | 7 | 2 | 2155 | 9 | 320 | 350 | 110 | [7 empty] | B 789/BC | 0,01 | 2:00:00 | 1543 | 2:00:00 | 1540 | 2:03:39 | 0.1818 | 0.1878 | 1.0221 | 0.0136 | 0.0169 | 0.0406 | 0.0173 | 0.0467 | 0.001 | 0.0023 | 0.0004 |  | 0.0012 | 0.0034 | 0.0031 | 0.0018 | 0.006 |  |  | 0.0059 |  |  |  |  | RHI DELTEK D99 |  | RHI JUSTAL DS1015
2627 | 12007241 | 24.09.2020 | 165,888 | Арм500 | ГОСТ 34028-2016 | 35 | 180x180 | Открытая |  | 166,653 | 1,8 | 0,4 | 166.253 |  |  | 12 | 1541 | 2 | 5526 | 5182 | 5368 | 6262 | 9158 | 5653 | 200 | 7 | 2 | 2155 | 9 | 320 | 350 | 110 | [7 empty] | B 789/BC | 0,01 | 2:42:00 | 1541 | 2:42:00 | 1539 | 2:47:29 | 0.1745 | 0.1939 | 1.0073 | 0.0062 | 0.0109 | 0.0434 | 0.0229 | 0.0544 | 0.0009 | 0.0025 | 0.0005 |  | 0.0014 | 0.0032 | 0.0033 | 0.0015 | 0.0075 |  |  | 0.0056 |  |  |  |  | RHI DELTEK D99 |  | RHI JUSTAL DS1015
2628 | 12007242 | 24.09.2020 | 159,744 | Арм500 | ГОСТ 34028-2016 | 36 | 180x180 | Открытая |  | 160,496 | 1,8 | 0,4 | 160.096 |  |  | 11 | 1566 | 2 | 5554 | 5210 | 5393 | 6287 | 9186 | 5681 | 200 | 7 | 2 | 2155 | 9 | 320 | 350 | 110 | [7 empty] | B 789/BC | 0,01 | 3:23:00 | 1538 | 3:23:00 | 1539 | 3:26:17 | 0.1803 | 0.1844 | 1.0088 | 0.013 | 0.0211 | 0.0347 | 0.0145 | 0.0475 | 0.0011 | 0.0022 | 0.0004 |  | 0.0013 | 0.0036 | 0.0037 | 0.002 | 0.0068 |  |  | 0.0058 |  |  |  |  | RHI DELTEK D99 |  | RHI JUSTAL DS1015
2629 | 12007243 | 24.09.2020 | 165,888 | Арм500 | ГОСТ 34028-2016 | 37 | 180x180 | Открытая |  | 166,653 | 1,8 | 0,4 | 166.253 |  |  | 2 | 1564 | 2 | 5581 | 5237 | 5420 | 6314 | 9213 | 5709 | 200 | 7 | 2 | 2155 | 9 | 320 | 350 | 110 | [7 empty] | B 789/BC | 0,01 | 4:05:00 | 1541 | 4:05:00 | 1540 | 4:06:03 | 0.1886 | 0.1881 | 1.0465 | 0.0182 | 0.0162 | 0.0315 | 0.0128 | 0.0412 | 0.001 | 0.0027 | 0.0004 |  | 0.0013 | 0.0035 | 0.0029 | 0.0018 | 0.0079 |  |  | 0.0058 |  |  |  |  | RHI DELTEK D99 |  | RHI JUSTAL DS1015
2630 | 12007244 | 24.09.2020 | 162,816 | Арм500 | ГОСТ 34028-2016 | 38 | 180x180 | Открытая |  | 163,575 | 1,8 | 0,4 | 163.175 |  |  | 3 | 1564 | 2 | 5609 | 5265 | 5445 | 6339 | 9241 | 5739 | 200 | 7 | 2 | 2155 | 9 | 320 | 350 | 110 | [7 empty] | B 789/BC | 0,01 | 4:46:00 | 1543 | 4:46:00 | 1539 | 4:53:46 | 0.1825 | 0.1814 | 1.012 | 0.0147 | 0.016 | 0.0402 | 0.0301 | 0.0382 | 0.0009 | 0.0027 | 0.0005 |  | 0.0013 | 0.0037 | 0.0031 | 0.0013 | 0.0081 |  |  | 0.0056 |  |  |  |  | RHI DELTEK D99 |  | RHI JUSTAL DS1015
2631 | 12007245 | 24.09.2020 | 165,888 | Арм500 | ГОСТ 34028-2016 | 39 | 180x180 | Открытая |  | 166,653 | 1,8 | 0,4 | 166.253 |  |  | 12 | 1562 | 2 | 5640 | 5293 | 5473 | 6363 | 9268 | 5767 | 200 | 7 | 2 | 2155 | 9 | 320 | 350 | 110 | [7 empty] | B 789/BC | 0,01 | 5:29:00 | 1539 | 5:29:00 | 1536 | 5:36:56 | 0.1912 | 0.1815 | 1.0079 | 0.0079 | 0.0149 | 0.0368 | 0.0147 | 0.0368 | 0.001 | 0.0019 | 0.0005 |  | 0.0013 | 0.0032 | 0.0035 | 0.0015 | 0.0071 |  |  | 0.0056 |  |  |  |  | RHI DELTEK D99 |  | RHI JUSTAL DS1015
2632 | 12007246 | 24.09.2020 | 162,816 | Арм500 | ГОСТ 34028-2016 | 40 | 180x180 | Открытая |  | 163,575 | 1,8 | 0,4 | 163.175 |  |  | 11 | 1561 | 2 | 5667 | 5314 | 5497 | 6391 | 9299 | 5798 | 200 | 7 | 2 | 2155 | 9 | 320 | 350 | 110 | [7 empty] | B 789/BC | 0,01 | 6:13:00 | 1538 | 6:13:00 | 1536 | 6:16:25 | 0.184 | 0.1881 | 1.0011 | 0.0109 | 0.0158 | 0.0348 | 0.0195 | 0.0447 | 0.0008 | 0.0023 | 0.0005 |  | 0.0013 | 0.0033 | 0.0031 | 0.0022 | 0.0073 |  |  | 0.0055 |  |  |  |  | RHI DELTEK D99 |  | RHI JUSTAL DS1015
2633 | 12007247 | 24.09.2020 | 162,816 | Арм500 | ГОСТ 34028-2016 | 41 | 180x180 | Открытая |  | 165,075 | 1,8 | 0,4 | 164.675 |  |  | 2 | 1563 | 2 | 5701 |  | 5528 | 6422 | 9330 | 5831 | 200 | 7 | 2 | 2155 | 9 | 320 | 350 | 110 | [7 empty] | B 789/BC | 0,01 | 6:55:00 | 1538 | 6:55:00 | 1534 | 7:08:14 | 0.1811 | 0.1771 | 0.9923 | 0.0093 | 0.0127 | 0.0679 | 0.0163 | 0.0534 | 0.0009 | 0.0024 | 0.0005 |  | 0.0012 | 0.0033 | 0.003 | 0.0023 | 0.008 |  |  | 0.0053 |  | 0.0001 |  |  | RHI DELTEK D99 |  | RHI JUSTAL DS1015 |  | 6:49 закрыли 2 ручей остановка МКК
2634 | 12007248 | 24.09.2020 | 165,35 | Арм500 | ГОСТ 34028-2016 | 42 | 180x180 | Открытая |  | 174,914 | 1,8 | 0,4 | 174.514 | 6 |  | 3 | 1568 | 2 | 5732 |  | 5562 | 6456 | 9364 | 5865 | 200 | 7 | 2 | 2155 | 9 | 320 | 350 | 110 | [7 empty] | B 789/BC | 0,01 | 7:45:00 | 1538 | 7:45:00 | 1538 | 7:47:40 | 0.1871 | 0.1792 | 0.9933 | 0.0076 | 0.0143 | 0.0546 | 0.0196 | 0.0485 | 0.001 | 0.0034 | 0.0005 |  | 0.0013 | 0.0033 | 0.0046 | 0.0013 | 0.0085 |  |  | 0.0053 |  |  |  |  | RHI DELTEK D99 |  | RHI JUSTAL DS1015
2635 | 12007249 | 24.09.2020 | 165,888 | Арм500 | ГОСТ 34028-2016 | 1 | 180x180 | Открытая |  | 167,653 | 1,8 | 0,4 | 167.253 |  |  | 12 | 1583 | 6 | 2480 | 5342 | 5590 | 6484 | 6199 | 6180 | 200 | 7 | 2 | 2155 | 9 | 320 | 350 | 110 | [7 empty] | B 789/BC | 0,08 | 9:55:00 | 1550 | 9:55:00 | 1548 | 10:05:05 | 0.2045 | 0.1821 | 1.0112 | 0.0049 | 0.0102 | 0.0353 | 0.0037 | 0.0209 | 0.0003 | 0.001 | 0.0005 |  | 0.0014 | 0.0033 | 0.0039 | 0.0015 | 0.0077 |  |  | 0.0055 |  |  |  |  | RHI DELTEK D99 |  | RHI JUSTAL DS1015
2636 | 12007250 | 24.09.2020 | 162,816 | Арм500 | ГОСТ 34028-2016 | 2 | 180x180 | Открытая |  | 163,575 | 1,8 | 0,4 | 163.175 |  |  | 11 | 1562 | 6 | 2507 | 5369 | 5617 | 6511 | 6226 | 6204 | 200 | 7 | 2 | 2155 | 9 | 320 | 350 | 110 | [7 empty] | B 789/BC | 0,05 | 10:39:00 | 1539 | 10:39:00 | 1538 | 10:44:16 | 0.1897 | 0.1891 | 1.0188 | 0.0079 | 0.0128 | 0.0419 | 0.0051 | 0.0237 | 0.0004 | 0.001 | 0.0005 |  | 0.0014 | 0.0034 | 0.005 | 0.0019 | 0.0091 |  |  | 0.0055 |  | 0.0001 |  |  | RHI DELTEK D99 |  | RHI JUSTAL DS1015
2637 | 12007251 | 24.09.2020 | 165,888 | Арм500 | ГОСТ 34028-2016 | 3 | 180x180 | Открытая |  | 166,653 | 1,8 | 0,4 | 166.253 |  |  | 2 | 1568 | 6 | 2535 | 5397 | 5645 | 6539 | 6254 | 6232 | 200 | 7 | 2 | 2155 | 9 | 320 | 350 | 110 | [7 empty] | B 789/BC | 0,04 | 11:30:00 | 1535 | 11:30:00 | 1533 | 11:41:21 | 0.1935 | 0.1758 | 1.0857 | 0.0107 | 0.0074 | 0.037 | 0.007 | 0.0218 | 0.0003 | 0.0012 | 0.0005 |  | 0.0013 | 0.0033 | 0.0052 | 0.0016 | 0.0098 |  |  | 0.0056 |  | 0.0001 |  |  | RHI DELTEK D99 |  | RHI JUSTAL DS1015
2638 | 12007252 | 24.09.2020 | 162,816 | Арм500 | ГОСТ 34028-2016 | 4 | 180x180 | Открытая |  | 163,575 | 1,8 | 0,4 | 163.175 |  |  | 3 | 1571 | 6 | 2562 | 5424 | 5672 | 6566 | 6281 | 6256 | 200 | 7 | 2 | 2155 | 9 | 320 | 350 | 110 | [7 empty] | B 789/BC | 0,02 | 12:20:00 | 1536 | 12:20:00 | 1535 | 12:25:44 | 0.1998 | 0.2166 | 1.0594 | 0.0101 | 0.0071 | 0.0358 | 0.0047 | 0.0205 | 0.0004 | 0.0009 | 0.0005 |  | 0.0013 | 0.0031 | 0.0054 | 0.0013 | 0.0117 |  |  | 0.0053 |  |  |  |  | RHI DELTEK D99 |  | RHI JUSTAL DS1015
2639 | 12007253 | 24.09.2020 | 162,816 | Арм500 | ГОСТ 34028-2016 | 5 | 180x180 | Открытая |  | 163,575 | 1,8 | 0,4 | 163.175 |  |  | 12 | 1571 | 6 | 2590 | 5452 | 5700 | 6594 | 6309 | 6281 | 200 | 7 | 2 | 2155 | 9 | 320 | 350 | 110 | [7 empty] | B 789/BC | 0,01 | 13:10:00 | 1536 | 13:10:00 | 1535 | 13:14:51 | 0.1861 | 0.176 | 1.0337 | 0.0065 | 0.0068 | 0.037 | 0.0056 | 0.019 | 0.0004 | 0.001 | 0.0005 |  | 0.0012 | 0.003 | 0.0051 | 0.0014 | 0.0089 |  |  | 0.0053 |  | 0.0001 |  |  | RHI DELTEK D99 |  | RHI JUSTAL DS1015
2640 | 12007254 | 24.09.2020 | 159,744 | Арм500 | ГОСТ 34028-2016 | 6 | 180x180 | Открытая |  | 160,496 | 1,8 | 0,4 | 160.096 |  |  | 11 | 1575 | 6 | 2618 | 5477 | 5728 | 6622 | 6337 | 6306 | 200 | 7 | 2 | 2155 | 9 | 320 | 350 | 110 | [7 empty] | B 789/BC | 0,02 | 14:01:00 | 1534 | 14:01:00 | 1538 | 14:07:01 | 0.187 | 0.1811 | 1.028 | 0.0107 | 0.0183 | 0.0531 | 0.0104 | 0.0408 | 0.0007 | 0.0014 | 0.0005 |  | 0.0012 | 0.003 | 0.0055 | 0.0013 | 0.0096 |  |  | 0.0054 |  | 0.0001 |  |  | RHI DELTEK D99 |  | RHI JUSTAL DS1015
2641 | 12007255 | 24.09.2020 | 162,739 | Арм500 | ГОСТ 34028-2016 | 7 | 180x180 | Открытая |  | 163,997 | 1,8 | 0,4 | 163.597 |  |  | 2 | 1576 | 6 | 2648 | 5480 | 5761 | 6652 | 6367 | 6339 | 200 | 7 | 2 | 2155 | 9 | 320 | 350 | 110 | [7 empty] | B 789/BC | 0,01 | 14:51:00 | 1539 | 14:51:00 | 1541 | 14:55:23 | 0.1941 | 0.1846 | 1.0299 | 0.0086 | 0.0163 | 0.0553 | 0.0177 | 0.0461 | 0.0014 | 0.0019 | 0.0006 |  | 0.0011 | 0.0031 | 0.0042 | 0.0016 | 0.0097 |  |  | 0.0053 |  | 0.0001 |  |  | RHI DELTEK D99 |  | RHI JUSTAL DS1015 |  | 14:56 закрыли 2 ручей. Сбой в работе МКК.
2642 | 12007256 | 24.09.2020 | 159,744 | Арм500 | ГОСТ 34028-2016 | 8 | 180x180 | Открытая |  | 160,696 | 1,8 | 0,4 | 160.296 |  |  | 3 | 1574 | 6 | 2679 | 5486 | 5792 | 6683 | 6398 | 6370 | 200 | 7 | 2 | 2155 | 9 | 320 | 350 | 110 | [7 empty] | B 789/BC | 0,02 | 15:39:00 | 1542 | 15:39:00 | 1541 | 15:43:15 | 0.1931 | 0.176 | 1.0061 | 0.006 | 0.0093 | 0.042 | 0.0079 | 0.025 | 0.0006 | 0.0011 | 0.0005 |  | 0.0013 | 0.0027 | 0.0107 | 0.0017 | 0.0091 |  |  | 0.0052 |  | 0.0001 |  |  | RHI DELTEK D99 |  | RHI JUSTAL DS1015 |  | 16:05 запуск 2 ручья
2643 | 12007257 | 24.09.2020 | 165,888 | Арм500 | ГОСТ 34028-2016 | 9 | 180x180 | Открытая |  | 166,653 | 1,8 | 0,4 | 166.253 |  |  | 12 | 1570 | 6 | 2710 | 5507 | 5823 | 6711 | 6426 | 6398 | 200 | 7 | 2 | 2155 | 9 | 320 | 350 | 110 | [7 empty] | B 789/BC | 0,01 | 16:22:00 | 1545 | 16:22:00 | 1546 | 16:24:36 | 0.1868 | 0.1914 | 1.0247 | 0.0051 | 0.0105 | 0.0387 | 0.0047 | 0.0204 | 0.0004 | 0.0008 | 0.0005 |  | 0.0012 | 0.0029 | 0.004 | 0.0012 | 0.0087 |  |  | 0.0054 |  |  |  |  | RHI DELTEK D99 |  | RHI JUSTAL DS1015
2644 | 12007258 | 24.09.2020 | 159,744 | Арм500 | ГОСТ 34028-2016 | 10 | 180x180 | Открытая |  | 160,496 | 1,8 | 0,4 | 160.096 |  |  | 4 | 1578 | 6 | 2737 | 5526 | 5850 | 6738 | 6453 | 6428 | 200 | 7 | 2 | 2155 | 9 | 320 | 350 | 110 | [7 empty] | B 789/BC | 0,01 | 17:04:00 | 1545 | 17:04:00 | 1544 | 17:05:58 | 0.1879 | 0.1931 | 1.0453 | 0.0135 | 0.0157 | 0.046 | 0.0126 | 0.049 | 0.0009 | 0.0019 | 0.0006 |  | 0.0012 | 0.0032 | 0.0038 | 0.002 | 0.0072 |  |  | 0.0053 |  | 0.0001 |  |  | RHI DELTEK D99 |  | RHI JUSTAL DS1015
2645 | 12007259 | 24.09.2020 | 162,816 | Арм500 | ГОСТ 34028-2016 | 11 | 180x180 | Открытая |  | 163,575 | 1,8 | 0,4 | 163.175 |  |  | 11 | 1568 | 6 | 2768 | 5544 | 5878 | 6769 | 6481 | 6456 | 200 | 7 | 2 | 2155 | 9 | 320 | 350 | 110 | [7 empty] | B 789/BC | 0,03 | 17:41:00 | 1539 | 17:41:00 | 1540 | 17:43:39 | 0.2018 | 0.1812 | 1.0348 | 0.0095 | 0.011 | 0.0687 | 0.0287 | 0.0392 | 0.0011 | 0.0033 | 0.0005 |  | 0.0012 | 0.003 | 0.0089 | 0.0016 | 0.0081 |  |  | 0.0052 |  | 0.0001 |  |  | RHI DELTEK D99 |  | RHI JUSTAL DS1015
2646 | 12007260 | 24.09.2020 | 160,972 | Арм500 | ГОСТ 34028-2016 | 12 | 180x180 | Открытая |  | 162,127 | 1,8 | 0,4 | 161.727 |  |  | 2 | 1534 | 6 | 2799 | 5553 | 5909 | 6800 | 6512 | 6487 | 200 | 7 | 2 | 2155 | 9 | 320 | 350 | 110 | [7 empty] | B 789/BC | 0,01 | 18:21:00 | 1541 | 18:21:00 | 1539 | 18:23:34 | 0.1961 | 0.1764 | 1.0358 | 0.0076 | 0.0136 | 0.0882 | 0.0299 | 0.0396 | 0.001 | 0.0029 | 0.0006 |  | 0.0012 | 0.0031 | 0.0038 | 0.0015 | 0.0087 |  |  | 0.0053 |  | 0.0001 |  |  | RHI DELTEK D99 |  | RHI JUSTAL DS1015 |  | 18:20 закрыли 2 ручей. Сбой в работе МКК.
2647 | 12007261 | 24.09.2020 | 165,888 | Арм500 | ГОСТ 34028-2016 | 13 | 180x180 | Открытая |  | 166,653 | 1,8 | 0,4 | 166.253 |  |  | 3 | 1571 | 6 | 2833 |  | 5943 | 6833 | 6542 | 6521 | 200 | 7 | 2 | 2155 | 9 | 320 | 350 | 110 | [9 empty] | 19:04:00 | 1538 | 19:04:00 | 1539 | 19:09:33 | 0.1913 | 0.184 | 1.0314 | 0.0059 | 0.0144 | 0.0516 | 0.0081 | 0.0241 | 0.0004 | 0.0009 | 0.0005 |  | 0.0011 | 0.0029 | 0.0033 | 0.0014 | 0.008 |  |  | 0.005 |  | 0.0001 |  |  | RHI DELTEK D99 |  | RHI JUSTAL DS1015
2648 | 12007262 | 24.09.2020 | 159,744 | Арм500 | ГОСТ 34028-2016 | 14 | 180x180 | Открытая |  | 160,646 | 1,8 | 0,4 | 160.246 |  |  | 12 | 1570 | 6 | 2860 | 5575 | 5970 | 6861 | 6570 | 6548 | 200 | 7 | 2 | 2155 | 9 | 320 | 350 | 110 | [9 empty] | 19:49:00 | 1541 | 19:49:00 | 1544 | 19:53:44 | 0.1885 | 0.1921 | 1.0422 | 0.0061 | 0.0129 | 0.0421 | 0.0046 | 0.0228 | 0.0004 | 0.0008 | 0.0005 |  | 0.0012 | 0.003 | 0.0035 | 0.0017 | 0.0086 |  |  | 0.0054 |  | 0.0001 |  |  | RHI DELTEK D99 |  | RHI JUSTAL DS1015 |  | 19:44 запуск 2 ручья
2649 | 12007263 | 24.09.2020 | 162,816 | Арм500 | ГОСТ 34028-2016 | 15 | 180x180 | Открытая |  | 165,375 | 1,8 | 0,4 | 164.975 |  |  | 4 | 1570 | 6 | 2891 |  | 6004 | 6895 | 6601 | 6582 | 200 | 7 | 2 | 2155 | 9 | 320 | 350 | 110 | [9 empty] | 20:33:00 | 1538 | 20:33:00 | 1537 | 20:37:25 | 0.1803 | 0.1838 | 1.0667 | 0.0119 | 0.0159 | 0.0477 | 0.0055 | 0.0232 | 0.0004 | 0.0012 | 0.0005 |  | 0.0013 | 0.0032 | 0.0036 | 0.0018 | 0.0065 |  |  | 0.0056 |  | 0.0001 |  |  | RHI DELTEK D99 |  | RHI JUSTAL DS1015 |  | 20:29 закрыли 2 ручей. Сбой в работе МКК.
2650 | 12007264 | 24.09.2020 | 162,816 | Арм500 | ГОСТ 34028-2016 | 16 | 180x180 | Открытая |  | 163,575 | 1,8 | 0,4 | 163.175 |  |  | 2 | 1568 | 6 | 2922 |  | 6038 | 6926 | 6634 | 6616 | 200 | 7 | 2 | 2155 | 9 | 320 | 350 | 110 | [9 empty] | 21:17:00 | 1541 | 21:17:00 | 1538 | 21:21:30 | 0.1826 | 0.1814 | 1.1354 | 0.0082 | 0.0152 | 0.0442 | 0.0049 | 0.02 | 0.0004 | 0.0014 | 0.0005 |  | 0.0013 | 0.0035 | 0.0044 | 0.0016 | 0.0053 |  |  | 0.006 |  | 0.0001 |  |  | RHI DELTEK D99 |  | RHI JUSTAL DS1015
2651 | 12007265 | 24.09.2020 | 165,888 | Арм500 | ГОСТ 34028-2016 | 17 | 180x180 | Открытая |  | 166,653 | 1,8 | 0,4 | 166.253 |  |  | 3 | 1564 | 6 | 2952 |  | 6072 | 6959 | 6668 | 6650 | 200 | 7 | 2 | 2155 | 9 | 320 | 350 | 110 | [9 empty] | 22:03:00 | 1536 | 22:03:00 | 1536 | 22:08:16 | 0.1876 | 0.2083 | 1.2755 | 0.0052 | 0.0163 | 0.0404 | 0.0058 | 0.0205 | 0.0004 | 0.0013 | 0.0006 |  | 0.0013 | 0.0038 | 0.0033 | 0.0012 | 0.0066 |  |  | 0.006 |  | 0.0001 |  |  | RHI DELTEK D99 |  | RHI JUSTAL DS1015
2652 | 12007266 | 24.09.2020 | 162,816 | Арм500 | ГОСТ 34028-2016 | 18 | 180x180 | Открытая |  | 163,575 | 1,8 | 0,4 | 163.175 |  |  | 12 | 1563 | 6 | 2983 |  | 6105 | 6993 | 6699 | 6683 | 200 | 7 | 2 | 2155 | 9 | 320 | 350 | 110 | [9 empty] | 22:50:00 | 1536 | 22:50:00 | 1534 | 23:00:35 | 0.1911 | 0.2076 | 1.308 | 0.0079 | 0.02 | 0.077 | 0.0255 | 0.0541 | 0.001 | 0.0037 | 0.0007 |  | 0.0015 | 0.0043 | 0.0049 | 0.0023 | 0.009 |  |  | 0.0059 |  | 0.0001 |  |  | RHI DELTEK D99 |  | RHI JUSTAL DS1015
2653 | 12007267 | 24.09.2020 | 159,744 | Арм500 | ГОСТ 34028-2016 | 19 | 180x180 | Открытая |  | 160,646 | 1,8 | 0,4 | 160.246 |  |  | 4 | 1560 | 6 | 3008 | 5599 | 6133 | 7021 | 6726 | 6711 | 200 | 7 | 2 | 2155 | 9 | 320 | 350 | 110 | [9 empty] | 23:38:00 | 1537 | 23:38:00 | 1536 | 23:44:20 | 0.1908 | 0.2011 | 1.3025 | 0.0089 | 0.0226 | 0.0771 | 0.0459 | 0.0513 | 0.0011 | 0.0041 | 0.0007 |  | 0.0013 | 0.0043 | 0.0032 | 0.0015 | 0.0082 |  |  | 0.006 |  | 0.0001 |  |  | RHI DELTEK D99 |  | RHI JUSTAL DS1015 |  | 23:28 запуск 2 ручья
2654 | 12007268 | 25.09.2020 | 168,96 | Арм500 | ГОСТ 34028-2016 | 20 | 180x180 | Открытая |  | 169,731 | 1,8 | 0,4 | 169.331 |  |  | 10 | 1569 | 6 | 3035 | 5621 | 6161 | 7051 | 6757 | 6742 | 200 | 7 | 2 | 2155 | 9 | 320 | 350 | 110 | [9 empty] | 0:17:00 | 1545 | 0:17:00 | 1545 | 0:29:34 | 0.1856 | 0.2192 | 1.3111 | 0.007 | 0.0219 | 0.0654 | 0.0232 | 0.0465 | 0.001 | 0.0029 | 0.0006 |  | 0.0015 | 0.0043 | 0.0037 | 0.0017 | 0.005 |  |  | 0.0062 |  | 0.0001 |  |  | RHI DELTEK D99 |  | RHI JUSTAL DS1015
2655 | 12007269 | 25.09.2020 | 165,888 | Арм500 | ГОСТ 34028-2016 | 21 | 180x180 | Открытая |  | 166,653 | 1,8 | 0,4 | 166.253 |  |  | 11 | 1561 | 6 | 3063 | 5645 | 6191 | 7079 | 6785 | 6769 | 200 | 7 | 2 | 2155 | 9 | 320 | 350 | 110 | [9 empty] | 0:57:00 | 1537 | 0:57:00 | 1532 | 1:00:45 | 0.1916 | 0.2176 | 1.331 | 0.0064 | 0.0177 | 0.0749 | 0.0335 | 0.0486 | 0.0012 | 0.0042 | 0.0005 |  | 0.0016 | 0.0042 | 0.0041 | 0.001 | 0.0062 |  |  | 0.0068 |  |  |  |  | RHI DELTEK D99 |  | RHI JUSTAL DS1015
2656 | 12007270 | 25.09.2020 | 159,744 | Арм500 | ГОСТ 34028-2016 | 22 | 180x180 | Открытая |  | 160,496 | 1,8 | 0,4 | 160.096 |  |  | 3 | 1559 | 6 | 3087 | 5667 | 6219 | 7107 | 6812 | 6800 | 200 | 7 | 2 | 2155 | 9 | 320 | 350 | 110 | [9 empty] | 1:37:00 | 1534 | 1:37:00 | 1533 | 1:42:16 | 0.1977 | 0.212 | 1.3 | 0.0048 | 0.0149 | 0.0789 | 0.0478 | 0.0404 | 0.0014 | 0.0045 | 0.0006 |  | 0.0015 | 0.0042 | 0.0033 | 0.0015 | 0.007 |  |  | 0.0067 |  |  |  |  | RHI DELTEK D99 |  | RHI JUSTAL DS1015
2657 | 12007271 | 25.09.2020 | 159,513 | Арм500 | ГОСТ 34028-2016 | 23 | 180x180 | Открытая |  | 160,264 | 1,8 | 0,4 | 159.864 |  |  | 12 | 1558 | 6 | 3115 | 5688 | 6250 | 7131 | 6840 | 6828 | 200 | 7 | 2 | 2155 | 9 | 320 | 350 | 110 | [9 empty] | 2:17:00 | 1533 | 2:17:00 | 1532 | 2:28:00 | 0.1867 | 0.207 | 1.3078 | 0.0053 | 0.0193 | 0.0759 | 0.0344 | 0.0382 | 0.0012 | 0.0054 | 0.0006 |  | 0.0017 | 0.0046 | 0.0031 | 0.0007 | 0.0065 |  |  | 0.0067 |  |  |  |  | RHI DELTEK D99 |  | RHI JUSTAL DS1015 |  | Сбой в работе МГР 5. Ручной рез.( энергетики)
2658 | 12007272 | 25.09.2020 | 168,934 | Арм500 | ГОСТ 34028-2016 | 24 | 180x180 | Открытая |  | 169,705 | 1,8 | 0,4 | 169.305 |  |  | 4 | 1557 | 6 | 3143 | 5713 | 6277 | 7159 | 6871 | 6858 | 200 | 7 | 2 | 2155 | 9 | 320 | 350 | 110 | [9 empty] | 2:57:00 | 1538 | 2:57:00 | 1539 | 3:01:57 | 0.1884 | 0.2012 | 1.2947 | 0.0081 | 0.0231 | 0.0807 | 0.0351 | 0.0475 | 0.0015 | 0.0051 | 0.0005 |  | 0.0014 | 0.0048 | 0.0029 | 0.001 | 0.0061 |  |  | 0.0067 |  |  |  |  | RHI DELTEK D99 |  | RHI JUSTAL DS1015 |  | Сбой в работе МГР 5. Ручной рез( энергетики )
2659 | 12007273 | 25.09.2020 | 165,888 | Арм500 | ГОСТ 34028-2016 | 25 | 180x180 | Открытая |  | 166,653 | 1,8 | 0,4 | 166.253 |  |  | 10 | 1561 | 6 | 3170 | 5738 | 6308 | 7186 | 6898 | 6886 | 200 | 7 | 2 | 2155 | 9 | 320 | 350 | 110 | [9 empty] | 3:38:00 | 1532 | 3:38:00 | 1530 | 3:48:33 | 0.2095 | 0.2282 | 1.3264 | 0.0083 | 0.0231 | 0.0702 | 0.0279 | 0.0444 | 0.0012 | 0.0033 | 0.0006 |  | 0.0016 | 0.0043 | 0.0031 | 0.0013 | 0.008 |  |  | 0.0065 |  | 0.0001 |  |  | RHI DELTEK D99 |  | RHI JUSTAL DS1015
2660 | 12007274 | 25.09.2020 | 165,888 | Арм500 | ГОСТ 34028-2016 | 26 | 180x180 | Открытая |  | 166,653 | 1,8 | 0,4 | 166.253 |  |  | 11 | 1560 | 6 | 3198 | 5759 | 6335 | 7214 | 6929 | 6917 | 200 | 7 | 2 | 2155 | 9 | 320 | 350 | 110 | [9 empty] | 4:19:00 | 1532 | 4:19:00 | 1532 | 5:37:02 | 0.1868 | 0.2107 | 1.3334 | 0.0066 | 0.0129 | 0.0444 | 0.0293 | 0.0385 | 0.0011 | 0.0031 | 0.0006 |  | 0.0015 | 0.004 | 0.0037 | 0.0016 | 0.0083 |  |  | 0.0066 |  |  |  |  | RHI DELTEK D99 |  | RHI JUSTAL DS1015
2661 | 12007275 | 25.09.2020 | 165,888 | Арм500 | ГОСТ 34028-2016 | 27 | 180x180 | Открытая |  | 166,653 | 1,8 | 0,4 | 166.253 |  |  | 3 | 1558 | 6 | 3222 | 5784 | 6366 | 7242 | 6957 | 6947 | 200 | 7 | 2 | 2155 | 9 | 320 | 350 | 110 | [9 empty] | 5:00:00 | 1529 | 5:00:00 | 1528 | 5:39:05 | 0.1946 | 0.2186 | 1.3493 | 0.0101 | 0.02 | 0.0759 | 0.0396 | 0.0383 | 0.001 | 0.0039 | 0.0006 |  | 0.0014 | 0.0047 | 0.0029 | 0.0011 | 0.009 |  |  | 0.0061 |  |  |  |  | RHI DELTEK D99 |  | RHI JUSTAL DS1015
2662 | 12007276 | 25.09.2020 | 156,672 | Арм500 | ГОСТ 34028-2016 | 28 | 180x180 | Открытая |  | 157,417 | 1,8 | 0,4 | 157.017 |  |  | 2 | 1562 | 6 | 3250 | 5805 | 6394 | 7266 | 6984 | 6975 | 200 | 7 | 2 | 2155 | 9 | 320 | 350 | 110 | [9 empty] | 5:41:00 | 1532 | 5:41:00 | 1531 | 5:54:31 | 0.1809 | 0.2006 | 1.327 | 0.0138 | 0.0157 | 0.0476 | 0.0229 | 0.0428 | 0.0012 | 0.0035 | 0.0005 |  | 0.0013 | 0.0042 | 0.0028 | 0.001 | 0.0072 |  |  | 0.0067 |  |  |  |  | RHI DELTEK D99 |  | RHI JUSTAL DS1015
2663 | 12007277 | 25.09.2020 | 165,888 | Арм500 | ГОСТ 34028-2016 | 29 | 180x180 | Открытая |  | 166,653 | 1,8 | 0,4 | 166.253 |  |  | 10 | 1561 | 6 | 3278 | 5830 | 6421 | 7294 | 7012 | 7006 | 200 | 7 | 2 | 2155 | 9 | 320 | 350 | 110 | [9 empty] | 6:21:00 | 1537 | 6:21:00 | 1535 | 6:32:05 | 0.1926 | 0.1981 | 1.3385 | 0.0116 | 0.0156 | 0.0453 | 0.0414 | 0.0463 | 0.001 | 0.0042 | 0.0005 |  | 0.0012 | 0.0042 | 0.0027 | 0.0009 | 0.0068 |  |  | 0.0065 |  |  |  |  | RHI DELTEK D99 |  | RHI JUSTAL DS1015
2664 | 12007278 | 25.09.2020 | 165,888 | Арм500 | ГОСТ 34028-2016 | 30 | 180x180 | Открытая |  | 166,653 | 1,8 | 0,4 | 166.253 |  |  | 12 | 1559 | 6 | 3305 | 5851 | 6452 | 7321 | 7042 | 7033 | 200 | 7 | 2 | 2155 | 9 | 320 | 350 | 110 | [9 empty] | 7:01:00 | 1531 | 7:01:00 | 1532 | 7:07:27 | 0.1827 | 0.1946 | 1.3514 | 0.0144 | 0.019 | 0.0407 | 0.0283 | 0.0412 | 0.0009 | 0.0027 | 0.0006 |  | 0.0012 | 0.0044 | 0.0025 | 0.0008 | 0.007 |  |  | 0.0066 |  |  |  |  | RHI DELTEK D99 |  | RHI JUSTAL DS1015
2665 | 12007279 | 25.09.2020 | 156,672 | Арм500 | ГОСТ 34028-2016 | 31 | 180x180 | Открытая |  | 157,417 | 1,8 | 0,4 | 157.017 |  |  | 11 | 1559 | 6 | 3330 | 5873 | 6480 | 7346 | 7070 | 7064 | 200 | 7 | 2 | 2155 | 9 | 320 | 350 | 110 | [7 empty] | B 789/BC | 0,01 | 7:41:00 | 1530 | 7:41:00 | 1528 | 7:50:10 | 0.1869 | 0.2182 | 1.3705 | 0.011 | 0.02 | 0.0371 | 0.0172 | 0.0442 | 0.0013 | 0.003 | 0.0005 |  | 0.0013 | 0.0044 | 0.0043 | 0.0012 | 0.0068 |  |  | 0.0069 |  |  |  |  | RHI DELTEK D99 |  | RHI JUSTAL DS1015
2666 | 12007280 | 25.09.2020 | 162,816 | Арм500 | ГОСТ 34028-2016 | 32 | 180x180 | Открытая |  | 163,575 | 1,8 | 0,4 | 163.175 |  |  | 4 | 1562 | 6 | 3357 | 5897 | 6507 | 7374 | 7098 | 7091 | 200 | 7 | 2 | 2155 | 9 | 320 | 350 | 110 | [7 empty] | B 789/BC | 0,01 | 8:22:00 | 1530 | 8:22:00 | 1529 | 8:35:05 | 0.2051 | 0.2104 | 1.4578 | 0.0156 | 0.0177 | 0.0431 | 0.0205 | 0.0422 | 0.001 | 0.0027 | 0.0005 |  | 0.0014 | 0.0046 | 0.0027 | 0.0009 | 0.0079 |  |  | 0.0069 |  |  |  |  | RHI DELTEK D99 |  | RHI JUSTAL DS1015
2667 | 12007281 | 25.09.2020 | 165,888 | Арм500 | ГОСТ 34028-2016 | 33 | 180x180 | Открытая |  | 166,653 | 1,8 | 0,4 | 166.253 |  |  | 2 | 1565 | 6 | 3385 | 3385 | 6535 | 7398 | 7128 | 7122 | 200 | 7 | 2 | 2155 | 9 | 320 | 350 | 110 | [7 empty] | B 789/BC | 0,01 | 9:02:00 | 1530 | 9:02:00 | 1533 | 9:13:04 | 0.1885 | 0.2023 | 1.3606 | 0.014 | 0.0186 | 0.0426 | 0.0192 | 0.0372 | 0.0009 | 0.0032 | 0.0005 |  | 0.0014 | 0.0042 | 0.0031 | 0.0016 | 0.0064 |  |  | 0.0067 |  | 0.0001 |  |  | RHI DELTEK D99 |  | RHI JUSTAL DS1015
2668 | 12007282 | 25.09.2020 | 162,816 | Арм500 | ГОСТ 34028-2016 | 34 | 180x180 | Открытая |  | 163,575 | 1,8 | 0,4 | 163.175 |  |  | 12 | 1562 | 6 | 3413 | 5947 | 6562 | 7426 | 7156 | 7150 | 200 | 7 | 2 | 2155 | 9 | 320 | 350 | 110 | [7 empty] | B 789/BC | 0,01 | 9:42:00 | 1533 | 9:42:00 | 1533 | 10:04:15 | 0.1945 | 0.2338 | 1.3278 | 0.0115 | 0.0234 | 0.037 | 0.0125 | 0.042 | 0.0008 | 0.0023 | 0.0006 |  | 0.0016 | 0.0043 | 0.0036 | 0.0008 | 0.0079 |  |  | 0.0065 |  |  |  |  | RHI DELTEK D99 |  | RHI JUSTAL DS1015
2669 | 12007283 | 25.09.2020 | 162,816 | Арм500 | ГОСТ 34028-2016 | 35 | 180x180 | Открытая |  | 163,575 | 1,8 | 0,4 | 163.175 |  |  | 11 | 1560 | 6 | 3440 | 5968 | 6593 | 7450 | 7184 | 7180 | 200 | 7 | 2 | 2155 | 9 | 320 | 350 | 110 | [7 empty] | B 789/BC | 0,01 | 10:33:00 | 1530 | 10:33:00 | 1528 | 10:33:56 | 0.1871 | 0.2345 | 1.3266 | 0.0188 | 0.0198 | 0.0425 | 0.0147 | 0.0576 | 0.0008 | 0.0042 | 0.0006 |  | 0.0015 | 0.0047 | 0.0027 | 0.0011 | 0.0065 |  |  | 0.0069 |  |  |  |  | RHI DELTEK D99 |  | RHI JUSTAL DS1015
2670 | 12007284 | 25.09.2020 | 162,816 | Арм500 | ГОСТ 34028-2016 | 36 | 180x180 | Открытая |  | 163,575 | 1,8 | 0,4 | 163.175 |  |  | 4 | 1563 | 6 | 3468 | 5996 | 6621 | 7478 | 7211 | 7211 | 200 | 7 | 2 | 2155 | 9 | 320 | 350 | 110 | [7 empty] | B 789/BC | 0,01 | 11:04:00 | 1528 | 11:04:00 | 1529 | 11:17:54 | 0.1996 | 0.1886 | 1.3485 | 0.0234 | 0.0148 | 0.0435 | 0.0164 | 0.0479 | 0.001 | 0.0035 | 0.0006 |  | 0.0012 | 0.0046 | 0.0024 | 0.0011 | 0.0075 |  |  | 0.007 |  |  |  |  | RHI DELTEK D99 |  | RHI JUSTAL DS1015
2671 | 12007285 | 25.09.2020 | 156,672 | Арм500 | ГОСТ 34028-2016 | 37 | 180x180 | Открытая |  | 157,417 | 1,8 | 0,4 | 157.017 |  |  | 2 | 1571 | 6 | 3495 | 6020 | 6645 | 7506 | 7236 | 7233 | 200 | 7 | 2 | 2155 | 9 | 320 | 350 | 110 | [7 empty] | B 789/BC | 0,01 | 11:46:00 | 1536 | 11:46:00 | 1533 | 12:00:17 | 0.2124 | 0.2032 | 1.3716 | 0.0173 | 0.0138 | 0.0469 | 0.0213 | 0.0528 | 0.0009 | 0.0034 | 0.0006 |  | 0.0015 | 0.0045 | 0.0024 | 0.0012 | 0.0081 |  |  | 0.007 |  |  |  |  | RHI DELTEK D99 |  | RHI JUSTAL DS1015
2672 | 12007286 | 25.09.2020 | 168,96 | Арм500 | ГОСТ 34028-2016 | 38 | 180x180 | Открытая |  | 169,731 | 1,8 | 0,4 | 169.331 |  |  | 3 | 1570 | 6 | 3526 | 6048 | 6673 | 7533 | 7263 | 7260 | 200 | 7 | 2 | 2155 | 9 | 320 | 350 | 110 | [7 empty] | B 789/BC | 0,01 | 12:31:00 | 1534 | 12:31:00 | 1535 | 12:48:15 | 0.1929 | 0.1998 | 1.4095 | 0.0107 | 0.0143 | 0.0526 | 0.0202 | 0.0508 | 0.001 | 0.0038 | 0.0006 |  | 0.0014 | 0.0047 | 0.0029 | 0.001 | 0.0073 |  |  | 0.0069 |  |  |  |  | RHI DELTEK D99 |  | RHI JUSTAL DS1015
2673 | 12007287 | 25.09.2020 | 156,672 | Арм500 | ГОСТ 34028-2016 | 39 | 180x180 | Открытая |  | 157,417 | 1,8 | 0,4 | 157.017 |  |  | 11 | 1562 | 6 | 3557 | 6073 | 6698 | 7561 | 7288 | 7285 | 200 | 7 | 2 | 2155 | 9 | 320 | 350 | 110 | [7 empty] | B 789/BC | 0,01 | 13:17:00 | 1528 | 13:17:00 | 1527 | 13:28:27 | 0.1985 | 0.2169 | 1.3205 | 0.0185 | 0.0175 | 0.0501 | 0.0149 | 0.0507 | 0.0011 | 0.0029 | 0.0006 |  | 0.0015 | 0.0044 | 0.0027 | 0.0011 | 0.008 |  |  | 0.0068 |  |  |  |  | RHI DELTEK D99 |  | RHI JUSTAL DS1015
2674 | 12007288 | 25.09.2020 | 165,888 | Арм500 | ГОСТ 34028-2016 | 40 | 180x180 | Открытая |  | 166,653 | 1,8 | 0,4 | 166.253 |  |  | 4 | 1563 | 6 | 3584 | 6100 | 6725 | 7588 | 7316 | 7312 | 200 | 7 | 2 | 2155 | 9 | 320 | 350 | 110 | [7 empty] | B 789/BC | 0,02 | 14:02:00 | 1529 | 14:02:00 | 1532 | 14:15:06 | 0.2056 | 0.2116 | 1.3065 | 0.017 | 0.0199 | 0.0461 | 0.0224 | 0.0463 | 0.001 | 0.0031 | 0.0005 |  | 0.0017 | 0.0043 | 0.0029 | 0.0014 | 0.0076 |  |  | 0.0066 |  |  |  |  | RHI DELTEK D99 |  | RHI JUSTAL DS1015
2675 | 12007289 | 25.09.2020 | 168,96 | Арм500 | ГОСТ 34028-2016 | 41 | 180x180 | Открытая |  | 169,731 | 1,8 | 0,4 | 169.331 |  |  | 2 | 1565 | 6 | 3615 | 6128 | 6753 | 7616 | 7343 | 7340 | 200 | 7 | 2 | 2155 | 9 | 320 | 350 | 110 | [7 empty] | B 789/BC | 0,02 | 14:47:00 | 1536 | 14:47:00 | 1536 | 14:58:16 | 0.1839 | 0.2325 | 1.3091 | 0.017 | 0.0213 | 0.042 | 0.0176 | 0.0445 | 0.0009 | 0.0028 | 0.0005 |  | 0.0016 | 0.0041 | 0.0028 | 0.0013 | 0.0062 |  |  | 0.0069 |  |  |  |  | RHI DELTEK D99 |  | RHI JUSTAL DS1015
2676 | 12007290 | 25.09.2020 | 156,672 | Арм500 | ГОСТ 34028-2016 | 42 | 180x180 | Открытая |  | 157,417 | 1,8 | 0,4 | 157.017 |  |  | 3 | 1562 | 6 | 3646 | 6152 | 6777 | 7644 | 7368 | 7365 | 200 | 7 | 2 | 2155 | 9 | 320 | 350 | 110 | [7 empty] | B 789/BC | 0,02 | 15:33:00 | 1532 | 15:33:00 | 1531 | 15:44:19 | 0.1877 | 0.2106 | 1.4457 | 0.0107 | 0.0208 | 0.051 | 0.0144 | 0.0474 | 0.0008 | 0.0026 | 0.0005 |  | 0.0016 | 0.0047 | 0.0029 | 0.0013 | 0.0064 |  |  | 0.0068 |  |  |  |  | RHI DELTEK D99 |  | RHI JUSTAL DS1015
2677 | 12007291 | 25.09.2020 | 159,744 | Арм500 | ГОСТ 34028-2016 | 43 | 180x180 | Открытая |  | 160,496 | 1,8 | 0,4 | 160.096 |  |  | 11 | 1563 | 6 | 3673 | 6177 | 6805 | 7671 | 7392 | 7392 | 200 | 7 | 2 | 2155 | 9 | 320 | 350 | 110 | [7 empty] | B 789/BC | 0,02 | 16:18:00 | 1532 | 16:18:00 | 1533 | 16:26:40 | 0.1851 | 0.1935 | 1.3514 | 0.0093 | 0.0203 | 0.0515 | 0.0155 | 0.0413 | 0.001 | 0.0035 | 0.0005 |  | 0.0014 | 0.0044 | 0.0035 | 0.0014 | 0.0077 |  |  | 0.0068 |  |  |  |  | RHI DELTEK D99 |  | RHI JUSTAL DS1015
2678 | 12007292 | 25.09.2020 | 156,672 | Арм500 | ГОСТ 34028-2016 | 44 | 180x180 | Открытая |  | 157,417 | 1,8 | 0,4 | 157.017 |  |  | 10 | 1568 | 6 | 3701 | 6205 | 6830 | 7699 | 7417 | 7417 | 200 | 7 | 2 | 2155 | 9 | 320 | 350 | 110 | [7 empty] | B 789/BC | 0,02 | 17:01:00 | 1535 | 17:01:00 | 1531 | 17:17:28 | 0.1903 | 0.2072 | 1.3768 | 0.0117 | 0.0128 | 0.0383 | 0.0119 | 0.0394 | 0.001 | 0.0031 | 0.0005 |  | 0.0014 | 0.0043 | 0.0042 | 0.0018 | 0.008 |  |  | 0.0066 |  |  |  |  | RHI DELTEK D99 |  | RHI JUSTAL DS1015
2679 | 12007293 | 25.09.2020 | 156,672 | Арм500 | ГОСТ 34028-2016 | 45 | 180x180 | Открытая |  | 157,417 | 1,8 | 0,4 | 157.017 |  |  | 2 | 1564 | 6 | 3732 | 6229 | 6854 | 7723 | 7445 | 7441 | 200 | 7 | 2 | 2155 | 9 | 320 | 350 | 110 | [7 empty] | B 789/BC | 0,01 | 17:45:00 | 1534 | 17:45:00 | 1536 | 18:07:19 | 0.1887 | 0.1797 | 1.3498 | 0.0128 | 0.0199 | 0.0622 | 0.0244 | 0.043 | 0.001 | 0.0044 | 0.0005 |  | 0.0014 | 0.0044 | 0.0038 | 0.0014 | 0.0083 |  |  | 0.0067 |  |  |  |  | RHI DELTEK D99 |  | RHI JUSTAL DS1015
2680 | 12007294 | 25.09.2020 | 162,816 | Арм500 | ГОСТ 34028-2016 | 46 | 180x180 | Открытая |  | 163,575 | 1,8 | 0,4 | 163.175 |  |  | 3 | 1563 | 6 | 3762 | 6257 | 6879 | 7751 | 7469 | 7469 | 200 | 7 | 2 | 2155 | 9 | 320 | 350 | 110 | [7 empty] | B 789/BC | 0,01 | 18:29:00 | 1535 | 18:29:00 | 1532 | 18:50:47 | 0.191 | 0.1959 | 1.3176 | 0.007 | 0.0243 | 0.0623 | 0.0216 | 0.0368 | 0.0009 | 0.0033 | 0.0005 |  | 0.0015 | 0.0044 | 0.0035 | 0.0015 | 0.008 |  |  | 0.0066 |  |  |  |  | RHI DELTEK D99 |  | RHI JUSTAL DS1015
2681 | 12007295 | 25.09.2020 | 172,032 | Арм500 | ГОСТ 34028-2016 | 47 | 180x180 | Открытая |  | 172,81 | 1,8 | 0,4 | 172.41 |  |  | 11 | 1562 | 6 | 3793 | 6284 | 6906 | 7782 | 7497 | 7497 | 200 | 7 | 2 | 2155 | 9 | 320 | 350 | 110 | [7 empty] | B 789/BC | 0,01 | 19:14:00 | 1528 | 19:14:00 | 1523 | 19:24:37 | 0.1878 | 0.2187 | 1.2861 | 0.0081 | 0.0202 | 0.0484 | 0.0208 | 0.0455 | 0.0008 | 0.0029 | 0.0005 |  | 0.0015 | 0.0043 | 0.0031 | 0.0013 | 0.0075 |  |  | 0.0067 |  |  |  |  | RHI DELTEK D99 |  | RHI JUSTAL DS1015
2682 | 12007296 | 25.09.2020 | 168,96 | Арм500 | ГОСТ 34028-2016 | 48 | 180x180 | Открытая |  | 169,731 | 1,8 | 0,4 | 169.331 |  |  | 10 | 1566 | 6 | 3824 | 6312 | 6934 | 7809 | 7524 | 7524 | 200 | 7 | 2 | 2155 | 9 | 320 | 350 | 110 | [7 empty] | B 789/BC | 0,01 | 20:02:00 | 1528 | 20:02:00 | 1529 | 20:15:56 | 0.1928 | 0.2105 | 1.3097 | 0.0094 | 0.0156 | 0.0524 | 0.0166 | 0.0353 | 0.001 | 0.0056 | 0.0006 |  | 0.0015 | 0.0043 | 0.0029 | 0.0014 | 0.0085 |  |  | 0.0064 |  |  |  |  | RHI DELTEK D99 |  | RHI JUSTAL DS1015
2683 | 12007297 | 25.09.2020 | 159,744 | Арм500 | ГОСТ 34028-2016 | 49 | 180x180 | Открытая |  | 160,496 | 1,8 | 0,4 | 160.096 |  |  | 2 | 1566 | 6 | 3851 | 6337 | 6959 | 7837 | 7552 | 7552 | 200 | 7 | 2 | 2155 | 9 | 320 | 350 | 110 | [7 empty] | B 789/BC | 0,01 | 20:50:00 | 1533 | 20:50:00 | 1530 | 20:56:42 | 0.201 | 0.207 | 1.3319 | 0.0145 | 0.0169 | 0.0381 | 0.0171 | 0.0383 | 0.0008 | 0.0031 | 0.0006 |  | 0.0015 | 0.0042 | 0.0032 | 0.0017 | 0.0092 |  |  | 0.007 |  |  |  |  | RHI DELTEK D99 |  | RHI JUSTAL DS1015
2684 | 12007298 | 25.09.2020 | 159,744 | Арм500 | ГОСТ 34028-2016 | 50 | 180x180 | Открытая |  | 160,496 | 1,8 | 0,4 | 160.096 |  |  | 3 | 1563 | 6 | 3882 | 6364 | 6986 | 7862 | 7577 | 7576 | 200 | 7 | 2 | 2155 | 9 | 320 | 350 | 110 | [7 empty] | B 789/BC | 0,03 | 21:35:00 | 1529 | 21:35:00 | 1530 | 21:40:44 | 0.212 | 0.2255 | 1.3849 | 0.0129 | 0.0186 | 0.0405 | 0.0164 | 0.0395 | 0.0009 | 0.0026 | 0.0006 |  | 0.0017 | 0.0045 | 0.0039 | 0.0012 | 0.0086 |  |  | 0.0067 |  |  |  |  | RHI DELTEK D99 |  | RHI JUSTAL DS1015
2685 | 12007299 | 25.09.2020 | 159,744 | Арм500 | ГОСТ 34028-2016 | 51 | 180x180 | Открытая |  | 160,496 | 1,8 | 0,4 | 160.096 |  |  | 11 | 1568 | 6 | 3910 | 6392 | 7011 | 7889 | 7601 | 7604 | 200 | 7 | 2 | 2155 | 9 | 320 | 350 | 110 | [7 empty] | B 789/BC | 0,01 | 22:20:00 | 1532 | 22:20:00 | 1531 | 22:24:03 | 0.215 | 0.2304 | 1.3995 | 0.014 | 0.0222 | 0.055 | 0.0236 | 0.0457 | 0.0011 | 0.004 | 0.0006 |  | 0.0017 | 0.0048 | 0.0033 | 0.0012 | 0.0086 |  |  | 0.0069 |  |  |  |  | RHI DELTEK D99 |  | RHI JUSTAL DS1015
2686 | 12007300 | 25.09.2020 | 159,744 | Арм500 | ГОСТ 34028-2016 | 52 | 180x180 | Открытая |  | 160,496 | 1,8 | 0,4 | 160.096 |  |  | 10 | 1562 | 6 | 3973 | 6416 | 7035 | 7917 | 7629 | 7632 | 200 | 7 | 2 | 2155 | 9 | 320 | 350 | 110 | [7 empty] | B 789/BC | 0,01 | 23:05:00 | 1531 | 23:05:00 | 1530 | 23:07:57 | 0.1917 | 0.2182 | 1.3492 | 0.0176 | 0.0186 | 0.0603 | 0.024 | 0.0469 | 0.001 | 0.0036 | 0.0006 |  | 0.0016 | 0.0043 | 0.0056 | 0.0013 | 0.0094 |  |  | 0.0066 |  | 0.0001 |  |  | RHI DELTEK D99 |  | RHI JUSTAL DS1015
2687 | 12007301 | 25.09.2020 | 162,816 | Арм500 | ГОСТ 34028-2016 | 53 | 180x180 | Открытая |  | 163,575 | 1,8 | 0,4 | 163.175 |  |  | 2 | 1564 | 6 | 3968 | 6441 | 7063 | 7941 | 7656 | 7659 | 200 | 7 | 2 | 2155 | 9 | 320 | 350 | 110 | [7 empty] | B 789/BC | 0,01 | 23:49:00 | 1531 | 23:49:00 | 1537 | 23:52:59 | 0.185 | 0.2061 | 1.3002 | 0.0131 | 0.0196 | 0.0655 | 0.0207 | 0.0479 | 0.0011 | 0.0029 | 0.0006 |  | 0.0014 | 0.0042 | 0.0032 | 0.0011 | 0.009 |  |  | 0.0064 |  |  |  |  | RHI DELTEK D99 |  | RHI JUSTAL DS1015
2688 | 12007302 | 26.09.2020 | 162,816 | Арм500 | ГОСТ 34028-2016 | 54 | 180x180 | Открытая |  | 163,575 | 1,8 | 0,4 | 163.175 |  |  | 3 | 1564 | 6 | 3995 | 6466 | 7091 | 7969 | 7684 | 7687 | 200 | 7 | 2 | 2155 | 9 | 320 | 350 | 110 | [7 empty] | B 789/BC | 0,01 | 0:32:00 | 1535 | 0:32:00 | 1535 | 0:36:10 | 0.1879 | 0.2017 | 1.2937 | 0.0076 | 0.016 | 0.0605 | 0.0264 | 0.0432 | 0.001 | 0.0031 | 0.0006 |  | 0.0015 | 0.0042 | 0.0032 | 0.002 | 0.008 |  |  | 0.0064 |  | 0.0001 |  |  | RHI DELTEK D99 |  | RHI JUSTAL DS1015
2689 | 12007303 | 26.09.2020 | 168,96 | Арм500 | ГОСТ 34028-2016 | 55 | 180x180 | Открытая |  | 169,731 | 1,8 | 0,4 | 169.331 |  |  | 11 | 1561 | 6 | 4023 | 6493 | 7118 | 7997 | 7712 | 7718 | 200 | 7 | 2 | 2155 | 9 | 320 | 350 | 110 | [7 empty] | B 789/BC | 0,01 | 1:15:00 | 1532 | 1:15:00 | 1530 | 1:18:50 | 0.1911 | 0.2139 | 1.3258 | 0.0063 | 0.0165 | 0.0792 | 0.0272 | 0.0395 | 0.001 | 0.0033 | 0.0006 |  | 0.0016 | 0.0041 | 0.0034 | 0.0011 | 0.0089 |  |  | 0.0065 |  | 0.0001 |  |  | RHI DELTEK D99 |  | RHI JUSTAL DS1015
2690 | 12007304 | 26.09.2020 | 164,058 | Арм500 | ГОСТ 34028-2016 | 56 | 180x180 | Открытая |  | 172,718 | 1,8 | 0,4 | 172.318 | 5,1 |  | 10 | 1560 | 6 | 4051 | 6518 | 7149 | 8024 | 7739 | 7745 | 200 | 7 | 2 | 2155 | 9 | 320 | 350 | 110 | [7 empty] | B 789/BC | 0,01 | 2:09:00 | 1531 | 2:09:00 | 1528 | 2:02:17 | 0.1938 | 0.2016 | 1.3335 | 0.0094 | 0.0169 | 0.0665 | 0.0337 | 0.0447 | 0.001 | 0.0028 | 0.0006 |  | 0.0015 | 0.0042 | 0.0034 | 0.0014 | 0.0085 |  |  | 0.0064 |  | 0.0001 |  |  | RHI DELTEK D99 |  | RHI JUSTAL DS1015
2691 | 12007305 | 26.09.2020 | 156,672 | Арм500 | ГОСТ 34028-2016 | 1 | 180x180 | Открытая |  | 158,317 | 1,8 | 0,4 | 157.917 |  |  | 2 | 1573 | 7 | 4079 | 6543 | 5760 | 5893 | 7764 | 7770 | 200 | 7 | 2 | 2155 | 9 | 320 | 350 | 110 | [7 empty] | B 789/BC | 0,09 | 3:32:00 | 1541 | 3:32:00 | 1551 | 22:50:27 | 0.1816 | 0.1862 | 1.3262 | 0.018 | 0.0146 | 0.0415 | 0.0225 | 0.0423 | 0.0009 | 0.0032 | 0.0006 |  | 0.0015 | 0.0045 | 0.0029 | 0.0018 | 0.0104 |  |  | 0.0072 |  |  |  |  | RHI DELTEK D99 |  | RHI JUSTAL DS1015
2692 | 12007306 | 26.09.2020 | 159,744 | Арм500 | ГОСТ 34028-2016 | 2 | 180x180 | Открытая |  | 160,496 | 1,8 | 0,4 | 160.096 |  |  | 5 | 1573 | 7 | 4106 | 6564 | 5787 | 5920 | 7791 | 7797 | 200 | 7 | 2 | 2155 | 9 | 320 | 350 | 110 | [7 empty] | B 789/BC | 0,02 | 4:14:00 | 1538 | 4:14:00 | 1540 | 4:19:01 | 0.1977 | 0.2007 | 1.3215 | 0.0139 | 0.0149 | 0.0504 | 0.026 | 0.0385 | 0.001 | 0.0028 | 0.0006 |  | 0.0014 | 0.0043 | 0.006 | 0.0032 | 0.0111 |  |  | 0.0064 |  | 0.0001 |  |  | RHI DELTEK D99 |  | RHI JUSTAL DS1015
2693 | 12007307 | 26.09.2020 | 162,816 | Арм500 | ГОСТ 34028-2016 | 3 | 180x180 | Открытая |  | 163,575 | 1,8 | 0,4 | 163.175 |  |  | 11 | 1564 | 7 | 4134 | 6589 | 5815 | 5948 | 7819 | 7825 | 200 | 7 | 2 | 2155 | 9 | 320 | 350 | 110 | [7 empty] | B 789/BC | 0,02 | 4:55:00 | 1539 | 4:55:00 | 1538 | 5:00:15 | 0.2025 | 0.2042 | 1.3211 | 0.01 | 0.0123 | 0.0448 | 0.0261 | 0.049 | 0.0011 | 0.0025 | 0.0006 |  | 0.0015 | 0.0041 | 0.0057 | 0.0014 | 0.0112 |  |  | 0.0063 |  |  |  |  | RHI DELTEK D99 |  | RHI JUSTAL DS1015
2694 | 12007308 | 26.09.2020 | 165,888 | Арм500 | ГОСТ 34028-2016 | 4 | 180x180 | Открытая |  | 166,653 | 1,8 | 0,4 | 166.253 |  |  | 10 | 1560 | 7 | 4161 | 6616 | 5842 | 5975 | 7846 | 7852 | 200 | 7 | 2 | 2155 | 9 | 320 | 350 | 110 | [7 empty] | B 789/BC | 0,02 | 5:36:00 | 1531 | 5:36:00 | 1526 | 5:39:07 | 0.197 | 0.2008 | 1.3073 | 0.0153 | 0.0135 | 0.0604 | 0.0302 | 0.0461 | 0.0014 | 0.003 | 0.0006 |  | 0.0015 | 0.0042 | 0.0043 | 0.0011 | 0.0089 |  |  | 0.0063 |  |  |  |  | RHI DELTEK D99 |  | RHI JUSTAL DS1015
2695 | 12007309 | 26.09.2020 | 165,888 | Арм500 | ГОСТ 34028-2016 | 5 | 180x180 | Открытая |  | 166,653 | 1,8 | 0,4 | 166.253 |  |  | 7 | 1570 | 7 | 4192 | 6641 | 5870 | 6003 | 7874 | 7880 | 200 | 7 | 2 | 2155 | 9 | 320 | 350 | 110 | [7 empty] | B 789/BC | 0,03 | 6:18:00 | 1538 | 6:18:00 | 1541 | 6:22:15 | 0.1997 | 0.1988 | 1.3377 | 0.0081 | 0.0193 | 0.0608 | 0.0292 | 0.0369 | 0.0011 | 0.0036 | 0.0007 |  | 0.0015 | 0.0044 | 0.0035 | 0.0014 | 0.0098 |  |  | 0.0063 |  | 0.0001 |  |  | RHI DELTEK D99 |  | RHI JUSTAL DS1015
2696 | 12007310 | 26.09.2020 | 162,816 | Арм500 | ГОСТ 34028-2016 | 6 | 180x180 | Открытая |  | 163,575 | 1,8 | 0,4 | 163.175 |  |  | 2 | 1559 | 7 | 4220 | 6666 | 5898 | 6028 | 7902 | 7911 | 200 | 7 | 2 | 2155 | 9 | 320 | 350 | 110 | [7 empty] | B 789/BC | 0,02 | 7:00:00 | 1537 | 7:00:00 | 1541 | 7:09:03 | 0.196 | 0.2132 | 1.3558 | 0.0151 | 0.0195 | 0.0571 | 0.0264 | 0.043 | 0.0012 | 0.0027 | 0.0006 |  | 0.0016 | 0.005 | 0.0041 | 0.0016 | 0.0096 |  |  | 0.0066 |  | 0.0001 |  |  | RHI DELTEK D99 |  | RHI JUSTAL DS1015
2697 | 12007311 | 26.09.2020 | 159,744 | Арм500 | ГОСТ 34028-2016 | 7 | 180x180 | Открытая |  | 160,496 | 1,8 | 0,4 | 160.096 |  |  | 5 | 1565 | 7 | 4247 | 6690 | 5922 | 6055 | 7929 | 7938 | 200 | 7 | 2 | 2155 | 9 | 320 | 350 | 110 | [7 empty] | B 789/BC | 0,01 | 7:40:00 | 1534 | 7:40:00 | 1536 | 7:42:54 | 0.189 | 0.2144 | 1.311 | 0.0109 | 0.0152 | 0.0682 | 0.0282 | 0.0526 | 0.0012 | 0.0042 | 0.0007 |  | 0.0015 | 0.0047 | 0.0032 | 0.0015 | 0.0078 |  |  | 0.0065 |  | 0.0001 |  |  | RHI DELTEK D99 |  | RHI JUSTAL DS1015
2698 | 12007312 | 26.09.2020 | 162,816 | Арм500 | ГОСТ 34028-2016 | 8 | 180x180 | Открытая |  | 163,575 | 1,8 | 0,4 | 163.175 |  |  | 11 | 1561 | 7 | 4575 | 6715 | 5950 | 6083 | 7957 | 7966 | 200 | 7 | 2 | 2155 | 9 | 320 | 350 | 110 | [7 empty] | B 789/BC | 0,02 | 8:20:00 | 1535 | 8:20:00 | 1535 | 8:21:05 | 0.1955 | 0.2092 | 1.303 | 0.0097 | 0.016 | 0.0659 | 0.0275 | 0.0455 | 0.0012 | 0.004 | 0.0006 |  | 0.0015 | 0.0046 | 0.0041 | 0.0019 | 0.0079 |  |  | 0.0068 |  |  |  |  | RHI DELTEK D99 |  | RHI JUSTAL DS1015
2699 | 12007313 | 26.09.2020 | 165,888 | Арм500 | ГОСТ 34028-2016 | 9 | 180x180 | Открытая |  | 166,653 | 1,8 | 0,4 | 166.253 |  |  | 10 | 1561 | 7 | 4306 | 6739 | 5977 | 6110 | 7984 | 7994 | 200 | 7 | 2 | 2155 | 9 | 320 | 350 | 110 | [7 empty] | B 789/BC | 0,02 | 9:00:00 | 1539 | 9:00:00 | 1541 | 9:04:31 | 0.2029 | 0.1997 | 1.3594 | 0.0083 | 0.0162 | 0.0736 | 0.0346 | 0.054 | 0.0012 | 0.0042 | 0.0007 |  | 0.0016 | 0.0049 | 0.0039 | 0.0013 | 0.0074 |  |  | 0.0069 |  | 0.0001 |  |  | RHI DELTEK D99 |  | RHI JUSTAL DS1015
2700 | 12007314 | 26.09.2020 | 162,816 | Арм500 | ГОСТ 34028-2016 | 10 | 180x180 | Открытая |  | 163,575 | 1,8 | 0,4 | 163.175 |  |  | 7 | 1563 | 7 | 4333 | 6764 | 6005 | 6135 | 8012 | 8024 | 200 | 7 | 2 | 2155 | 9 | 320 | 350 | 110 | [7 empty] | B 789/BC | 0,01 | 9:40:00 | 1535 | 9:40:00 | 1534 | 9:47:55 | 0.2078 | 0.2082 | 1.3533 | 0.0101 | 0.0168 | 0.0749 | 0.0344 | 0.0421 | 0.0011 | 0.0035 | 0.0006 |  | 0.0016 | 0.0047 | 0.0032 | 0.0009 | 0.0081 |  |  | 0.0068 |  |  |  |  | RHI DELTEK D99 |  | RHI JUSTAL DS1015
2701 | 12007315 | 26.09.2020 | 162,816 | Арм500 | ГОСТ 34028-2016 | 11 | 180x180 | Открытая |  | 163,575 | 1,8 | 0,4 | 163.175 |  |  | 2 | 1559 |  | 4361 | 6789 | 6033 | 6163 | 8040 | 8052 | 200 | 7 | 2 | 2155 | 9 | 320 | 350 | 110 | [7 empty] | B 789/BC | 0,01 | 10:23:00 | 1535 | 10:23:00 | 1535 | 10:23:03 | 0.1919 | 0.2075 | 1.3341 | 0.0104 | 0.0184 | 0.0656 | 0.0435 | 0.0389 | 0.0011 | 0.0032 | 0.0006 |  | 0.0015 | 0.0045 | 0.0041 | 0.0014 | 0.0069 |  |  | 0.0068 |  | 0.0001 |  |  | RHI DELTEK D99 |  | RHI JUSTAL DS1015
2702 | 12007316 | 26.09.2020 | 162,816 | Арм500 | ГОСТ 34028-2016 | 12 | 180x180 | Открытая |  | 163,575 | 1,8 | 0,4 | 163.175 |  |  | 5 | 1559 | 7 | 4392 | 6813 | 6057 | 6190 | 8067 | 8079 | 200 | 7 | 2 | 2155 | 9 | 320 | 350 | 110 | [7 empty] | B 789/BC | 0,01 | 11:01:00 | 1533 | 11:01:00 | 1532 | 11:04:37 | 0.1924 | 0.1888 | 1.3289 | 0.0083 | 0.0181 | 0.0521 | 0.0293 | 0.0445 | 0.0011 | 0.0036 | 0.0005 |  | 0.0015 | 0.0045 | 0.0042 | 0.0018 | 0.0057 |  |  | 0.0069 |  |  |  |  | RHI DELTEK D99 |  | RHI JUSTAL DS1015
2703 | 12007317 | 26.09.2020 | 168,96 | Арм500 | ГОСТ 34028-2016 | 13 | 180x180 | Открытая |  | 169,731 | 1,8 | 0,4 | 169.331 |  |  | 11 | 1559 |  | 4419 | 6841 | 6085 | 6218 | 8095 | 8110 | 200 | 7 | 2 | 2155 | 9 | 320 | 350 | 110 | [7 empty] | B 789/BC | 0,01 | 11:43:00 | 1533 | 11:43:00 | 1532 | 11:51:08 | 0.1867 | 0.2028 | 1.2804 | 0.0065 | 0.0205 | 0.0607 | 0.0237 | 0.0446 | 0.0011 | 0.0041 | 0.0006 |  | 0.0016 | 0.0043 | 0.0034 | 0.0013 | 0.0052 |  |  | 0.007 |  | 0.0001 |  |  | RHI DELTEK D99 |  | RHI JUSTAL DS1015
2704 | 12007318 | 26.09.2020 | 159,744 | Арм500 | ГОСТ 34028-2016 | 14 | 180x180 | Открытая |  | 160,496 | 1,8 | 0,4 | 160.096 |  |  | 10 | 1559 | 7 | 4447 | 6862 | 6112 | 6245 | 8122 | 8138 | 200 | 7 | 2 | 2155 | 9 | 320 | 350 | 110 | [7 empty] | B 789/BC | 0,01 | 12:25:00 | 1531 | 12:25:00 | 1530 | 12:31:04 | 0.1814 | 0.2002 | 1.2766 | 0.0075 | 0.0147 | 0.0609 | 0.0333 | 0.0436 | 0.0011 | 0.0061 | 0.0005 |  | 0.0015 | 0.0045 | 0.0033 | 0.0014 | 0.0069 |  |  | 0.0068 |  |  |  |  | RHI DELTEK D99 |  | RHI JUSTAL DS1015
2705 | 12007319 | 26.09.2020 | 162,816 | Арм500 | ГОСТ 34028-2016 | 15 | 180x180 | Открытая |  | 163,575 | 1,8 | 0,4 | 163.175 |  |  |  | 1562 | 7 | 4477 | 6887 | 6137 | 6273 | 8150 | 8165 | 200 | 7 | 2 | 2155 | 9 | 320 | 350 | 110 | [7 empty] | B 789/BC | 0,01 | 13:05:00 | 1528 | 13:05:00 | 1530 | 13:06:09 | 0.1926 | 0.2011 | 1.3475 | 0.0113 | 0.017 | 0.0584 | 0.0259 | 0.0446 | 0.0012 | 0.0039 | 0.0006 |  | 0.0015 | 0.0047 | 0.0046 | 0.0013 | 0.0072 |  |  | 0.007 |  | 0.0001 |  |  | RHI DELTEK D99 |  | RHI JUSTAL DS1015
2706 | 12007320 | 26.09.2020 | 165,888 | Арм500 | ГОСТ 34028-2016 | 16 | 180x180 | Открытая |  | 166,653 | 1,8 | 0,4 | 166.253 |  |  | 1 | 1574 | 7 | 4505 | 6911 | 6165 | 6301 | 8178 | 8196 | 200 | 7 | 2 | 2155 | 9 | 320 | 350 | 110 | [7 empty] | B 789/BC | 0,01 | 13:45:00 | 1538 | 13:45:00 | 1540 | 13:48:50 | 0.189 | 0.2017 | 1.3132 | 0.0065 | 0.0158 | 0.0662 | 0.0248 | 0.0394 | 0.0011 | 0.0061 | 0.0006 |  | 0.0014 | 0.0048 | 0.0034 | 0.0023 | 0.007 |  |  | 0.0069 |  | 0.0001 |  |  | RHI DELTEK D99 |  | RHI JUSTAL DS1015
2707 | 12007321 | 26.09.2020 | 162,816 | Арм500 | ГОСТ 34028-2016 | 17 | 180x180 | Открытая |  | 163,575 | 1,8 | 0,4 | 163.175 |  |  | 2 | 1562 | 7 | 4533 | 6936 | 6192 | 6328 | 8205 | 8224 | 200 | 7 | 2 | 2155 | 9 | 320 | 350 | 110 | [7 empty] | B 789/BC | 0,01 | 14:25:00 | 1528 | 14:25:00 | 1532 | 14:26:11 | 0.1835 | 0.1953 | 1.3495 | 0.0164 | 0.0171 | 0.0616 | 0.031 | 0.043 | 0.0012 | 0.0081 | 0.0006 |  | 0.0015 | 0.0048 | 0.0029 | 0.0018 | 0.0068 |  |  | 0.007 |  |  |  |  | RHI DELTEK D99 |  | RHI JUSTAL DS1015
2708 | 12007322 | 26.09.2020 | 159,744 | Арм500 | ГОСТ 34028-2016 | 18 | 180x180 | Открытая |  | 160,496 | 1,8 | 0,4 | 160.096 |  |  | 11 | 1561 | 7 | 4560 | 6958 | 6217 | 6356 | 8233 | 8251 | 200 | 7 | 2 | 2155 | 9 | 320 | 350 | 110 | [7 empty] | B 789/BC | 0,01 | 15:05:00 | 1529 | 15:05:00 | 1531 | 15:07:36 | 0.1951 | 0.1924 | 1.3535 | 0.0153 | 0.0148 | 0.0488 | 0.0248 | 0.0505 | 0.0013 | 0.0051 | 0.0006 |  | 0.0014 | 0.0048 | 0.0032 | 0.0016 | 0.0078 |  |  | 0.0072 |  |  |  |  | RHI DELTEK D99 |  | RHI JUSTAL DS1015
2709 | 12007323 | 26.09.2020 | 162,816 | Арм500 | ГОСТ 34028-2016 | 19 | 180x180 | Открытая |  | 163,575 | 1,8 | 0,4 | 163.175 |  |  | 7 | 1563 | 7 | 4588 | 6979 | 6244 | 6383 | 8260 | 8282 | 200 | 7 | 2 | 2155 | 9 | 320 | 350 | 110 | [7 empty] | B 789/BC | 0,01 | 15:44:00 | 1536 | 15:44:00 | 1539 | 15:46:12 | 0.1908 | 0.1999 | 1.3074 | 0.01 | 0.0129 | 0.0471 | 0.0181 | 0.0432 | 0.001 | 0.006 | 0.0006 |  | 0.0015 | 0.0046 | 0.003 | 0.0015 | 0.0079 |  |  | 0.0068 |  |  |  |  | RHI DELTEK D99 |  | RHI JUSTAL DS1015
2710 | 12007324 | 26.09.2020 | 162,816 | Арм500 | ГОСТ 34028-2016 | 20 | 180x180 | Открытая |  | 163,575 | 1,8 | 0,4 | 163.175 |  |  | 1 | 1569 | 7 | 4615 | 7004 | 6272 | 6411 | 8288 | 8310 | 200 | 7 | 2 | 2155 | 9 | 320 | 350 | 110 | [7 empty] | B 789/BC | 0,02 | 16:25:00 | 1539 | 16:25:00 | 1535 | 16:29:02 | 0.1924 | 0.212 | 1.3392 | 0.0064 | 0.0147 | 0.048 | 0.0223 | 0.0452 | 0.0011 | 0.005 | 0.0006 |  | 0.0016 | 0.0045 | 0.0052 | 0.0019 | 0.0077 |  |  | 0.0072 |  | 0.0001 |  |  | RHI DELTEK D99 |  | RHI JUSTAL DS1015
2711 | 12007325 | 26.09.2020 | 162,816 | Арм500 | ГОСТ 34028-2016 | 21 | 180x180 | Открытая |  | 163,575 | 1,8 | 0,4 | 163.175 |  |  | 2 | 1562 | 7 | 4643 | 7028 | 6300 | 6439 | 8316 | 8337 | 200 | 7 | 2 | 2155 | 9 | 320 | 350 | 110 | [7 empty] | B 789/BC | 0,02 | 17:05:00 | 1533 | 17:05:00 | 1534 | 17:06:34 | 0.1981 | 0.2095 | 1.3399 | 0.0098 | 0.0129 | 0.0419 | 0.0218 | 0.0403 | 0.001 | 0.0038 | 0.0006 |  | 0.0015 | 0.0045 | 0.0033 | 0.0027 | 0.0084 |  |  | 0.007 |  | 0.0002 |  |  | RHI DELTEK D99 |  | RHI JUSTAL DS1015
2712 | 12007326 | 26.09.2020 | 162,816 | Арм500 | ГОСТ 34028-2016 | 22 | 180x180 | Открытая |  | 163,575 | 1,8 | 0,4 | 163.175 |  |  | 11 | 1563 | 7 | 4668 | 7053 | 6327 | 6466 | 8346 | 8365 | 200 | 7 | 2 | 2155 | 9 | 320 | 350 | 110 | [7 empty] | B 789/BC | 0,02 | 17:43:00 | 1536 | 17:43:00 | 1534 | 17:48:21 | 0.2062 | 0.2277 | 1.3134 | 0.0086 | 0.0118 | 0.0429 | 0.0215 | 0.0436 | 0.0009 | 0.0035 | 0.0005 |  | 0.0019 | 0.0042 | 0.0051 | 0.0007 | 0.0079 |  |  | 0.0068 |  | 0.0001 |  |  | RHI DELTEK D99 |  | RHI JUSTAL DS1015
2713 | 12007327 | 26.09.2020 | 165,888 | Арм500 | ГОСТ 34028-2016 | 23 | 180x180 | Открытая |  | 166,653 | 1,8 | 0,4 | 166.253 |  |  | 7 | 1562 | 7 | 4695 | 7077 | 6355 | 6497 | 8374 | 8392 | 200 | 7 | 2 | 2155 | 9 | 320 | 350 | 110 | [7 empty] | B 789/BC | 0,01 | 18:14:00 | 1535 | 18:14:00 | 1534 | 18:30:54 | 0.1898 | 0.1963 | 1.349 | 0.0111 | 0.0107 | 0.0382 | 0.0161 | 0.0519 | 0.0011 | 0.0035 | 0.0006 |  | 0.0016 | 0.0044 | 0.0031 | 0.0006 | 0.0074 |  |  | 0.0068 |  |  |  |  | RHI DELTEK D99 |  | RHI JUSTAL DS1015
2714 | 12007328 | 26.09.2020 | 165,888 | Арм500 | ГОСТ 34028-2016 | 24 | 180x180 | Открытая |  | 166,653 | 1,8 | 0,4 | 166.253 |  |  | 1 | 1563 | 7 | 4720 | 7105 | 6379 | 6528 | 8402 | 8423 | 200 | 7 | 2 | 2155 | 9 | 320 | 350 | 110 | [7 empty] | B 789/BC | 0,02 | 19:05:00 | 1532 | 19:05:00 | 1533 | 19:41:33 | 0.1976 | 0.2027 | 1.3312 | 0.0054 | 0.0114 | 0.0417 | 0.0143 | 0.0483 | 0.0011 | 0.0027 | 0.0005 |  | 0.0016 | 0.0041 | 0.0045 | 0.0014 | 0.0078 |  |  | 0.0069 |  |  |  |  | RHI DELTEK D99 |  | RHI JUSTAL DS1015
2715 | 12007329 | 26.09.2020 | 162,816 | Арм500 | ГОСТ 34028-2016 | 25 | 180x180 | Открытая |  | 163,575 | 1,8 | 0,4 | 163.175 |  |  | 2 | 1563 | 7 | 4747 | 7130 | 6407 | 6555 | 8429 | 8451 | 200 | 7 | 2 | 2155 | 9 | 320 | 350 | 110 | [7 empty] | B 789/BC | 0,02 | 19:46:00 | 1539 | 19:46:00 | 1540 | 19:47:47 | 0.2031 | 0.2119 | 1.3288 | 0.0098 | 0.0118 | 0.0379 | 0.0133 | 0.0582 | 0.0009 | 0.004 | 0.0005 |  | 0.0017 | 0.0042 | 0.0035 | 0.0017 | 0.0064 |  |  | 0.0068 |  | 0.0001 |  |  | RHI DELTEK D99 |  | RHI JUSTAL DS1015
2716 | 12007330 | 26.09.2020 | 162,816 | Арм500 | ГОСТ 34028-2016 | 26 | 180x180 | Открытая |  | 163,575 | 1,8 | 0,4 | 163.175 |  |  | 11 | 1564 | 7 | 4775 | 7154 | 6435 | 6583 | 8457 | 8478 | 200 | 7 | 2 | 2155 | 9 | 320 | 350 | 110 | [7 empty] | B 789/BC | 0,01 | 20:26:00 | 1531 | 20:26:00 | 1529 | 20:41:33 | 0.1846 | 0.2055 | 1.3051 | 0.0199 | 0.0133 | 0.0407 | 0.017 | 0.0481 | 0.0009 | 0.0027 | 0.0006 |  | 0.0015 | 0.0044 | 0.0052 | 0.0012 | 0.0061 |  |  | 0.0066 |  |  |  |  | RHI DELTEK D99 |  | RHI JUSTAL DS1015
2717 | 12007331 | 26.09.2020 | 159,744 | Арм500 | ГОСТ 34028-2016 | 27 | 180x180 | Открытая |  | 160,496 | 1,8 | 0,4 | 160.096 |  |  | 7 | 1572 | 7 | 4803 | 7182 | 6459 | 6607 | 8484 | 8506 | 200 | 7 | 2 | 2155 | 9 | 320 | 350 | 110 | [7 empty] | B 789/BC | 0,01 | 21:09:00 | 1538 | 21:09:00 | 1540 | 21:29:04 | 0.1928 | 0.1594 | 0.7838 | 0.0178 | 0.0119 | 0.0333 | 0.0162 | 0.0497 | 0.0009 | 0.0028 | 0.0004 |  | 0.0012 | 0.0027 | 0.0028 | 0.0015 | 0.0069 |  |  | 0.0055 |  |  |  |  | RHI DELTEK D99 |  | RHI JUSTAL DS1015
2718 | 12007332 | 26.09.2020 | 165,888 | Арм500 | ГОСТ 34028-2016 | 28 | 180x180 | Открытая |  | 166,653 | 1,8 | 0,4 | 166.253 |  |  | 1 | 1573 | 7 | 4830 | 7206 | 6487 | 6638 | 8512 | 8533 | 200 | 7 | 2 | 2155 | 9 | 320 | 350 | 110 | [7 empty] | B 789/BC | 0,02 | 21:51:00 | 1537 | 21:51:00 | 1537 | 22:11:43 | 0.1772 | 0.1912 | 0.7165 | 0.0117 | 0.0115 | 0.0334 | 0.0135 | 0.0477 | 0.0008 | 0.0022 | 0.0004 |  | 0.0013 | 0.0024 | 0.0041 | 0.0015 | 0.0069 |  |  | 0.0052 |  |  |  |  | RHI DELTEK D99 |  | RHI JUSTAL DS1015
2719 | 12007333 | 26.09.2020 | 165,888 | Арм500 | ГОСТ 34028-2016 | 29 | 180x180 | Открытая |  | 166,653 | 1,8 | 0,4 | 166.253 |  |  | 2 | 1575 | 7 | 4858 | 7234 | 6514 | 6666 | 8540 | 8561 | 200 | 7 | 2 | 2155 | 9 | 320 | 350 | 110 | [7 empty] | B 789/BC | 0,01 | 22:35:00 | 1545 | 22:35:00 | 1541 | 22:54:59 | 0.1884 | 0.1924 | 0.7302 | 0.0086 | 0.0126 | 0.0381 | 0.0116 | 0.0432 | 0.0012 | 0.0021 | 0.0004 |  | 0.0014 | 0.0025 | 0.0053 | 0.0012 | 0.0067 |  |  | 0.0051 |  |  |  |  | RHI DELTEK D99 |  | RHI JUSTAL DS1015
2720 | 12007334 | 26.09.2020 | 159,744 | Арм500 | ГОСТ 34028-2016 | 30 | 180x180 | Открытая |  | 160,496 | 1,8 | 0,4 | 160.096 |  |  | 11 | 1572 | 7 | 4882 | 7259 | 6542 | 6693 | 8567 | 8589 | 200 | 7 | 2 | 2155 | 9 | 320 | 350 | 110 | [7 empty] | B 789/BC | 0,01 | 23:19:00 | 1541 | 23:19:00 | 1544 | 0:06:08 | 0.1901 | 0.2006 | 0.7271 | 0.0085 | 0.0139 | 0.041 | 0.0158 | 0.0502 | 0.0013 | 0.003 | 0.0004 |  | 0.0013 | 0.0024 | 0.0033 | 0.0012 | 0.0077 |  |  | 0.0054 |  |  |  |  | RHI DELTEK D99 |  | RHI JUSTAL DS1015
2721 | 12007335 | 26.09.2020 | 156,672 | Арм500 | ГОСТ 34028-2016 | 31 | 180x180 | Открытая |  | 157,417 | 1,8 | 0,4 | 157.017 |  |  | 7 | 1572 | 7 | 4910 | 7283 | 6567 | 6718 | 8595 | 8616 | 200 | 7 | 2 | 2155 | 9 | 320 | 350 | 110 | [7 empty] | B 789/BC | 0,01 | 0:03:00 | 1543 | 0:03:00 | 1542 | 0:23:51 | 0.189 | 0.1869 | 0.7089 | 0.0107 | 0.011 | 0.0392 | 0.0172 | 0.067 | 0.0012 | 0.0054 | 0.0004 | 0.0004 | 0.0013 | 0.0024 | 0.004 | 0.0011 | 0.0077 |  |  | 0.0051 |  |  |  |  | RHI DELTEK D99 |  | RHI JUSTAL DS1015
2722 | 12007336 | 27.09.2020 | 159,744 | Арм500 | ГОСТ 34028-2016 | 32 | 180x180 | Открытая |  | 160,496 | 1,8 | 0,4 | 160.096 |  |  | 10 | 1579 | 7 | 4935 | 7311 | 6594 | 6746 | 8619 | 8644 | 200 | 7 | 2 | 2155 | 9 | 320 | 350 | 110 | [7 empty] | B 789/BC | 0,01 | 0:46:00 | 1535 | 0:46:00 | 1536 | 1:05:30 | 0.1941 | 0.1934 | 0.7414 | 0.0059 | 0.0105 | 0.0312 | 0.0118 | 0.0454 | 0.0009 | 0.0023 | 0.0004 |  | 0.0014 | 0.0024 | 0.0064 | 0.0014 | 0.0076 |  |  | 0.0053 |  |  |  |  | RHI DELTEK D99 |  | RHI JUSTAL DS1015
2723 | 12007337 | 27.09.2020 | 165,888 | Арм500 | ГОСТ 34028-2016 | 33 | 180x180 | Открытая |  | 166,653 | 1,8 | 0,4 | 166.253 |  |  | 2 | 1572 | 7 | 4962 | 7335 | 6622 | 6773 | 8647 | 8675 | 200 | 7 | 2 | 2155 | 9 | 320 | 350 | 110 | [7 empty] | B 789/BC | 0,01 | 1:28:00 | 1535 | 1:28:00 | 1539 | 1:49:03 | 0.1927 | 0.2115 | 0.7283 | 0.0119 | 0.009 | 0.0347 | 0.0153 | 0.0485 | 0.001 | 0.0022 | 0.0004 |  | 0.0014 | 0.0021 | 0.0051 | 0.0022 | 0.0081 |  |  | 0.0054 |  | 0.0001 |  |  | RHI DELTEK D99 |  | RHI JUSTAL DS1015
2724 | 12007338 | 27.09.2020 | 165,888 | Арм500 | ГОСТ 34028-2016 | 34 | 180x180 | Открытая |  | 166,653 | 1,8 | 0,4 | 166.253 |  |  | 11 | 1576 | 7 | 4990 | 7363 | 6649 | 6801 | 8675 | 8702 | 200 | 7 | 2 | 2155 | 9 | 320 | 350 | 110 | [7 empty] | B 789/BC | 0,01 | 2:13:00 | 1542 | 2:13:00 | 1541 | 2:31:55 | 0.179 | 0.1834 | 0.722 | 0.0074 | 0.0106 | 0.0335 | 0.015 | 0.0492 | 0.0009 | 0.0022 | 0.0004 |  | 0.0013 | 0.0023 | 0.0028 | 0.0013 | 0.0087 |  |  | 0.0052 |  |  |  |  | RHI DELTEK D99 |  | RHI JUSTAL DS1015
2725 | 12007339 | 27.09.2020 | 153,6 | Арм500 | ГОСТ 34028-2016 | 35 | 180x180 | Открытая |  | 154,338 | 1,8 | 0,4 | 153.938 |  |  | 7 | 1574 | 7 | 5017 | 7388 | 6674 | 6825 | 8699 | 8730 | 200 | 7 | 2 | 2155 | 9 | 320 | 350 | 110 | [7 empty] | B 789/BC | 0,01 | 2:56:00 | 1543 | 2:56:00 | 1542 | 3:15:36 | 0.1771 | 0.1877 | 0.7285 | 0.0079 | 0.015 | 0.0306 | 0.0117 | 0.0417 | 0.0008 | 0.0017 | 0.0004 |  | 0.0013 | 0.0025 | 0.0055 | 0.0011 | 0.0076 |  |  | 0.0051 |  |  |  |  | RHI DELTEK D99 |  | RHI JUSTAL DS1015
2726 | 12007340 | 27.09.2020 | 162,816 | Арм500 | ГОСТ 34028-2016 | 36 | 180x180 | Открытая |  | 163,575 | 1,8 | 0,4 | 163.175 |  |  | 10 | 1577 | 7 | 5045 | 7412 | 6702 | 6853 | 8727 | 8757 | 200 | 7 | 2 | 2155 | 9 | 320 | 350 | 110 | [7 empty] | B 789/BC | 0,01 | 3:39:00 | 1543 | 3:39:00 | 1540 | 3:59:55 | 0.1947 | 0.202 | 0.7323 | 0.006 | 0.0146 | 0.0415 | 0.014 | 0.0345 | 0.0008 | 0.0023 | 0.0003 |  | 0.0015 | 0.0025 | 0.0056 | 0.0011 | 0.0074 |  |  | 0.0052 |  |  |  |  | RHI DELTEK D99 |  | RHI JUSTAL DS1015
2727 | 12007341 | 27.09.2020 | 162,816 | Арм500 | ГОСТ 34028-2016 | 37 | 180x180 | Открытая |  | 163,575 | 1,8 | 0,4 | 163.175 |  |  | 2 | 1570 | 7 | 5070 | 7440 | 6729 | 6881 | 8754 | 8785 | 200 | 7 | 2 | 2155 | 9 | 320 | 350 | 110 | [7 empty] | B 789/BC | 0,01 | 4:23:00 | 1538 | 4:23:00 | 1539 | 4:44:07 | 0.1873 | 0.2215 | 0.7661 | 0.0076 | 0.0136 | 0.0358 | 0.0161 | 0.0419 | 0.0008 | 0.0023 | 0.0004 |  | 0.0015 | 0.0024 | 0.0058 | 0.0015 | 0.0071 |  |  | 0.0052 |  |  |  |  | RHI DELTEK D99 |  | RHI JUSTAL DS1015
2728 | 12007342 | 27.09.2020 | 159,744 | Арм500 | ГОСТ 34028-2016 | 38 | 180x180 | Открытая |  | 160,496 | 1,8 | 0,4 | 160.096 |  |  | 11 | 1572 | 7 | 5097 | 7464 | 6757 | 6908 | 8779 | 8813 | 200 | 7 | 2 | 2155 | 9 | 320 | 350 | 110 | [7 empty] | B 789/BC | 0,01 | 5:07:00 | 1538 | 5:07:00 | 1536 | 5:28:57 | 0.1838 | 0.2082 | 0.7475 | 0.0103 | 0.0122 | 0.043 | 0.0249 | 0.0463 | 0.0009 | 0.0028 | 0.0004 |  | 0.0015 | 0.0029 | 0.0064 | 0.0017 | 0.0073 |  |  | 0.0052 |  |  |  |  | RHI DELTEK D99 |  | RHI JUSTAL DS1015
2729 | 12007343 | 27.09.2020 | 159,744 | Арм500 | ГОСТ 34028-2016 | 39 | 180x180 | Открытая |  | 160,496 | 1,8 | 0,4 | 160.096 |  |  | 7 | 1573 | 7 | 5125 | 7489 | 6784 | 6933 | 8807 | 8840 | 200 | 7 | 2 | 2155 | 9 | 320 | 350 | 110 | [7 empty] | B 789/BC | 0,01 | 5:50:00 | 1532 | 5:50:00 | 1531 | 6:10:47 | 0.1768 | 0.2081 | 0.7228 | 0.0165 | 0.015 | 0.041 | 0.0272 | 0.0457 | 0.001 | 0.0029 | 0.0004 |  | 0.0015 | 0.003 | 0.0031 | 0.0012 | 0.0072 |  |  | 0.0053 |  |  |  |  | RHI DELTEK D99 |  | RHI JUSTAL DS1015
2730 | 12007344 | 27.09.2020 | 159,744 | Арм500 | ГОСТ 34028-2016 | 40 | 180x180 | Открытая |  | 160,496 | 1,8 | 0,4 | 160.096 |  |  | 10 | 1574 | 7 | 5152 | 7517 | 6809 | 6960 | 8831 | 8868 | 200 | 7 | 2 | 2155 | 9 | 320 | 350 | 110 | [7 empty] | B 789/BC | 0,01 | 6:34:00 | 1537 | 6:34:00 | 1536 | 6:47:38 | 0.1909 | 0.2043 | 0.7307 | 0.0083 | 0.0171 | 0.0388 | 0.0231 | 0.0473 | 0.0008 | 0.0022 | 0.0004 |  | 0.0014 | 0.0031 | 0.0035 | 0.0023 | 0.0092 |  |  | 0.0053 |  |  |  |  | RHI DELTEK D99 |  | RHI JUSTAL DS1015
2731 | 12007345 | 27.09.2020 | 162,816 | Арм500 | ГОСТ 34028-2016 | 41 | 180x180 | Открытая |  | 163,575 | 1,8 | 0,4 | 163.175 |  |  | 2 | 1574 | 7 | 5180 | 7541 | 6837 | 6988 | 8859 | 8895 | 200 | 7 | 2 | 2155 | 9 | 320 | 350 | 110 | [9 empty] | 7:16:00 | 1541 | 7:16:00 | 1541 | 7:25:51 | 0.1902 | 0.1929 | 0.7197 | 0.009 | 0.0102 | 0.0295 | 0.0135 | 0.0444 | 0.0007 | 0.0017 | 0.0004 |  | 0.0013 | 0.0024 | 0.0031 | 0.0012 | 0.0077 |  |  | 0.0053 |  |  |  |  | RHI DELTEK D99 |  | RHI JUSTAL DS1015
2732 | 12007346 | 27.09.2020 | 165,888 | Арм500 | ГОСТ 34028-2016 | 42 | 180x180 | Открытая |  | 166,653 | 1,8 | 0,4 | 166.253 |  |  | 11 | 1572 | 7 | 5208 | 7569 | 6864 | 7016 | 8886 | 8923 | 200 | 7 | 2 | 2155 | 9 | 320 | 350 | 110 | [9 empty] | 8:00:00 | 1539 | 8:00:00 | 1536 | 8:02:44 | 0.186 | 0.1956 | 0.6971 | 0.0095 | 0.0111 | 0.0252 | 0.0074 | 0.036 | 0.0006 | 0.0013 | 0.0004 |  | 0.0013 | 0.0022 | 0.003 | 0.0016 | 0.0072 |  |  | 0.0051 |  |  |  |  | RHI DELTEK D99 |  | RHI JUSTAL DS1015
2733 | 12007347 | 27.09.2020 | 162,816 | Арм500 | ГОСТ 34028-2016 | 43 | 180x180 | Открытая |  | 163,575 | 1,8 | 0,4 | 163.175 |  |  | 7 | 1571 | 7 | 5232 | 7596 | 6892 | 7043 | 8914 | 8951 | 200 | 7 | 2 | 2155 | 9 | 320 | 350 | 110 | [9 empty] | 8:45:00 | 1537 | 8:45:00 | 1536 | 8:53:21 | 0.1877 | 0.1903 | 0.7173 | 0.0084 | 0.0145 | 0.0275 | 0.0077 | 0.031 | 0.0008 | 0.0023 | 0.0004 |  | 0.0013 | 0.0024 | 0.0037 | 0.0014 | 0.0081 |  |  | 0.0052 |  |  |  |  | RHI DELTEK D99 |  | RHI JUSTAL DS1015
2734 | 12007348 | 27.09.2020 | 156,672 | Арм500 | ГОСТ 34028-2016 | 44 | 180x180 | Открытая |  | 157,417 | 1,8 | 0,4 | 157.017 |  |  | 10 | 1573 | 7 | 5260 | 7621 | 6919 | 7068 | 8939 | 8978 | 200 | 7 | 2 | 2155 | 9 | 320 | 350 | 110 | [7 empty] | B 789/BC | 0,01 | 9:29:00 | 1542 | 9:29:00 | 1541 | 9:34:29 | 0.1892 | 0.1889 | 0.7432 | 0.0087 | 0.0139 | 0.03 | 0.0093 | 0.0322 | 0.0007 | 0.0028 | 0.0004 |  | 0.0015 | 0.0026 | 0.004 | 0.0019 | 0.0079 |  |  | 0.0054 |  | 0.0001 |  |  | RHI DELTEK D99 |  | RHI JUSTAL DS1015
2735 | 12007349 | 27.09.2020 | 162,816 | Арм500 | ГОСТ 34028-2016 | 45 | 180x180 | Открытая |  | 163,575 | 1,8 | 0,4 | 163.175 |  |  | 5 | 1578 | 7 | 5287 | 7649 | 6944 | 7095 | 8966 | 9006 | 200 | 7 | 2 | 2155 | 9 | 320 | 350 | 110 | [7 empty] | B 789/BC | 0,01 | 10:13:00 | 1542 | 10:13:00 | 1540 | 10:17:53 | 0.1985 | 0.1947 | 0.7114 | 0.0084 | 0.0135 | 0.0321 | 0.0094 | 0.0502 | 0.0008 | 0.0021 | 0.0004 |  | 0.0014 | 0.0024 | 0.0035 | 0.0014 | 0.0074 |  |  | 0.0051 |  |  |  |  | RHI DELTEK D99 |  | RHI JUSTAL DS1015
2736 | 12007350 | 27.09.2020 | 156,595 | Арм500 | ГОСТ 34028-2016 | 46 | 180x180 | Открытая |  | 157,34 | 1,8 | 0,4 | 156.94 |  |  | 7 | 1575 | 7 | 5315 | 7673 | 6972 | 7120 | 8991 | 9033 | 200 | 7 | 2 | 2155 | 9 | 320 | 350 | 110 | [9 empty] | 10:55:00 | 1549 | 10:55:00 | 1543 | 11:00:06 | 0.1863 | 0.2169 | 0.788 | 0.0208 | 0.0156 | 0.0369 | 0.0118 | 0.0379 | 0.0007 | 0.002 | 0.0004 |  | 0.0014 | 0.0027 | 0.0032 | 0.0012 | 0.006 |  |  | 0.0055 |  |  |  |  | RHI DELTEK D99 |  | RHI JUSTAL DS1015 |  | МГР 2 ручной рез по электрочасти ( с 11:36 )
2737 | 12007351 | 27.09.2020 | 165,888 | Арм500 | ГОСТ 34028-2016 | 47 | 180x180 | Открытая |  | 166,653 | 1,8 | 0,4 | 166.253 |  |  | 2 | 1571 | 7 | 5343 | 7701 | 6999 | 7148 | 9018 | 9061 | 200 | 7 | 2 | 2155 | 9 | 320 | 350 | 110 | [9 empty] | 11:41:00 | 1534 | 11:41:00 | 1535 | 11:47:51 | 0.203 | 0.1665 | 0.7472 | 0.0127 | 0.0159 | 0.0396 | 0.012 | 0.0419 | 0.0008 | 0.0019 | 0.0004 |  | 0.0013 | 0.0026 | 0.0042 | 0.001 | 0.0066 |  |  | 0.0054 |  |  |  |  | RHI DELTEK D99 |  | RHI JUSTAL DS1015
2738 | 12007352 | 27.09.2020 | 159,744 | Арм500 | ГОСТ 34028-2016 | 48 | 180x180 | Открытая |  | 160,496 | 1,8 | 0,4 | 160.096 |  |  | 10 | 1572 | 7 | 5370 | 7728 | 7027 | 7172 | 9043 | 9089 | 200 | 7 | 2 | 2155 | 9 | 320 | 350 | 110 | [9 empty] | 12:26:00 | 1535 | 12:26:00 | 1536 | 12:35:06 | 0.1907 | 0.2077 | 0.7325 | 0.0109 | 0.0129 | 0.0453 | 0.0141 | 0.0415 | 0.001 | 0.0024 | 0.0004 |  | 0.0016 | 0.0026 | 0.004 | 0.001 | 0.0072 |  |  | 0.0054 |  |  |  |  | RHI DELTEK D99 |  | RHI JUSTAL DS1015
2739 | 12007353 | 27.09.2020 | 162,713 | Арм500 | ГОСТ 34028-2016 | 49 | 180x180 | Открытая |  | 173,731 | 1,8 | 0,4 | 173.331 | 7,5 |  | 5 | 1575 | 7 | 5398 | 7753 | 7054 | 7200 | 9071 | 9116 | 200 | 7 | 2 | 2155 | 9 | 320 | 350 | 110 | [9 empty] | 13:12:00 | 1541 | 13:12:00 | 1541 | 13:20:04 | 0.1881 | 0.1853 | 0.7194 | 0.0076 | 0.0144 | 0.0491 | 0.0267 | 0.0421 | 0.0009 | 0.0023 | 0.0004 |  | 0.0014 | 0.0027 | 0.0045 | 0.0018 | 0.0066 |  |  | 0.0052 |  | 0.0001 |  |  | RHI DELTEK D99 |  | RHI JUSTAL DS1015 |  | Окончание серии
2740 | 12007354 | 27.09.2020 | 159,744 | Арм500 | ГОСТ 34028-2016 | 1 | 180x180 | Открытая |  | 161,996 | 1,8 | 0,4 | 161.596 |  |  | 7 | 1584 | 1 | 5423 | 7173 | 7082 | 7228 | 7767 | 9144 | 200 | 7 | 2 | 2155 | 9 | 320 | 350 | 110 | [9 empty] | 15:35:00 | 1547 | 15:35:00 | 1547 | 15:43:30 | 0.1901 | 0.1926 | 0.761 | 0.0029 | 0.0174 | 0.0458 | 0.0189 | 0.0426 | 0.0012 | 0.0021 | 0.0004 |  | 0.0014 | 0.0029 | 0.0043 | 0.0011 | 0.0085 |  |  | 0.0054 |  | 0.0001 |  |  | RHI DELTEK D99 |  | RHI JUSTAL DS1015 |  | Запуск серии
2741 | 12007355 | 27.09.2020 | 162,816 | Арм500 | ГОСТ 34028-2016 | 2 | 180x180 | Открытая |  | 163,575 | 1,8 | 0,4 | 163.175 |  |  | 11 | 1567 | 1 | 5447 | 7200 | 7109 | 7255 | 7794 | 9171 | 200 | 7 | 2 | 2155 | 9 | 320 | 350 | 110 | [9 empty] | 16:24:00 | 1536 | 16:24:00 | 1537 | 16:41:10 | 0.1841 | 0.186 | 0.7122 | 0.0062 | 0.016 | 0.0585 | 0.0458 | 0.0432 | 0.0009 | 0.0037 | 0.0005 |  | 0.0013 | 0.0032 | 0.0027 | 0.0011 | 0.0082 |  |  | 0.0053 |  |  |  |  | RHI DELTEK D99 |  | RHI JUSTAL DS1015
2742 | 12007356 | 27.09.2020 | 165,786 | Арм500 | ГОСТ 34028-2016 | 3 | 180x180 | Открытая |  | 166,55 | 1,8 | 0,4 | 166.15 |  |  | 10 | 1568 | 1 | 5475 | 7228 | 7137 | 7283 | 7822 | 9199 | 200 | 7 | 2 | 2155 | 9 | 320 | 350 | 110 | [9 empty] | 17:06:00 | 1535 | 17:06:00 | 1534 | 17:17:18 | 0.1837 | 0.1866 | 0.6984 | 0.0125 | 0.0145 | 0.0427 | 0.0185 | 0.0434 | 0.0007 | 0.0024 | 0.0003 |  | 0.0014 | 0.0029 | 0.0027 | 0.0013 | 0.0072 |  |  | 0.0053 |  |  |  |  | RHI DELTEK D99 |  | RHI JUSTAL DS1015 |  | МГР 1 сбой в работе (АСУТП)
2743 | 12007357 | 27.09.2020 | 162,816 | Арм500 | ГОСТ 34028-2016 | 4 | 180x180 | Открытая |  | 163,575 | 1,8 | 0,4 | 163.175 |  |  | 5 | 1570 | 1 | 5502 | 7255 | 7164 | 7310 | 7849 | 9223 | 200 | 7 | 2 | 2155 | 9 | 320 | 350 | 110 | [9 empty] | 17:45:00 | 1541 | 17:45:00 | 1542 | 17:51:31 | 0.1858 | 0.174 | 0.7067 | 0.0097 | 0.0138 | 0.0413 | 0.0164 | 0.0505 | 0.0009 | 0.0025 | 0.0004 |  | 0.0012 | 0.0028 | 0.0032 | 0.0013 | 0.007 |  |  | 0.0054 |  |  |  |  | RHI DELTEK D99 |  | RHI JUSTAL DS1015
2744 | 12007358 | 27.09.2020 | 159,744 | Арм500 | ГОСТ 34028-2016 | 5 | 180x180 | Открытая |  | 160,496 | 1,8 | 0,4 | 160.096 |  |  | 1 | 1576 | 1 | 5527 | 7280 | 7192 | 7338 | 7877 | 9251 | 200 | 7 | 2 | 2155 | 9 | 320 | 350 | 110 | [9 empty] | 18:25:00 | 1542 | 18:25:00 | 1539 | 18:33:23 | 0.1888 | 0.1787 | 0.7248 | 0.0096 | 0.0171 | 0.0543 | 0.0162 | 0.0417 | 0.0008 | 0.0029 | 0.0004 |  | 0.0012 | 0.0027 | 0.0027 | 0.0013 | 0.0074 |  |  | 0.0053 |  |  |  |  | RHI DELTEK D99 |  | RHI JUSTAL DS1015
2745 | 12007359 | 27.09.2020 | 159,744 | Арм500 | ГОСТ 34028-2016 | 6 | 180x180 | Открытая |  | 160,496 | 1,8 | 0,4 | 160.096 |  |  | 7 | 1565 | 1 | 5552 | 7308 | 7217 | 7366 | 7905 | 9279 | 200 | 7 | 2 | 2155 | 9 | 320 | 350 | 110 | [7 empty] | B 789/BC | 0,02 | 19:05:00 | 1543 | 19:05:00 | 1543 | 19:11:14 | 0.1892 | 0.1773 | 0.715 | 0.0056 | 0.0117 | 0.0358 | 0.0149 | 0.0464 | 0.0009 | 0.0025 | 0.0004 |  | 0.0012 | 0.0025 | 0.0026 | 0.0013 | 0.0083 |  |  | 0.0052 |  |  |  |  | RHI DELTEK D99 |  | RHI JUSTAL DS1015
2746 | 12007360 | 27.09.2020 | 159,744 | Арм500 | ГОСТ 34028-2016 | 7 | 180x180 | Открытая |  | 160,496 | 1,8 | 0,4 | 160.096 |  |  | 11 | 1567 | 1 | 5573 | 7335 | 7244 | 7393 | 7932 | 9306 | 200 | 7 | 2 | 2155 | 9 | 320 | 350 | 110 | [7 empty] | B 789/BC | 0,02 | 19:45:00 | 1540 | 19:45:00 | 1541 | 19:49:14 | 0.1873 | 0.1973 | 0.7112 | 0.0058 | 0.0186 | 0.0501 | 0.0204 | 0.0478 | 0.0009 | 0.0027 | 0.0004 |  | 0.0013 | 0.0024 | 0.0037 | 0.002 | 0.0071 |  |  | 0.0052 |  | 0.0001 |  |  | RHI DELTEK D99 |  | RHI JUSTAL DS1015
2747 | 12007361 | 27.09.2020 | 162,816 | Арм500 | ГОСТ 34028-2016 | 8 | 180x180 | Открытая |  | 163,575 | 1,8 | 0,4 | 163.175 |  |  | 10 | 1564 | 1 | 5598 | 7363 | 7272 | 7421 | 7960 | 9334 | 200 | 7 | 2 | 2155 | 9 | 320 | 350 | 110 | [7 empty] | B 789/BC | 0,01 | 20:25:00 | 1540 | 20:25:00 | 1541 | 20:34:21 | 0.1812 | 0.1872 | 0.7141 | 0.0076 | 0.0135 | 0.0452 | 0.0156 | 0.0438 | 0.0009 | 0.0027 | 0.0003 |  | 0.0013 | 0.0027 | 0.0028 | 0.0015 | 0.0071 |  |  | 0.0054 |  |  |  |  | RHI DELTEK D99 |  | RHI JUSTAL DS1015
2748 | 12007362 | 27.09.2020 | 165,888 | Арм500 | ГОСТ 34028-2016 | 9 | 180x180 | Открытая |  | 166,653 | 1,8 | 0,4 | 166.253 |  |  | 5 | 1563 | 1 | 5622 | 7390 | 7299 | 7452 | 7987 | 9361 | 200 | 7 | 2 | 2155 | 9 | 320 | 350 | 110 | [7 empty] | B 789/BC | 0,02 | 21:05:00 | 1536 | 21:05:00 | 1538 | 21:08:00 | 0.1962 | 0.1817 | 0.7027 | 0.0085 | 0.0135 | 0.047 | 0.0171 | 0.0455 | 0.001 | 0.0032 | 0.0003 |  | 0.0013 | 0.0026 | 0.0039 | 0.0014 | 0.0071 |  |  | 0.0053 |  |  |  |  | RHI DELTEK D99 |  | RHI JUSTAL DS1015
2749 | 12007363 | 27.09.2020 | 162,816 | Арм500 | ГОСТ 34028-2016 | 10 | 180x180 | Открытая |  | 163,575 | 1,8 | 0,4 | 163.175 |  |  | 1 | 1567 | 1 | 5644 | 7421 | 7327 | 7479 | 8015 | 9389 | 200 | 7 | 2 | 2155 | 9 | 320 | 350 | 110 | [7 empty] | B 789/BC | 0,01 | 21:50:00 | 1541 | 21:50:00 | 1538 | 21:52:26 | 0.1909 | 0.1871 | 0.7015 | 0.0064 | 0.0129 | 0.0341 | 0.019 | 0.0484 | 0.0009 | 0.0029 | 0.0003 |  | 0.0013 | 0.0023 | 0.0036 | 0.0022 | 0.0077 |  |  | 0.0054 |  | 0.0001 |  |  | RHI DELTEK D99 |  | RHI JUSTAL DS1015
2750 | 12007364 | 27.09.2020 | 168,96 | Арм500 | ГОСТ 34028-2016 | 11 | 180x180 | Открытая |  | 169,731 | 1,8 | 0,4 | 169.331 |  |  | 7 | 1564 | 1 | 5668 | 7449 | 7355 | 7507 | 8046 | 9420 | 200 | 7 | 2 | 2155 | 9 | 320 | 350 | 110 | [7 empty] | B 789/BC | 0,02 | 22:30:00 | 1535 | 22:30:00 | 1540 | 22:34:31 | 0.1806 | 0.1901 | 0.7087 | 0.0095 | 0.0136 | 0.029 | 0.012 | 0.0467 | 0.0008 | 0.002 | 0.0003 |  | 0.0012 | 0.0023 | 0.0027 | 0.0018 | 0.0066 |  |  | 0.0051 |  |  |  |  | RHI DELTEK D99 |  | RHI JUSTAL DS1015
2751 | 12007365 | 27.09.2020 | 162,816 | Арм500 | ГОСТ 34028-2016 | 12 | 180x180 | Открытая |  | 163,575 | 1,8 | 0,4 | 163.175 |  |  | 11 | 1567 | 1 | 5690 | 7476 | 7382 | 7537 | 8073 | 9447 | 200 | 7 | 2 | 2155 | 9 | 320 | 350 | 110 | [7 empty] | B 789/BC | 0,02 | 23:10:00 | 1542 | 23:10:00 | 1540 | 23:10:01 | 0.1868 | 0.1826 | 0.7155 | 0.0113 | 0.0113 | 0.0339 | 0.0152 | 0.0477 | 0.0008 | 0.0025 | 0.0004 |  | 0.0012 | 0.0023 | 0.0052 | 0.0014 | 0.0079 |  |  | 0.0052 |  | 0.0001 |  |  | RHI DELTEK D99 |  | RHI JUSTAL DS1015
2752 | 12007366 | 27.09.2020 | 165,888 | Арм500 | ГОСТ 34028-2016 | 13 | 180x180 | Открытая |  | 166,653 | 1,8 | 0,4 | 166.253 |  |  | 10 | 1565 | 1 | 5715 | 7504 | 7410 | 7568 | 8101 | 9475 | 200 | 7 | 2 | 2155 | 9 | 320 | 350 | 110 | [7 empty] | B 789/BC | 0,02 | 23:50:00 | 1541 | 23:50:00 | 1541 | 23:56:32 | 0.1711 | 0.1835 | 0.7225 | 0.0145 | 0.0141 | 0.0352 | 0.0189 | 0.0429 | 0.0007 | 0.002 | 0.0004 |  | 0.0012 | 0.0025 | 0.0023 | 0.0014 | 0.008 |  |  | 0.005 |  |  |  |  | RHI DELTEK D99 |  | RHI JUSTAL DS1015
2753 | 12007367 | 28.09.2020 | 159,744 | Арм500 | ГОСТ 34028-2016 | 14 | 180x180 | Открытая |  | 160,996 | 1,8 | 0,4 | 160.596 |  |  | 5 | 1563 | 1 | 5718 | 7535 | 7441 | 7599 | 8135 | 9509 | 200 | 7 | 2 | 2155 | 9 | 320 | 350 | 110 | [7 empty] | B 789/BC | 0,01 | 0:30:00 | 1543 | 0:30:00 | 1542 | 0:36:57 | 0.1791 | 0.1816 | 0.7065 | 0.0173 | 0.0181 | 0.0309 | 0.014 | 0.0463 | 0.0007 | 0.0016 | 0.0004 |  | 0.0012 | 0.0024 | 0.0042 | 0.0012 | 0.0079 |  |  | 0.005 |  |  |  |  | RHI DELTEK D99 |  | RHI JUSTAL DS1015 |  | 00:32 закрыли 1 ручей низкий расход воды на 1 зону (Энергетики АСУТП)
2754 | 12007368 | 28.09.2020 | 165,888 | Арм500 | ГОСТ 34028-2016 | 15 | 180x180 | Открытая |  | 166,853 | 1,8 | 0,4 | 166.453 |  |  | 1 | 1568 | 1 | 5727 | 7565 | 7471 | 7633 | 8165 | 9539 | 200 | 7 | 2 | 2155 | 9 | 320 | 350 | 110 | [7 empty] | B 789/BC | 0,02 | 1:15:00 | 1541 | 1:15:00 | 1540 | 1:23:38 | 0.1921 | 0.1983 | 0.7205 | 0.0127 | 0.0152 | 0.0333 | 0.015 | 0.0394 | 0.0008 | 0.002 | 0.0004 |  | 0.0014 | 0.0024 | 0.0069 | 0.0013 | 0.0082 |  |  | 0.0052 |  |  |  |  | RHI DELTEK D99 |  | RHI JUSTAL DS1015 |  | 1:40 запустили 1 ручей.
2755 | 12007369 | 28.09.2020 | 159,744 | Арм500 | ГОСТ 34028-2016 | 16 | 180x180 | Открытая |  | 160,496 | 1,8 | 0,4 | 160.096 |  |  | 7 | 1567 | 1 | 5752 | 7593 | 7499 | 7657 | 8193 | 9567 | 200 | 7 | 2 | 2155 | 9 | 320 | 350 | 110 | [7 empty] | B 789/BC | 0,01 | 2:00:00 | 1543 | 2:00:00 | 1541 | 2:05:29 | 0.1929 | 0.1893 | 0.7291 | 0.007 | 0.0165 | 0.034 | 0.0136 | 0.0407 | 0.0007 | 0.0018 | 0.0004 |  | 0.0012 | 0.0024 | 0.003 | 0.0011 | 0.0092 |  |  | 0.005 |  | 0.0001 |  |  | RHI DELTEK D99 |  | RHI JUSTAL DS1015
2756 | 12007370 | 28.09.2020 | 165,888 | Арм500 | ГОСТ 34028-2016 | 17 | 180x180 | Открытая |  | 166,653 | 1,8 | 0,4 | 166.253 |  |  | 11 | 1564 | 1 | 5779 | 7621 | 7526 | 7685 | 8221 | 9595 | 200 | 7 | 2 | 2155 | 9 | 320 | 350 | 110 | [7 empty] | B 789/BC | 0,01 | 2:40:00 | 1538 | 2:40:00 | 1540 | 2:46:12 | 0.1825 | 0.1868 | 0.7176 | 0.0111 | 0.0136 | 0.0326 | 0.0139 | 0.0399 | 0.0008 | 0.002 | 0.0005 |  | 0.0012 | 0.0024 | 0.0045 | 0.0016 | 0.0087 |  |  | 0.005 |  |  |  |  | RHI DELTEK D99 |  | RHI JUSTAL DS1015
2757 | 12007371 | 28.09.2020 | 159,744 | Арм500 | ГОСТ 34028-2016 | 18 | 180x180 | Открытая |  | 160,496 | 1,8 | 0,4 | 160.096 |  |  | 10 | 1565 | 1 | 5807 | 7645 | 7551 | 7712 | 8248 | 9622 | 200 | 7 | 2 | 2155 | 9 | 320 | 350 | 110 | [7 empty] | B 789/BC | 0,01 | 3:20:00 | 1543 | 3:20:00 | 1542 | 3:22:19 | 0.1918 | 0.1802 | 0.7094 | 0.0132 | 0.0165 | 0.0515 | 0.0257 | 0.0582 | 0.0009 | 0.0026 | 0.0005 |  | 0.0013 | 0.0025 | 0.0059 | 0.0021 | 0.0086 |  |  | 0.0051 |  | 0.0001 |  |  | RHI DELTEK D99 |  | RHI JUSTAL DS1015
2758 | 12007372 | 28.09.2020 | 165,888 | Арм500 | ГОСТ 34028-2016 | 19 | 180x180 | Открытая |  | 166,653 | 1,8 | 0,4 | 166.253 |  |  | 5 | 1563 | 1 | 5834 | 7673 | 7579 | 7740 | 8276 | 9650 | 200 | 7 | 2 | 2155 | 9 | 320 | 350 | 110 | [7 empty] | B 789/BC | 0,01 | 4:00:00 | 1541 | 4:00:00 | 1543 | 4:01:41 | 0.1828 | 0.1842 | 0.7151 | 0.0078 | 0.0167 | 0.0409 | 0.0192 | 0.0459 | 0.0008 | 0.0023 | 0.0005 |  | 0.0012 | 0.0028 | 0.0026 | 0.0013 | 0.0081 |  |  | 0.0051 |  |  |  |  | RHI DELTEK D99 |  | RHI JUSTAL DS1015
2759 | 12007373 | 28.09.2020 | 153,6 | Арм500 | ГОСТ 34028-2016 | 20 | 180x180 | Открытая |  | 154,338 | 1,8 | 0,4 | 153.938 |  |  | 1 | 1562 | 1 | 5859 | 7700 | 7603 | 7765 | 8300 | 9674 | 200 | 7 | 2 | 2155 | 9 | 320 | 350 | 110 | [7 empty] | B 789/BC | 0,01 | 4:40:00 | 1541 | 4:40:00 | 1542 | 5:31:57 | 0.1805 | 0.171 | 0.7247 | 0.0113 | 0.0148 | 0.0438 | 0.0219 | 0.0516 | 0.0009 | 0.0026 | 0.0005 |  | 0.0011 | 0.003 | 0.0033 | 0.0013 | 0.008 |  |  | 0.005 |  |  |  |  | RHI DELTEK D99 |  | RHI JUSTAL DS1015
2760 | 12007374 | 28.09.2020 | 159,744 | Арм500 | ГОСТ 34028-2016 | 21 | 180x180 | Открытая |  | 160,496 | 1,8 | 0,4 | 160.096 |  |  | 7 | 1562 | 1 | 5884 | 7725 | 7631 | 7792 | 8328 | 9702 | 200 | 7 | 2 | 2155 | 9 | 320 | 350 | 110 | [7 empty] | B 789/BC | 0,01 | 5:15:00 | 1542 | 5:15:00 | 1541 | 5:34:11 | 0.1834 | 0.1693 | 0.7106 | 0.0134 | 0.0143 | 0.0391 | 0.017 | 0.0438 | 0.0007 | 0.0022 | 0.0005 |  | 0.0011 | 0.0029 | 0.0039 | 0.0022 | 0.0089 |  |  | 0.0051 |  | 0.0001 |  |  | RHI DELTEK D99 |  | RHI JUSTAL DS1015
2761 | 12007375 | 28.09.2020 | 159,744 | Арм500 | ГОСТ 34028-2016 | 22 | 180x180 | Открытая |  | 160,496 | 1,8 | 0,4 | 160.096 |  |  | 11 | 1564 | 1 | 5911 | 7753 | 7655 | 7817 | 8356 | 9730 | 200 | 7 | 2 | 2155 | 9 | 320 | 350 | 110 | [7 empty] | B 789/BC | 0,02 | 5:55:00 | 1543 | 5:55:00 | 1540 | 5:56:36 | 0.1982 | 0.1874 | 0.732 | 0.0062 | 0.0116 | 0.0252 | 0.0046 | 0.0195 | 0.0002 | 0.0009 | 0.0004 |  | 0.0013 | 0.0029 | 0.0036 | 0.0013 | 0.0079 |  |  | 0.0048 |  | 0.0001 |  |  | RHI DELTEK D99 |  | RHI JUSTAL DS1015
2762 | 12007376 | 28.09.2020 | 156,672 | Арм500 | ГОСТ 34028-2016 | 23 | 180x180 | Открытая |  | 157,417 | 1,8 | 0,4 | 157.017 |  |  | 10 | 1561 | 1 | 5939 | 7777 | 7683 | 7844 | 8380 | 9754 | 200 | 7 | 2 | 2155 | 9 | 320 | 350 | 110 | [7 empty] | B 789/BC | 0,01 | 6:34:00 | 1541 | 6:34:00 | 1537 | 6:41:39 | 0.1971 | 0.1882 | 0.7203 | 0.0057 | 0.0124 | 0.0242 | 0.0014 | 0.0112 | 0.0002 | 0.0007 | 0.0005 |  | 0.0013 | 0.003 | 0.0034 | 0.0013 | 0.0078 |  |  | 0.005 |  |  |  |  | RHI DELTEK D99 |  | RHI JUSTAL DS1015
2763 | 12007377 | 28.09.2020 | 159,744 | Арм500 | ГОСТ 34028-2016 | 24 | 180x180 | Открытая |  | 160,496 | 1,8 | 0,4 | 160.096 |  |  | 5 | 1561 | 1 | 5966 | 7805 | 7708 | 7869 | 8408 | 9782 | 200 | 7 | 2 | 2155 | 9 | 320 | 350 | 110 | [7 empty] | B 789/BC | 0,01 | 7:10:00 | 1542 | 7:10:00 | 1542 | 7:19:42 | 0.1856 | 0.167 | 0.7252 | 0.0092 | 0.0135 | 0.0333 | 0.0102 | 0.035 | 0.0007 | 0.0017 | 0.0006 |  | 0.0011 | 0.0031 | 0.003 | 0.0013 | 0.0071 |  |  | 0.0051 |  |  |  |  | RHI DELTEK D99 |  | RHI JUSTAL DS1015
2764 | 12007378 | 28.09.2020 | 165,888 | Арм500 | ГОСТ 34028-2016 | 25 | 180x180 | Открытая |  | 166,653 | 1,8 | 0,4 | 166.253 |  |  | 1 | 1560 | 1 | 5994 | 7832 | 7735 | 7897 | 8435 | 9809 | 200 | 7 | 2 | 2155 | 9 | 320 | 350 | 110 | [7 empty] | B 789/BC | 0,01 | 7:49:00 | 1538 | 7:49:00 | 1539 | 7:55:47 | 0.182 | 0.217 | 0.7303 | 0.0047 | 0.0116 | 0.0435 | 0.0133 | 0.0427 | 0.0012 | 0.0021 | 0.0004 |  | 0.0013 | 0.0026 | 0.0033 | 0.001 | 0.0084 |  |  | 0.005 |  | 0.0001 |  |  | RHI DELTEK D99 |  | RHI JUSTAL DS1015
2765 | 12007379 | 28.09.2020 | 162,816 | Арм500 | ГОСТ 34028-2016 | 26 | 180x180 | Открытая |  | 163,575 | 1,8 | 0,4 | 163.175 |  |  | 7 | 1557 | 1 | 6022 | 7857 | 7763 | 7924 | 8463 | 9837 | 200 | 7 | 2 | 2155 | 9 | 320 | 350 | 110 | [7 empty] | B 789/BC | 0,01 | 8:12:00 | 1542 | 8:12:00 | 1540 | 8:39:46 | 0.1888 | 0.2074 | 0.9726 | 0.0109 | 0.014 | 0.0405 | 0.0114 | 0.0416 | 0.0009 | 0.0018 | 0.0005 |  | 0.0014 | 0.0037 | 0.0034 | 0.001 | 0.0082 |  |  | 0.0056 |  |  |  |  | RHI DELTEK D99 |  | RHI JUSTAL DS1015
2766 | 12007380 | 28.09.2020 | 162,816 | Арм500 | ГОСТ 34028-2016 | 27 | 180x180 | Открытая |  | 163,575 | 1,8 | 0,4 | 163.175 |  |  | 11 | 1558 | 1 | 6049 | 7885 | 7787 | 7952 | 8491 | 9865 | 200 | 7 | 2 | 2155 | 9 | 320 | 350 | 110 | [7 empty] | B 789/BC | 0,03 | 9:12:00 | 1539 | 9:12:00 | 1536 | 9:16:34 | 0.1899 | 0.1986 | 1.0074 | 0.0095 | 0.0144 | 0.0419 | 0.0122 | 0.0415 | 0.0009 | 0.0021 | 0.0006 |  | 0.0014 | 0.0037 | 0.0026 | 0.0013 | 0.0072 |  |  | 0.0058 |  |  |  |  | RHI DELTEK D99 |  | RHI JUSTAL DS1015
2767 | 12007381 | 28.09.2020 | 172,032 | Арм500 | ГОСТ 34028-2016 | 28 | 180x180 | Открытая |  | 172,81 | 1,8 | 0,4 | 172.41 |  |  | 10 | 1558 | 1 | 6080 | 7912 | 7818 | 7979 | 8518 | 9892 | 200 | 7 | 2 | 2155 | 9 | 320 | 350 | 110 | [7 empty] | B 789/BC | 0,01 | 9:52:00 | 1538 | 9:52:00 | 1536 | 9:56:36 | 0.2001 | 0.212 | 0.9929 | 0.009 | 0.0127 | 0.0465 | 0.0246 | 0.0411 | 0.0009 | 0.0075 | 0.0005 |  | 0.0019 | 0.0035 | 0.0075 | 0.0017 | 0.0053 |  |  | 0.0056 |  | 0.0001 |  |  | RHI DELTEK D99 |  | RHI JUSTAL DS1015
2768 | 12007382 | 28.09.2020 | 162,816 | Арм500 | ГОСТ 34028-2016 | 29 | 180x180 | Открытая |  | 163,575 | 1,8 | 0,4 | 163.175 |  |  | 5 | 1558 | 1 | 6107 | 7940 | 7846 | 8007 | 8543 | 9920 | 200 | 7 | 2 | 2155 | 9 | 320 | 350 | 110 | [7 empty] | B 789/BC | 0,01 | 10:33:00 | 1534 | 10:33:00 | 1531 | 10:37:28 | 0.1976 | 0.1983 | 1.0119 | 0.009 | 0.0122 | 0.049 | 0.017 | 0.0423 | 0.0011 | 0.0032 | 0.0006 |  | 0.0016 | 0.0037 | 0.0043 | 0.0016 | 0.0066 |  |  | 0.0058 |  | 0.0001 |  |  | RHI DELTEK D99 |  | RHI JUSTAL DS1015
2769 | 12007383 | 28.09.2020 | 159,744 | Арм500 | ГОСТ 34028-2016 | 30 | 180x180 | Открытая |  | 160,496 | 1,8 | 0,4 | 160.096 |  |  | 1 | 1561 |  | 6135 | 7967 | 7870 | 8035 | 8567 | 9947 | 200 | 7 | 2 | 2155 | 9 | 320 | 350 | 110 | [7 empty] | B 789/BC | 0,01 | 11:14:00 | 1533 | 11:14:00 | 1535 | 11:19:21 | 0.192 | 0.1819 | 1.0205 | 0.0119 | 0.0127 | 0.0444 | 0.014 | 0.0476 | 0.0014 | 0.0019 | 0.0005 |  | 0.0014 | 0.0035 | 0.0032 | 0.0014 | 0.007 |  |  | 0.0059 |  |  |  |  | RHI DELTEK D99 |  | RHI JUSTAL DS1015
2770 | 12007384 | 28.09.2020 | 159,744 | Арм500 | ГОСТ 34028-2016 | 31 | 180x180 | Открытая |  | 160,496 | 1,8 | 0,4 | 160.096 |  |  | 7 | 1566 | 1 | 6163 | 7995 | 7898 | 8059 | 8592 | 9975 | 200 | 7 | 2 | 2155 | 9 | 320 | 350 | 110 | [7 empty] | B 789/BC | 0,01 | 11:52:00 | 1540 | 11:52:00 | 1540 | 11:57:12 | 0.1882 | 0.2223 | 0.9853 | 0.0087 | 0.0112 | 0.0484 | 0.015 | 0.0433 | 0.001 | 0.002 | 0.0005 |  | 0.0017 | 0.0034 | 0.0039 | 0.0028 | 0.0073 |  |  | 0.0058 |  | 0.0001 |  |  | RHI DELTEK D99 |  | RHI JUSTAL DS1015
2771 | 12007385 | 28.09.2020 | 164,979 | Арм500 | ГОСТ 34028-2016 | 32 | 180x180 | Открытая |  | 174,742 | 1,8 | 0,4 | 174.342 | 6,2 |  | 11 | 1566 | 1 | 6190 | 8023 | 7926 | 8087 | 8620 | 10003 | 200 | 7 | 2 | 2155 | 9 | 320 | 350 | 110 | [7 empty] | B 789/BC | 0,01 | 12:32:00 | 1544 | 12:32:00 | 1541 | 12:36:38 | 0.2022 | 0.2509 | 1.0097 | 0.0087 | 0.0141 | 0.0479 | 0.0128 | 0.0459 | 0.0012 | 0.0019 | 0.0005 |  | 0.0021 | 0.0038 | 0.0034 | 0.0029 | 0.0073 |  |  | 0.0059 |  | 0.0001 |  |  | RHI DELTEK D99 |  | RHI JUSTAL DS1015
2772 | 12007386 | 28.09.2020 | 153,6 | Арм500 | ГОСТ 34028-2016 | 1 | 180x180 | Открытая |  | 155,238 | 1,8 | 0,4 | 154.838 |  |  | 10 | 1576 | 4 | 10702 | 8048 | 7951 | 8115 | 8645 | 10135 | 200 | 7 | 2 | 2155 | 9 | 320 | 350 | 110 | [7 empty] | B 789/BC | 0,09 | 13:55:00 | 1539 | 13:55:00 | 1535 | 13:59:48 | 0.2044 | 0.1855 | 0.6979 | 0.0065 | 0.013 | 0.0455 | 0.0183 | 0.0414 | 0.0009 | 0.0021 | 0.0004 |  | 0.0016 | 0.0026 | 0.0103 | 0.0017 | 0.0088 |  |  | 0.005 |  | 0.0001 |  |  | RHI DELTEK D99 |  | RHI JUSTAL DS1015
2773 | 12007387 | 28.09.2020 | 162,816 | Арм500 | ГОСТ 34028-2016 | 2 | 180x180 | Открытая |  | 164,075 | 1,8 | 0,4 | 163.675 |  |  | 1 | 1565 | 4 | 10732 | 8078 | 7981 | 8145 | 8654 | 10165 | 200 | 7 | 2 | 2155 | 9 | 320 | 350 | 110 | [7 empty] | B 789/BC | 0,03 | 14:37:00 | 1539 | 14:37:00 | 1535 | 14:41:56 | 0.1978 | 0.2111 | 0.7206 | 0.0053 | 0.0139 | 0.0472 | 0.0139 | 0.043 | 0.0009 | 0.0016 | 0.0004 |  | 0.0018 | 0.003 | 0.0064 | 0.0023 | 0.0072 |  |  | 0.0049 |  | 0.0001 |  |  | RHI DELTEK D99 |  | RHI JUSTAL DS1015 |  | 14:47 закрыли 5 ручей. Сбой в работе МКК
2774 | 12007388 | 28.09.2020 | 162,816 | Арм500 | ГОСТ 34028-2016 | 3 | 180x180 | Открытая |  | 163,575 | 1,8 | 0,4 | 163.175 |  |  | 5 | 1565 | 4 | 10766 | 8109 | 8015 | 8176 |  | 10199 | 200 | 7 | 2 | 2155 | 9 | 320 | 350 | 110 | [7 empty] | B 789/BC | 0,01 | 15:19:00 | 1534 | 15:19:00 | 1535 | 15:23:29 | 0.2003 | 0.1936 | 0.7235 | 0.0108 | 0.0136 | 0.045 | 0.0115 | 0.0468 | 0.001 | 0.0015 | 0.0004 |  | 0.0016 | 0.0029 | 0.0069 | 0.0015 | 0.0072 |  |  | 0.0051 |  | 0.0001 |  |  | RHI DELTEK D99 |  | RHI JUSTAL DS1015
2775 | 12007389 | 28.09.2020 | 156,672 | Арм500 | ГОСТ 34028-2016 | 4 | 180x180 | Открытая |  | 157,417 | 1,8 | 0,4 | 157.017 |  |  | 11 | 1571 | 4 | 10797 | 8137 | 8046 | 8210 |  | 10233 | 200 | 7 | 2 | 2155 | 9 | 320 | 350 | 110 | [7 empty] | B 789/BC | 0,02 | 16:04:00 | 1541 | 16:04:00 | 1543 | 16:09:13 | 0.1993 | 0.1863 | 0.7078 | 0.0097 | 0.0109 | 0.0654 | 0.0202 | 0.0429 | 0.0011 | 0.0045 | 0.0004 |  | 0.0014 | 0.0028 | 0.005 | 0.0014 | 0.0055 |  |  | 0.0051 |  | 0.0001 |  |  | RHI DELTEK D99 |  | RHI JUSTAL DS1015
2776 | 12007390 | 28.09.2020 | 162,79 | Арм500 | ГОСТ 34028-2016 | 5 | 180x180 | Открытая |  | 163,748 | 1,8 | 0,4 | 163.348 |  |  | 7 | 1570 | 4 | 10828 | 8164 | 8073 | 8237 | 8672 | 10264 | 200 | 7 | 2 | 2155 | 9 | 320 | 350 | 110 | [7 empty] | B 789/BC | 0,03 | 16:50:00 | 1539 | 16:50:00 | 1538 | 16:55:20 | 0.2002 | 0.1841 | 0.696 | 0.0127 | 0.0122 | 0.0597 | 0.0238 | 0.0379 | 0.0011 | 0.0063 | 0.0004 |  | 0.0014 | 0.0029 | 0.004 | 0.0016 | 0.006 |  |  | 0.0051 |  | 0.0001 |  |  | RHI DELTEK D99 |  | RHI JUSTAL DS1015 |  | 16:57 запуск 5 ручья
2777 | 12007391 | 28.09.2020 | 165,888 | Арм500 | ГОСТ 34028-2016 | 6 | 180x180 | Открытая |  | 166,653 | 1,8 | 0,4 | 166.253 |  |  | 10 | 1566 | 4 | 10858 | 8192 | 8104 | 8265 | 8694 | 10291 | 200 | 7 | 2 | 2155 | 9 | 320 | 350 | 110 | [7 empty] | B 789/BC | 0,01 | 17:33:00 | 1546 | 17:33:00 | 1543 | 17:37:00 | 0.1941 | 0.2067 | 0.724 | 0.0111 | 0.0119 | 0.0556 | 0.0295 | 0.0448 | 0.0011 | 0.0041 | 0.0005 |  | 0.0015 | 0.0028 | 0.006 | 0.0019 | 0.007 |  |  | 0.0052 |  | 0.0001 |  |  | RHI DELTEK D99 |  | RHI JUSTAL DS1015
2778 | 12007392 | 28.09.2020 | 159,744 | Арм500 | ГОСТ 34028-2016 | 7 | 180x180 | Открытая |  | 160,496 | 1,8 | 0,4 | 160.096 |  |  | 1 | 1563 | 4 | 10886 | 8219 | 8132 | 8293 | 8715 | 10319 | 200 | 7 | 2 | 2155 | 9 | 320 | 350 | 110 | [7 empty] | B 789/BC | 0,01 | 18:12:00 | 1539 | 18:12:00 | 1538 | 18:17:23 | 0.1891 | 0.1834 | 0.7083 | 0.0075 | 0.0118 | 0.0537 | 0.027 | 0.0489 | 0.0011 | 0.0069 | 0.0005 |  | 0.0014 | 0.0026 | 0.005 | 0.0015 | 0.0073 |  |  | 0.005 |  | 0.0001 |  |  | RHI DELTEK D99 |  | RHI JUSTAL DS1015
2779 | 12007393 | 28.09.2020 | 159,744 | Арм500 | ГОСТ 34028-2016 | 8 | 180x180 | Открытая |  | 160,496 | 1,8 | 0,4 | 160.096 |  |  | 5 | 1561 | 4 | 10913 | 8244 | 8159 | 8323 | 8737 | 10346 | 200 | 7 | 2 | 2155 | 9 | 320 | 350 | 110 | [7 empty] | B 789/BC | 0,02 | 18:52:00 | 1539 | 18:52:00 | 1538 | 19:00:11 | 0.1952 | 0.1958 | 0.7046 | 0.0086 | 0.0133 | 0.048 | 0.0196 | 0.0459 | 0.0009 | 0.0049 | 0.0005 |  | 0.0014 | 0.0025 | 0.004 | 0.0017 | 0.0066 |  |  | 0.0051 |  |  |  |  | RHI DELTEK D99 |  | RHI JUSTAL DS1015
2780 | 12007394 | 28.09.2020 | 159,744 | Арм500 | ГОСТ 34028-2016 | 9 | 180x180 | Открытая |  | 160,496 | 1,8 | 0,4 | 160.096 |  |  | 11 | 1561 | 4 | 10944 | 8272 | 8187 | 8351 | 8755 | 10374 | 200 | 7 | 2 | 2155 | 9 | 320 | 350 | 110 | [9 empty] | 19:32:00 | 1539 | 19:32:00 | 1536 | 19:35:47 | 0.1884 | 0.1887 | 0.7059 | 0.0157 | 0.0112 | 0.0527 | 0.0207 | 0.0392 | 0.001 | 0.0037 | 0.0004 |  | 0.0015 | 0.0023 | 0.0039 | 0.0015 | 0.005 |  |  | 0.0052 |  | 0.0001 |  |  | RHI DELTEK D99 |  | RHI JUSTAL DS1015
2781 | 12007395 | 28.09.2020 | 165,888 | Арм500 | ГОСТ 34028-2016 | 10 | 180x180 | Открытая |  | 166,653 | 1,8 | 0,4 | 166.253 |  |  | 7 | 1563 | 4 | 10975 | 8299 | 8215 | 8379 | 8777 | 10405 | 200 | 7 | 2 | 2155 | 9 | 320 | 350 | 110 | [9 empty] | 20:12:00 | 1537 | 20:12:00 | 1533 | 20:40:53 | 0.1816 | 0.1574 | 0.6899 | 0.0137 | 0.0118 | 0.0533 | 0.0152 | 0.0433 | 0.0012 | 0.0022 | 0.0004 |  | 0.0014 | 0.002 | 0.0033 | 0.0024 | 0.0062 |  |  | 0.0051 |  | 0.0001 |  |  | RHI DELTEK D99 |  | RHI JUSTAL DS1015
2782 | 12007396 | 28.09.2020 | 156,672 | Арм500 | ГОСТ 34028-2016 | 11 | 180x180 | Открытая |  | 157,417 | 1,8 | 0,4 | 157.017 |  |  | 10 | 1563 | 4 | 11002 | 8324 | 8242 | 8406 | 8798 | 10432 | 200 | 7 | 2 | 2155 | 9 | 320 | 350 | 110 | [9 empty] | 20:53:00 | 1536 | 20:53:00 | 1536 | 21:19:01 | 0.1855 | 0.1877 | 0.6922 | 0.0038 | 0.0114 | 0.0398 | 0.0143 | 0.0463 | 0.0013 | 0.0022 | 0.0003 |  | 0.0014 | 0.002 | 0.0032 | 0.0011 | 0.0065 |  |  | 0.0051 |  | 0.0001 |  |  | RHI DELTEK D99 |  | RHI JUSTAL DS1015
2783 | 12007397 | 28.09.2020 | 159,744 | Арм500 | ГОСТ 34028-2016 | 12 | 180x180 | Открытая |  | 160,496 | 1,8 | 0,4 | 160.096 |  |  | 1 | 1564 | 4 | 11030 | 8351 | 8270 | 8434 | 8820 | 10460 | 200 | 7 | 2 | 2155 | 9 | 320 | 350 | 110 | [9 empty] | 21:33:00 | 1537 | 21:33:00 | 1536 | 21:37:35 | 0.1836 | 0.1879 | 0.7065 | 0.0045 | 0.0107 | 0.0459 | 0.0177 | 0.043 | 0.0011 | 0.0038 | 0.0004 |  | 0.0013 | 0.0024 | 0.0031 | 0.0015 | 0.0063 |  |  | 0.0055 |  | 0.0001 |  |  | RHI DELTEK D99 |  | RHI JUSTAL DS1015
2784 | 12007398 | 28.09.2020 | 168,96 | Арм500 | ГОСТ 34028-2016 | 13 | 180x180 | Открытая |  | 169,731 | 1,8 | 0,4 | 169.331 |  |  | 5 | 1564 | 4 | 11061 | 8379 | 8300 | 8464 | 8841 | 10488 | 200 | 7 | 2 | 2155 | 9 | 320 | 350 | 110 | [9 empty] | 22:12:00 | 1536 | 22:12:00 | 1537 | 22:21:52 | 0.1889 | 0.1866 | 0.9746 | 0.0037 | 0.0118 | 0.0489 | 0.022 | 0.0415 | 0.0011 | 0.0032 | 0.0005 |  | 0.0015 | 0.0032 | 0.0038 | 0.0007 | 0.0072 |  |  | 0.0061 |  |  |  |  | RHI DELTEK D99 |  | RHI JUSTAL DS1015
2785 | 12007399 | 28.09.2020 | 159,744 | Арм500 | ГОСТ 34028-2016 | 14 | 180x180 | Открытая |  | 160,496 | 1,8 | 0,4 | 160.096 |  |  | 11 | 1594 | 4 | 11088 | 8407 | 8328 | 8492 | 8863 | 10515 | 200 | 7 | 2 | 2155 | 9 | 320 | 350 | 110 | [9 empty] | 22:54:00 | 1539 | 22:54:00 | 1538 | 22:58:10 | 0.19 | 0.2052 | 1.0408 | 0.0061 | 0.0134 | 0.0463 | 0.0196 | 0.0353 | 0.0009 | 0.0053 | 0.0005 |  | 0.0017 | 0.0036 | 0.0031 | 0.0021 | 0.0052 |  |  | 0.0063 |  |  |  |  | RHI DELTEK D99 |  | RHI JUSTAL DS1015
2786 | 12007400 | 28.09.2020 | 165,888 | Арм500 | ГОСТ 34028-2016 | 15 | 180x180 | Открытая |  | 166,653 | 1,8 | 0,4 | 166.253 |  |  | 7 | 1560 | 4 | 11119 | 8434 | 8359 | 8520 | 8884 | 10543 | 200 | 7 | 2 | 2155 | 9 | 320 | 350 | 110 | [9 empty] | 23:34:00 | 1535 | 23:34:00 | 1537 | 23:57:52 | 0.1846 | 0.1897 | 0.9952 | 0.0047 | 0.0146 | 0.0676 | 0.0247 | 0.0409 | 0.001 | 0.0038 | 0.0005 |  | 0.0013 | 0.0033 | 0.0028 | 0.0014 | 0.0066 |  |  | 0.0062 |  | 0.0001 |  |  | RHI DELTEK D99 |  | RHI JUSTAL DS1015
2787 | 12007401 | 29.09.2020 | 156,672 | Арм500 | ГОСТ 34028-2016 | 16 | 180x180 | Открытая |  | 157,417 | 1,8 | 0,4 | 157.017 |  |  | 10 | 1560 | 4 | 11147 | 8459 | 8386 | 8547 | 8906 | 10570 | 200 | 7 | 2 | 2155 | 9 | 320 | 350 | 110 | [9 empty] | 0:14:00 | 1535 | 0:14:00 | 1535 | 0:28:55 | 0.186 | 0.1894 | 0.7529 | 0.0042 | 0.0131 | 0.062 | 0.0157 | 0.0446 | 0.001 | 0.0026 | 0.0003 |  | 0.0014 | 0.0023 | 0.0036 | 0.0015 | 0.0062 |  |  | 0.0055 |  |  |  |  | RHI DELTEK D99 |  | RHI JUSTAL DS1015
2788 | 12007402 | 29.09.2020 | 165,888 | Арм500 | ГОСТ 34028-2016 | 17 | 180x180 | Открытая |  | 166,653 | 1,8 | 0,4 | 166.253 |  |  | 1 | 1563 | 4 | 11177 | 8486 | 8414 | 8578 | 8927 | 10598 | 200 | 7 | 2 | 2155 | 9 | 320 | 350 | 110 | [9 empty] | 0:54:00 | 1534 | 0:54:00 | 1534 | 1:00:38 | 0.1893 | 0.2083 | 0.7113 | 0.0029 | 0.0123 | 0.0571 | 0.0139 | 0.0468 | 0.0011 | 0.0029 | 0.0003 |  | 0.0014 | 0.0021 | 0.0031 | 0.0009 | 0.0071 |  |  | 0.0053 |  |  |  |  | RHI DELTEK D99 |  | RHI JUSTAL DS1015
2789 | 12007403 | 29.09.2020 | 162,816 | Арм500 | ГОСТ 34028-2016 | 18 | 180x180 | Открытая |  | 163,575 | 1,8 | 0,4 | 163.175 |  |  | 5 | 1564 | 4 | 11205 | 8514 | 8442 | 8606 | 8952 | 10626 | 200 | 7 | 2 | 2155 | 9 | 320 | 350 | 110 | [9 empty] | 1:34:00 | 1537 | 1:34:00 | 1538 | 1:41:23 | 0.1944 | 0.1861 | 0.7122 | 0.0042 | 0.0121 | 0.0533 | 0.013 | 0.0404 | 0.0012 | 0.0028 | 0.0003 |  | 0.0014 | 0.0021 | 0.0045 | 0.0011 | 0.0076 |  |  | 0.0054 |  |  |  |  | RHI DELTEK D99 |  | RHI JUSTAL DS1015
2790 | 12007404 | 29.09.2020 | 165,888 | Арм500 | ГОСТ 34028-2016 | 19 | 180x180 | Открытая |  | 166,653 | 1,8 | 0,4 | 166.253 |  |  | 11 | 1563 | 4 | 11233 | 8539 | 8472 | 8633 | 8976 | 10656 | 200 | 7 | 2 | 2155 | 9 | 320 | 350 | 110 | [9 empty] | 2:13:00 | 1535 | 2:13:00 | 1534 | 2:24:02 | 0.1847 | 0.2004 | 0.7112 | 0.0068 | 0.0136 | 0.056 | 0.0142 | 0.0426 | 0.0011 | 0.0035 | 0.0003 |  | 0.0014 | 0.0023 | 0.0044 | 0.001 | 0.0047 |  |  | 0.0054 |  |  |  |  | RHI DELTEK D99 |  | RHI JUSTAL DS1015
2791 | 12007405 | 29.09.2020 | 162,816 | Арм500 | ГОСТ 34028-2016 | 20 | 180x180 | Открытая |  | 163,575 | 1,8 | 0,4 | 163.175 |  |  | 6 | 1573 | 4 | 11260 | 8566 | 8500 | 8661 | 9001 | 10684 | 200 | 7 | 2 | 2155 | 9 | 320 | 350 | 110 | [9 empty] | 2:53:00 | 1537 | 2:53:00 | 1536 | 3:08:54 | 0.185 | 0.1903 | 0.7119 | 0.005 | 0.0125 | 0.0564 | 0.0133 | 0.0396 | 0.0011 | 0.0026 | 0.0004 |  | 0.0012 | 0.0022 | 0.0032 | 0.0016 | 0.0067 |  |  | 0.0054 |  | 0.0001 |  |  | RHI DELTEK D99 |  | RHI JUSTAL DS1015
2792 | 12007406 | 29.09.2020 | 165,888 | Арм500 | ГОСТ 34028-2016 | 21 | 180x180 | Открытая |  | 166,653 | 1,8 | 0,4 | 166.253 |  |  | 10 | 1565 | 4 | 11288 | 8594 | 8527 | 8691 | 9026 | 10711 | 200 | 7 | 2 | 2155 | 9 | 320 | 350 | 110 | [9 empty] | 3:34:00 | 1538 | 3:34:00 | 1538 | 3:44:49 | 0.193 | 0.1808 | 0.6953 | 0.0063 | 0.012 | 0.0432 | 0.0141 | 0.0365 | 0.001 | 0.0023 | 0.0004 |  | 0.0012 | 0.0023 | 0.0029 | 0.001 | 0.0071 |  |  | 0.0054 |  |  |  |  | RHI DELTEK D99 |  | RHI JUSTAL DS1015
2793 | 12007407 | 29.09.2020 | 165,888 | Арм500 | ГОСТ 34028-2016 | 22 | 180x180 | Открытая |  | 166,653 | 1,8 | 0,4 | 166.253 |  |  | 1 | 1564 | 4 | 11315 | 8618 | 8558 | 8719 | 9050 | 10742 | 200 | 7 | 2 | 2155 | 9 | 320 | 350 | 110 | [9 empty] | 4:15:00 | 1536 | 4:15:00 | 1536 | 4:21:57 | 0.1826 | 0.175 | 0.6902 | 0.0084 | 0.0195 | 0.059 | 0.0265 | 0.0389 | 0.0009 | 0.0033 | 0.0004 |  | 0.0012 | 0.0026 | 0.0045 | 0.0013 | 0.0068 |  |  | 0.0053 |  |  |  |  | RHI DELTEK D99 |  | RHI JUSTAL DS1015
2794 | 12007408 | 29.09.2020 | 156,672 | Арм500 | ГОСТ 34028-2016 | 23 | 180x180 | Открытая |  | 157,417 | 1,8 | 0,4 | 157.017 |  |  | 5 | 1565 | 4 | 11343 | 8646 | 8583 | 8744 | 9075 | 10770 | 200 | 7 | 2 | 2155 | 9 | 320 | 350 | 110 | [9 empty] | 4:55:00 | 1537 | 4:55:00 | 1537 | 5:08:01 | 0.1856 | 0.1842 | 0.7155 | 0.012 | 0.018 | 0.0595 | 0.0248 | 0.042 | 0.0008 | 0.0034 | 0.0004 |  | 0.0015 | 0.0027 | 0.0027 | 0.0019 | 0.0065 |  |  | 0.0052 |  |  |  |  | RHI DELTEK D99 |  | RHI JUSTAL DS1015
2795 | 12007409 | 29.09.2020 | 156,672 | Арм500 | ГОСТ 34028-2016 | 24 | 180x180 | Открытая |  | 157,417 | 1,8 | 0,4 | 157.017 |  |  | 11 | 1564 | 4 | 11371 | 8674 | 8607 | 8768 | 9099 | 10797 | 200 | 7 | 2 | 2155 | 9 | 320 | 350 | 110 | [9 empty] | 5:34:00 | 1539 | 5:34:00 | 1537 | 6:24:44 | 0.191 | 0.1875 | 0.7488 | 0.0089 | 0.0125 | 0.0476 | 0.0189 | 0.0396 | 0.0008 | 0.0026 | 0.0004 |  | 0.0013 | 0.0025 | 0.0038 | 0.0018 | 0.0071 |  |  | 0.0055 |  |  |  |  | RHI DELTEK D99 |  | RHI JUSTAL DS1015
2796 | 12007410 | 29.09.2020 | 159,744 | Арм500 | ГОСТ 34028-2016 | 25 | 180x180 | Открытая |  | 160,496 | 1,8 | 0,4 | 160.096 |  |  | 6 | 1575 | 4 | 11398 | 8701 | 8632 | 8796 | 9124 | 10825 | 200 | 7 | 2 | 2155 | 9 | 320 | 350 | 110 | [9 empty] | 6:12:00 | 1544 | 6:12:00 | 1542 | 6:33:50 | 0.1896 | 0.1889 | 0.7461 | 0.0044 | 0.0154 | 0.0471 | 0.0221 | 0.0487 | 0.0009 | 0.0047 | 0.0004 |  | 0.0014 | 0.0026 | 0.0026 | 0.0016 | 0.0067 |  |  | 0.0055 |  | 0.0001 |  |  | RHI DELTEK D99 |  | RHI JUSTAL DS1015
2797 | 12007411 | 29.09.2020 | 168,96 | Арм500 | ГОСТ 34028-2016 | 26 | 180x180 | Открытая |  | 169,731 | 1,8 | 0,4 | 169.331 |  |  | 10 | 1560 | 4 | 11429 | 8729 | 8660 | 8823 | 9152 | 10853 | 200 | 7 | 2 | 2155 | 9 | 320 | 350 | 110 | [9 empty] | 6:53:00 | 1534 | 6:53:00 | 1530 | 6:56:51 | 0.1888 | 0.1748 | 0.7426 | 0.0099 | 0.0227 | 0.0594 | 0.0251 | 0.044 | 0.0009 | 0.0034 | 0.0004 |  | 0.0012 | 0.0027 | 0.0024 | 0.0012 | 0.0058 |  |  | 0.0053 |  |  |  |  | RHI DELTEK D99 |  | RHI JUSTAL DS1015
2798 | 12007412 | 29.09.2020 | 165,888 | Арм500 | ГОСТ 34028-2016 | 27 | 180x180 | Открытая |  | 166,653 | 1,8 | 0,4 | 166.253 |  |  | 1 | 1567 | 4 | 11456 | 8756 | 8687 | 8851 | 9176 | 10883 | 200 | 7 | 2 | 2155 | 9 | 320 | 350 | 110 | [7 empty] | B 789/BC | 0,01 | 7:35:00 | 1541 | 7:35:00 | 1540 | 7:43:36 | 0.1997 | 0.1919 | 0.7564 | 0.0113 | 0.0232 | 0.0399 | 0.0167 | 0.041 | 0.0008 | 0.0025 | 0.0004 |  | 0.0014 | 0.0029 | 0.0031 | 0.0021 | 0.0042 |  |  | 0.0056 |  |  |  |  | RHI DELTEK D99 |  | RHI JUSTAL DS1015
2799 | 12007413 | 29.09.2020 | 162,816 | Арм500 | ГОСТ 34028-2016 | 28 | 180x180 | Открытая |  | 163,575 | 1,8 | 0,4 | 163.175 |  |  | 5 | 1567 | 4 | 11484 | 8784 | 8715 | 8876 | 9204 | 10911 | 200 | 7 | 2 | 2155 | 9 | 320 | 350 | 110 | [7 empty] | B 789/BC | 0,01 | 8:18:00 | 1536 | 8:18:00 | 1535 | 8:40:35 | 0.1986 | 0.1977 | 0.7445 | 0.0091 | 0.019 | 0.038 | 0.0147 | 0.0465 | 0.0009 | 0.0022 | 0.0003 |  | 0.0013 | 0.0025 | 0.0027 | 0.0015 | 0.0053 |  |  | 0.0055 |  |  |  |  | RHI DELTEK D99 |  | RHI JUSTAL DS1015
2800 | 12007414 | 29.09.2020 | 165,888 | Арм500 | ГОСТ 34028-2016 | 29 | 180x180 | Открытая |  | 166,653 | 1,8 | 0,4 | 166.253 |  |  | 6 | 1567 | 4 | 11512 | 8812 | 8742 | 8903 | 9231 | 10938 | 200 | 7 | 2 | 2155 | 9 | 320 | 350 | 110 | [7 empty] | B 789/BC | 0,01 | 9:01:00 | 1531 | 9:01:00 | 1530 | 9:14:58 | 0.2025 | 0.1836 | 0.7329 | 0.0148 | 0.0199 | 0.0373 | 0.0182 | 0.0415 | 0.0009 | 0.0021 | 0.0003 |  | 0.0011 | 0.0025 | 0.0023 | 0.0015 | 0.006 |  |  | 0.0053 |  |  |  |  | RHI DELTEK D99 |  | RHI JUSTAL DS1015
2801 | 12007415 | 29.09.2020 | 165,888 | Арм500 | ГОСТ 34028-2016 | 30 | 180x180 | Открытая |  | 166,653 | 1,8 | 0,4 | 166.253 |  |  | 11 | 1568 | 4 | 11539 | 8839 | 8770 | 8931 | 9259 | 10966 | 200 | 7 | 2 | 2155 | 9 | 320 | 350 | 110 | [7 empty] | B 789/BC | 0,01 | 9:47:00 | 1531 | 9:47:00 | 1533 | 10:13:01 | 0.1916 | 0.2113 | 0.7053 | 0.0125 | 0.013 | 0.0365 | 0.0183 | 0.0456 | 0.0008 | 0.0035 | 0.0003 |  | 0.0014 | 0.0021 | 0.0028 | 0.0021 | 0.006 |  |  | 0.0052 |  | 0.0001 |  |  | RHI DELTEK D99 |  | RHI JUSTAL DS1015
2802 | 12007416 | 29.09.2020 | 165,747 | Арм500 | ГОСТ 34028-2016 | 31 | 180x180 | Открытая |  | 173,011 | 1,8 | 0,4 | 172.611 | 3,5 |  | 1 | 1571 | 4 | 11567 | 8867 | 6190 | 6871 | 9287 | 10994 | 200 | 7 | 2 | 2155 | 9 | 320 | 350 | 110 | [7 empty] | B 789/BC | 0,01 | 10:38:00 | 1536 | 10:38:00 | 1535 | 10:53:37 | 0.1957 | 0.187 | 0.7294 | 0.0116 | 0.0119 | 0.0237 | 0.0144 | 0.0473 | 0.0008 | 0.0025 | 0.0003 |  | 0.0013 | 0.0025 | 0.0065 | 0.0024 | 0.0056 |  |  | 0.0055 |  |  |  |  | RHI DELTEK D99 |  | RHI JUSTAL DS1015
2803 | 12007417 | 29.09.2020 | 159,744 | Арм500 | ГОСТ 34028-2016 | 1 | 180x180 | Открытая |  | 161,496 | 1,8 | 0,4 | 161.096 |  |  | 5 | 1571 | 3 | 11591 | 8895 | 6218 | 6896 | 9315 | 11022 | 200 | 7 | 2 | 2155 | 9 | 320 | 350 | 110 | [9 empty] | 12:07:00 | 1539 | 12:07:00 | 1537 | 12:24:01 | 0.2086 | 0.2756 | 1.2256 | 0.0052 | 0.0146 | 0.0322 | 0.0154 | 0.047 | 0.0011 | 0.0039 | 0.0004 |  | 0.0022 | 0.004 | 0.004 | 0.0019 | 0.0066 |  |  | 0.0067 |  | 0.0001 |  |  | RHI DELTEK D99 |  | RHI JUSTAL DS1015 |  | В п/к смесь TERMTECT SPH-T15/8 0.17т.
2804 | 12007418 | 29.09.2020 | 165,888 | Арм500 | ГОСТ 34028-2016 | 2 | 180x180 | Открытая |  | 166,653 | 1,8 | 0,4 | 166.253 |  |  | 10 | 1563 | 3 | 11619 | 8922 | 6245 | 6923 | 9342 | 11049 | 200 | 7 | 2 | 2155 | 9 | 320 | 350 | 110 | [9 empty] | 12:52:00 | 1531 | 12:52:00 | 1534 | 13:14:06 | 0.1966 | 0.2003 | 1.3916 | 0.0094 | 0.0181 | 0.0351 | 0.0168 | 0.051 | 0.0008 | 0.0034 | 0.0005 |  | 0.0017 | 0.0047 | 0.0069 | 0.0021 | 0.0063 |  |  | 0.0073 |  |  |  |  | RHI DELTEK D99 |  | RHI JUSTAL DS1015 |  | В п/к смесь TERMTECT SPH-T15/8 0.08т. Износ торкрет слоя по шлаковому поясу.
2805 | 12007419 | 29.09.2020 | 153,6 | Арм500 | ГОСТ 34028-2016 | 3 | 180x180 | Открытая |  | 154,338 | 1,8 | 0,4 | 153.938 |  |  | 11 | 1565 | 3 | 11647 | 8947 | 6270 | 6951 | 9367 | 11074 | 200 | 7 | 2 | 2155 | 9 | 320 | 350 | 110 | [9 empty] | 13:33:00 | 1533 | 13:33:00 | 1534 | 13:50:13 | 0.2028 | 0.2186 | 1.2932 | 0.0099 | 0.0128 | 0.0285 | 0.0149 | 0.0489 | 0.0009 | 0.003 | 0.0004 |  | 0.0018 | 0.0042 | 0.0091 | 0.002 | 0.0088 |  |  | 0.0071 |  |  |  |  | RHI DELTEK D99 |  | RHI JUSTAL DS1015 |  | В п/к смесь TERMTECT SPH-T15/8 0.12т. Износ торкрет слоя по шлаковому поясу.
2806 | 12007420 | 29.09.2020 | 165,888 | Арм500 | ГОСТ 34028-2016 | 4 | 180x180 | Открытая |  | 166,653 | 1,8 | 0,4 | 166.253 |  |  | 1 | 1562 | 3 | 11674 | 8974 | 6297 | 6978 | 9394 | 11101 | 200 | 7 | 2 | 2155 | 9 | 320 | 350 | 110 | [7 empty] | B 789/BC | 0,07 | 14:13:00 | 1536 | 14:13:00 | 1533 | 14:29:25 | 0.1906 | 0.1852 | 1.3265 | 0.0126 | 0.0177 | 0.0303 | 0.0129 | 0.0436 | 0.0008 | 0.0029 | 0.0005 |  | 0.0015 | 0.0047 | 0.0047 | 0.002 | 0.0072 |  |  | 0.0071 |  |  |  |  | RHI DELTEK D99 |  | RHI JUSTAL DS1015 |  | Износ торкрет слоя по шлаковому поясу.
2807 | 12007421 | 29.09.2020 | 156,672 | Арм500 | ГОСТ 34028-2016 | 5 | 180x180 | Открытая |  | 157,417 | 1,8 | 0,4 | 157.017 |  |  | 5 | 1562 | 3 | 11699 | 9002 | 6322 | 7006 | 9419 | 11129 | 200 | 7 | 2 | 2155 | 9 | 320 | 350 | 110 | [7 empty] | B 789/BC | 0,07 | 14:53:00 | 1535 | 14:53:00 | 1537 | 15:11:08 | 0.1848 | 0.1952 | 1.2871 | 0.0064 | 0.0149 | 0.0331 | 0.0116 | 0.0465 | 0.0008 | 0.0031 | 0.0004 |  | 0.0016 | 0.0041 | 0.0049 | 0.0014 | 0.0068 |  |  | 0.007 |  |  |  |  | RHI DELTEK D99 |  | RHI JUSTAL DS1015
2808 | 12007422 | 29.09.2020 | 153,6 | Арм500 | ГОСТ 34028-2016 | 6 | 180x180 | Открытая |  | 154,338 | 1,8 | 0,4 | 153.938 |  |  | 10 | 1562 | 3 | 11726 | 9027 | 6350 | 7031 | 9444 | 11154 | 200 | 7 | 2 | 2155 | 9 | 320 | 350 | 110 | [7 empty] | B 789/BC | 0,05 | 15:33:00 | 1533 | 15:33:00 | 1530 | 15:54:14 | 0.19 | 0.2006 | 1.3365 | 0.0089 | 0.0128 | 0.0227 | 0.0107 | 0.0453 | 0.0006 | 0.0027 | 0.0005 |  | 0.0014 | 0.0043 | 0.0022 | 0.0021 | 0.0066 |  |  | 0.0073 |  |  |  |  | RHI DELTEK D99 |  | RHI JUSTAL DS1015
2809 | 12007423 | 29.09.2020 | 147,456 | Арм500 | ГОСТ 34028-2016 | 7 | 180x180 | Открытая |  | 148,18 | 1,8 | 0,4 | 147.78 |  |  | 11 | 1563 | 3 | 11751 | 9051 | 6374 | 7055 | 9468 | 11178 | 200 | 7 | 2 | 2155 | 9 | 320 | 350 | 110 | [7 empty] | B 789/BC | 0,03 | 16:11:00 | 1533 | 16:11:00 | 1536 | 16:33:32 | 0.1976 | 0.1906 | 1.3573 | 0.0158 | 0.0133 | 0.0248 | 0.0122 | 0.0586 | 0.0009 | 0.0028 | 0.0005 |  | 0.0014 | 0.0045 | 0.0048 | 0.0016 | 0.0069 |  |  | 0.0074 |  |  |  |  | RHI DELTEK D99 |  | RHI JUSTAL DS1015
2810 | 12007424 | 29.09.2020 | 162,816 | Арм500 | ГОСТ 34028-2016 | 8 | 180x180 | Открытая |  | 163,575 | 1,8 | 0,4 | 163.175 |  |  | 1 | 1563 | 3 | 11779 | 9079 | 6402 | 7083 | 9493 | 11206 | 200 | 7 | 2 | 2155 | 9 | 320 | 350 | 110 | [7 empty] | B 789/BC | 0,02 | 16:50:00 | 1536 | 16:50:00 | 1535 | 17:11:02 | 0.1884 | 0.1881 | 1.317 | 0.0123 | 0.0261 | 0.0379 | 0.0154 | 0.0417 | 0.0008 | 0.0033 | 0.0005 |  | 0.0013 | 0.005 | 0.0021 | 0.0011 | 0.0059 |  |  | 0.0071 |  |  |  |  | RHI DELTEK D99 |  | RHI JUSTAL DS1015
2811 | 12007425 | 29.09.2020 | 152,781 | Арм500 | ГОСТ 34028-2016 | 9 | 180x180 | Открытая |  | 163,017 | 1,8 | 0,4 | 162.617 | 6,5 |  | 5 | 1571 | 3 | 11812 | 9091 | 6436 | 7117 | 9499 | 11240 | 200 | 7 | 2 | 2155 | 9 | 320 | 350 | 110 | [7 empty] | B 789/BC | 0,01 | 17:30:00 | 1543 | 17:30:00 | 1539 | 17:49:27 | 0.1987 | 0.1533 | 0.7843 | 0.0148 | 0.0155 | 0.0276 | 0.0129 | 0.0401 | 0.0008 | 0.0025 | 0.0003 |  | 0.0011 | 0.0028 | 0.0017 | 0.0012 | 0.006 |  |  | 0.0058 |  |  |  |  | RHI DELTEK D99 |  | RHI JUSTAL DS1015 |  | Закрыли в 17:34 5 ручей и в 17:41 2 ручей по конвертору.
2812 | 12007426 | 29.09.2020 | 147,405 | Арм500 | ГОСТ 34028-2016 | 1 | 180x180 | Открытая |  | 149,029 | 1,8 | 0,4 | 148.629 |  |  | 10 | 1574 | 7 | 11591 | 8892 | 6215 | 6896 | 7778 | 11019 | 200 | 7 | 2 | 2155 | 9 | 320 | 350 | 110 | [7 empty] | B 789/BC | 0,08 | 20:46:00 | 1537 | 20:46:00 | 1545 | 21:27:27 | 0.2012 | 0.1962 | 0.702 | 0.0114 | 0.0145 | 0.0332 | 0.0171 | 0.0406 | 0.0008 | 0.0021 | 0.0003 |  | 0.0012 | 0.0025 | 0.0021 | 0.0014 | 0.0111 |  |  | 0.0058 |  |  |  |  | RHI DELTEK D99 |  | RHI JUSTAL DS1015
2813 | 12007427 | 29.09.2020 | 168,96 | Арм500 | ГОСТ 34028-2016 | 2 | 180x180 | Открытая |  | 169,731 | 1,8 | 0,4 | 169.331 |  |  | 5 | 1564 | 7 | 11619 | 8919 | 6245 | 6923 | 7805 | 11046 | 200 | 7 | 2 | 2155 | 9 | 320 | 350 | 110 | [7 empty] | B 789/BC | 0,04 | 21:34:00 | 1537 | 21:34:00 | 1535 | 21:33:47 | 0.1903 | 0.1857 | 0.7268 | 0.0093 | 0.016 | 0.0449 | 0.0169 | 0.0328 | 0.0008 | 0.0024 | 0.0004 |  | 0.0014 | 0.0027 | 0.0025 | 0.0013 | 0.0071 |  |  | 0.0055 |  |  |  |  | RHI DELTEK D99 |  | RHI JUSTAL DS1015
2814 | 12007428 | 29.09.2020 | 159,744 | Арм500 | ГОСТ 34028-2016 | 3 | 180x180 | Открытая |  | 160,496 | 1,8 | 0,4 | 160.096 |  |  | 11 | 1567 | 7 | 11647 | 8944 | 6273 | 6951 | 7830 | 11074 | 200 | 7 | 2 | 2155 | 9 | 320 | 350 | 110 | [7 empty] | B 789/BC | 0,03 | 22:11:00 | 1532 | 22:11:00 | 1531 | 22:14:34 | 0.1897 | 0.1797 | 0.712 | 0.0114 | 0.0211 | 0.0495 | 0.0126 | 0.0388 | 0.0007 | 0.0022 | 0.0004 |  | 0.0013 | 0.0028 | 0.0024 | 0.0013 | 0.0071 |  |  | 0.0054 |  |  |  |  | RHI DELTEK D99 |  | RHI JUSTAL DS1015
2815 | 12007429 | 29.09.2020 | 156,672 | Арм500 | ГОСТ 34028-2016 | 4 | 180x180 | Открытая |  | 157,417 | 1,8 | 0,4 | 157.017 |  |  | 6 | 1575 | 7 | 11674 | 8968 | 6298 | 6978 | 7854 | 11101 | 200 | 7 | 2 | 2155 | 9 | 320 | 350 | 110 | [7 empty] | B 789/BC | 0,04 | 22:50:00 | 1543 | 22:50:00 | 1543 | 23:15:32 | 0.1906 | 0.1714 | 0.7339 | 0.0219 | 0.0193 | 0.0401 | 0.0104 | 0.0379 | 0.0006 | 0.0019 | 0.0004 |  | 0.0013 | 0.0028 | 0.0028 | 0.0017 | 0.0076 |  |  | 0.0054 |  |  |  |  | RHI DELTEK D99 |  | RHI JUSTAL DS1015
2816 | 12007430 | 29.09.2020 | 153,6 | Арм500 | ГОСТ 34028-2016 | 5 | 180x180 | Открытая |  | 154,338 | 1,8 | 0,4 | 153.938 |  |  | 1 | 1567 | 7 | 11702 | 8990 | 6325 | 7003 | 7879 | 11129 | 200 | 7 | 2 | 2155 | 9 | 320 | 350 | 110 | [7 empty] | B 789/BC | 0,01 | 23:30:00 | 1539 | 23:30:00 | 1534 | 23:35:48 | 0.1838 | 0.1965 | 0.7238 | 0.0169 | 0.0176 | 0.0537 | 0.034 | 0.039 | 0.0009 | 0.0065 | 0.0003 |  | 0.0012 | 0.0024 | 0.0027 | 0.0018 | 0.0085 |  |  | 0.0053 |  |  |  |  | RHI DELTEK D99 |  | RHI JUSTAL DS1015
2817 | 12007431 | 29.09.2020 | 165,888 | Арм500 | ГОСТ 34028-2016 | 6 | 180x180 | Открытая |  | 166,653 | 1,8 | 0,4 | 166.253 |  |  | 12 | 1576 | 7 | 11729 | 9018 | 6353 | 7031 | 7907 | 11157 | 200 | 7 | 2 | 2155 | 9 | 320 | 350 | 110 | [7 empty] | B 789/BC | 0,01 | 0:08:00 | 1536 | 0:08:00 | 1539 | 0:11:58 | 0.1866 | 0.1892 | 0.7165 | 0.0118 | 0.0219 | 0.0528 | 0.0201 | 0.0381 | 0.0009 | 0.0034 | 0.0004 |  | 0.0012 | 0.0027 | 0.0027 | 0.0014 | 0.0067 |  |  | 0.0053 |  |  |  |  | RHI DELTEK D99 |  | RHI JUSTAL DS1015
2818 | 12007432 | 30.09.2020 | 162,816 | Арм500 | ГОСТ 34028-2016 | 7 | 180x180 | Открытая |  | 163,575 | 1,8 | 0,4 | 163.175 |  |  | 5 | 1567 | 7 | 11757 | 9042 | 6383 | 7058 | 7931 | 11184 | 200 | 7 | 2 | 2155 | 9 | 320 | 350 | 110 | [7 empty] | B 789/BC | 0,04 | 0:49:00 | 1540 | 0:49:00 | 1542 | 0:54:00 | 0.1843 | 0.184 | 0.7181 | 0.012 | 0.0234 | 0.0504 | 0.0196 | 0.0461 | 0.0007 | 0.0027 | 0.0003 |  | 0.0014 | 0.0028 | 0.0043 | 0.0017 | 0.0058 |  |  | 0.0055 |  |  |  |  | RHI DELTEK D99 |  | RHI JUSTAL DS1015
2819 | 12007433 | 30.09.2020 | 159,744 | Арм500 | ГОСТ 34028-2016 | 8 | 180x180 | Открытая |  | 160,496 | 1,8 | 0,4 | 160.096 |  |  | 11 | 1567 | 7 | 11785 | 9070 | 6411 | 7083 | 7956 | 11212 | 200 | 7 | 2 | 2155 | 9 | 320 | 350 | 110 | [7 empty] | B 789/BC | 0,01 | 1:29:00 | 1541 | 1:29:00 | 1538 | 1:33:04 | 0.2154 | 0.1979 | 0.7732 | 0.0065 | 0.0186 | 0.06 | 0.0177 | 0.0424 | 0.0012 | 0.0045 | 0.0003 |  | 0.0015 | 0.003 | 0.0024 | 0.0018 | 0.0059 |  |  | 0.0059 |  |  |  |  | RHI DELTEK D99 |  | RHI JUSTAL DS1015
2820 | 12007434 | 30.09.2020 | 162,816 | Арм500 | ГОСТ 34028-2016 | 9 | 180x180 | Открытая |  | 163,575 | 1,8 | 0,4 | 163.175 |  |  | 6 | 1568 | 7 | 11812 | 9097 | 6439 | 7110 | 7980 | 11239 | 200 | 7 | 2 | 2155 | 9 | 320 | 350 | 110 | [7 empty] | B 789/BC | 0,01 | 2:09:00 | 1537 | 2:09:00 | 1537 | 2:22:52 | 0.1963 | 0.1973 | 0.7207 | 0.0064 | 0.021 | 0.0637 | 0.0205 | 0.0373 | 0.0006 | 0.0032 | 0.0002 |  | 0.0015 | 0.0027 | 0.0032 | 0.0019 | 0.0066 |  |  | 0.0056 |  |  |  |  | RHI DELTEK D99 |  | RHI JUSTAL DS1015
2821 | 12007435 | 30.09.2020 | 159,744 | Арм500 | ГОСТ 34028-2016 | 10 | 180x180 | Открытая |  | 160,496 | 1,8 | 0,4 | 160.096 |  |  | 1 | 1568 | 7 | 11840 | 9122 | 6466 | 7138 | 8005 | 11267 | 200 | 7 | 2 | 2155 | 9 | 320 | 350 | 110 | [7 empty] | B 789/BC | 0,03 | 2:49:00 | 1541 | 2:49:00 | 1543 | 3:06:13 | 0.191 | 0.1953 | 0.7183 | 0.0112 | 0.0189 | 0.0472 | 0.0165 | 0.0388 | 0.0007 | 0.0028 | 0.0003 |  | 0.0014 | 0.0026 | 0.0025 | 0.0019 | 0.0074 |  |  | 0.0056 |  |  |  |  | RHI DELTEK D99 |  | RHI JUSTAL DS1015
2822 | 12007436 | 30.09.2020 | 162,816 | Арм500 | ГОСТ 34028-2016 | 11 | 180x180 | Открытая |  | 163,575 | 1,8 | 0,4 | 163.175 |  |  | 12 | 1572 | 7 | 11867 | 9150 | 6494 | 7166 | 8033 | 11292 | 200 | 7 | 2 | 2155 | 9 | 320 | 350 | 110 | [7 empty] | B 789/BC | 0,01 | 3:27:00 | 1539 | 3:27:00 | 1535 | 3:33:18 | 0.1869 | 0.2016 | 0.7246 | 0.0106 | 0.0138 | 0.0446 | 0.0116 | 0.0378 | 0.0007 | 0.0019 | 0.0003 |  | 0.0014 | 0.0023 | 0.0029 | 0.0022 | 0.007 |  |  | 0.0054 |  | 0.0001 |  |  | RHI DELTEK D99 |  | RHI JUSTAL DS1015
2823 | 12007437 | 30.09.2020 | 162,816 | Арм500 | ГОСТ 34028-2016 | 12 | 180x180 | Открытая |  | 163,575 | 1,8 | 0,4 | 163.175 |  |  | 5 | 1571 | 7 | 11895 | 9177 | 6521 | 7193 | 8057 | 11319 | 200 | 7 | 2 | 2155 | 9 | 320 | 350 | 110 | [7 empty] | B 789/BC | 0,01 | 4:11:00 | 1536 | 4:11:00 | 1536 | 4:15:31 | 0.2008 | 0.1988 | 0.7113 | 0.01 | 0.0149 | 0.042 | 0.0116 | 0.0412 | 0.0008 | 0.0016 | 0.0003 |  | 0.0013 | 0.002 | 0.0028 | 0.002 | 0.0087 |  |  | 0.0051 |  | 0.0001 |  |  | RHI DELTEK D99 |  | RHI JUSTAL DS1015
2824 | 12007438 | 30.09.2020 | 162,816 | Арм500 | ГОСТ 34028-2016 | 13 | 180x180 | Открытая |  | 163,575 | 1,8 | 0,4 | 163.175 |  |  | 11 | 1574 | 7 | 11923 | 9205 | 6546 | 7221 | 8085 | 11347 | 200 | 7 | 2 | 2155 | 9 | 320 | 350 | 110 | [7 empty] | B 789/BC | 0,02 | 4:44:00 | 1539 | 4:44:00 | 1539 | 4:54:54 | 0.1944 | 0.2182 | 0.7099 | 0.0159 | 0.0115 | 0.0404 | 0.0096 | 0.0387 | 0.0007 | 0.0014 | 0.0004 |  | 0.0013 | 0.0018 | 0.0031 | 0.0026 | 0.0093 |  |  | 0.0052 |  | 0.0001 |  |  | RHI DELTEK D99 |  | RHI JUSTAL DS1015
2825 | 12007439 | 30.09.2020 | 159,744 | Арм500 | ГОСТ 34028-2016 | 14 | 180x180 | Открытая |  | 160,496 | 1,8 | 0,4 | 160.096 |  |  | 1 | 1569 | 7 | 11950 | 9232 | 6574 | 7245 | 8109 | 11374 | 200 | 7 | 2 | 2155 | 9 | 320 | 350 | 110 | [7 empty] | B 789/BC | 0,01 | 5:37:00 | 1539 | 5:37:00 | 1537 | 5:40:02 | 0.1872 | 0.2001 | 0.7182 | 0.0161 | 0.0149 | 0.046 | 0.0077 | 0.0348 | 0.0007 | 0.0013 | 0.0004 |  | 0.0013 | 0.002 | 0.0028 | 0.0024 | 0.0104 |  |  | 0.005 |  | 0.0001 |  |  | RHI DELTEK D99 |  | RHI JUSTAL DS1015
2826 | 12007440 | 30.09.2020 | 165,888 | Арм500 | ГОСТ 34028-2016 | 15 | 180x180 | Открытая |  | 166,653 | 1,8 | 0,4 | 166.253 |  |  | 12 | 1569 | 7 | 11978 | 9260 | 6601 | 7273 | 8137 | 11402 | 200 | 7 | 2 | 2155 | 9 | 320 | 350 | 110 | [7 empty] | B 789/BC | 0,04 | 6:21:00 | 1538 | 6:21:00 | 1538 | 6:27:55 | 0.1861 | 0.2025 | 0.7287 | 0.0116 | 0.0162 | 0.0493 | 0.0247 | 0.0413 | 0.0009 | 0.0021 | 0.0005 |  | 0.0013 | 0.0022 | 0.0027 | 0.0021 | 0.0065 |  |  | 0.0048 |  | 0.0001 |  |  | RHI DELTEK D99 |  | RHI JUSTAL DS1015
2827 | 12007441 | 30.09.2020 | 162,816 | Арм500 | ГОСТ 34028-2016 | 16 | 180x180 | Открытая |  | 163,575 | 1,8 | 0,4 | 163.175 |  |  | 5 | 1570 | 7 | 12002 | 9221 | 6629 | 7301 | 8162 | 11430 | 200 | 7 | 2 | 2155 | 9 | 320 | 350 | 110 | [7 empty] | B 789/BC | 0,01 | 7:03:00 | 1540 | 7:03:00 | 1542 | 7:11:00 | 0.2061 | 0.1917 | 0.7375 | 0.0102 | 0.0161 | 0.0485 | 0.0204 | 0.0409 | 0.001 | 0.0022 | 0.0004 |  | 0.0014 | 0.0023 | 0.0029 | 0.0019 | 0.0059 |  |  | 0.0051 |  | 0.0001 |  |  | RHI DELTEK D99 |  | RHI JUSTAL DS1015
2828 | 12007442 | 30.09.2020 | 165,888 | Арм500 | ГОСТ 34028-2016 | 17 | 180x180 | Открытая |  | 166,653 | 1,8 | 0,4 | 166.253 |  |  | 11 | 1571 | 7 | 12030 | 9318 | 6656 | 7328 | 8189 | 11457 | 200 | 7 | 2 | 2155 | 9 | 320 | 350 | 110 | [7 empty] | B 789/BC | 0,01 | 7:45:00 | 1543 | 7:45:00 | 1541 | 7:48:35 | 0.2027 | 0.1929 | 0.7552 | 0.0159 | 0.0168 | 0.0447 | 0.0139 | 0.0397 | 0.0007 | 0.0016 | 0.0005 |  | 0.0013 | 0.0026 | 0.0025 | 0.0015 | 0.0067 |  |  | 0.0051 |  |  |  |  | RHI DELTEK D99 |  | RHI JUSTAL DS1015
2829 | 12007443 | 30.09.2020 | 162,816 | Арм500 | ГОСТ 34028-2016 | 18 | 180x180 | Открытая |  | 163,575 | 1,8 | 0,4 | 163.175 |  |  | 1 | 1571 | 7 | 12055 | 9346 | 6684 | 7356 | 8217 | 11485 | 200 | 7 | 2 | 2155 | 9 | 320 | 350 | 110 | [7 empty] | B 789/BC | 0,01 | 8:30:00 | 1539 | 8:30:00 | 1541 | 8:33:37 | 0.1897 | 0.1799 | 0.7401 | 0.0098 | 0.0142 | 0.048 | 0.0163 | 0.0336 | 0.0007 | 0.0017 | 0.0004 |  | 0.0013 | 0.0024 | 0.0027 | 0.0017 | 0.0049 |  |  | 0.0054 |  |  |  |  | RHI DELTEK D99 |  | RHI JUSTAL DS1015
2830 | 12007444 | 30.09.2020 | 156,672 | Арм500 | ГОСТ 34028-2016 | 19 | 180x180 | Открытая |  | 157,417 | 1,8 | 0,4 | 157.017 |  |  | 12 | 1571 | 7 | 12082 | 9370 | 6709 | 7380 | 8244 | 11512 | 200 | 7 | 2 | 2155 | 9 | 320 | 350 | 110 | [7 empty] | B 789/BC | 0,02 | 9:11:00 | 1540 | 9:11:00 | 1542 | 9:11:20 | 0.2054 | 0.1712 | 0.74 | 0.0065 | 0.015 | 0.0545 | 0.015 | 0.0363 | 0.0008 | 0.0025 | 0.0004 |  | 0.0013 | 0.0023 | 0.0024 | 0.0013 | 0.0052 |  |  | 0.0053 |  |  |  |  | RHI DELTEK D99 |  | RHI JUSTAL DS1015
2831 | 12007445 | 30.09.2020 | 168,96 | Арм500 | ГОСТ 34028-2016 | 20 | 180x180 | Открытая |  | 169,731 | 1,8 | 0,4 | 169.331 |  |  | 5 | 1574 | 7 | 12110 | 9398 | 6736 | 7408 | 8272 | 11543 | 200 | 7 | 2 | 2155 | 9 | 320 | 350 | 110 | [7 empty] | B 789/BC | 0,02 | 9:55:00 | 1544 | 9:55:00 | 1543 | 10:04:03 | 0.1865 | 0.1702 | 0.7168 | 0.0074 | 0.0169 | 0.0444 | 0.0178 | 0.0407 | 0.0007 | 0.0024 | 0.0004 |  | 0.0012 | 0.0023 | 0.0025 | 0.0014 | 0.0044 |  |  | 0.005 |  |  |  |  | RHI DELTEK D99 |  | RHI JUSTAL DS1015
2832 | 12007446 | 30.09.2020 | 156,672 | Арм500 | ГОСТ 34028-2016 | 21 | 180x180 | Открытая |  | 157,417 | 1,8 | 0,4 | 157.017 |  |  | 11 | 1574 | 7 | 12137 | 9423 | 6761 | 7433 | 8300 | 11571 | 200 | 7 | 2 | 2155 | 9 | 320 | 350 | 110 | [7 empty] | B 789/BC | 0,02 | 10:42:00 | 1543 | 10:42:00 | 1542 | 10:44:06 | 0.1915 | 0.1781 | 0.717 | 0.0135 | 0.016 | 0.0402 | 0.0163 | 0.0398 | 0.0007 | 0.0029 | 0.0004 |  | 0.0012 | 0.0026 | 0.0025 | 0.0013 | 0.0042 |  |  | 0.0055 |  |  |  |  | RHI DELTEK D99 |  | RHI JUSTAL DS1015
2833 | 12007447 | 30.09.2020 | 168,934 | Арм500 | ГОСТ 34028-2016 | 22 | 180x180 | Открытая |  | 169,705 | 1,8 | 0,4 | 169.305 |  |  | 1 | 1574 | 7 | 12168 | 9450 | 6788 | 7460 | 8324 | 11601 | 200 | 7 | 2 | 2155 | 9 | 320 | 350 | 110 | [7 empty] | B 789/BC | 0,01 | 11:26:00 | 1543 | 11:26:00 | 1543 | 11:29:27 | 0.194 | 0.1856 | 0.7263 | 0.0151 | 0.0227 | 0.0502 | 0.0197 | 0.0447 | 0.0007 | 0.0027 | 0.0004 |  | 0.0012 | 0.003 | 0.002 | 0.0014 | 0.0037 |  |  | 0.0056 |  |  |  |  | RHI DELTEK D99 |  | RHI JUSTAL DS1015
2834 | 12007448 | 30.09.2020 | 162,688 | Арм500 | ГОСТ 34028-2016 | 23 | 180x180 | Открытая |  | 171,846 | 1,8 | 0,4 | 171.446 | 5,5 |  | 12 | 1574 | 7 | 12208 | 9460 | 6825 | 7500 | 8324 | 11638 | 200 | 7 | 2 | 2155 | 9 | 320 | 350 | 110 | [7 empty] | B 789/BC | 0,02 | 12:13:00 | 1542 | 12:13:00 | 1538 | 12:12:23 | 0.1865 | 0.1924 | 0.7295 | 0.0097 | 0.0237 | 0.0528 | 0.0198 | 0.0429 | 0.0008 | 0.0023 | 0.0004 |  | 0.0013 | 0.0029 | 0.0023 | 0.0011 | 0.0043 |  |  | 0.0055 |  |  |  |  | RHI DELTEK D99 |  | RHI JUSTAL DS1015 |  | 12:00 закрыли 5 ручей (отсутствие металла),12:21 закрыли 2 ручей (отсутствие металла)
2835 | 12007449 | 30.09.2020 | 153,6 | Арм500 | ГОСТ 34028-2016 | 1 | 180x180 | Открытая |  | 155,338 | 1,8 | 0,4 | 154.938 |  |  | 5 | 1575 | 2 | 12236 | 8823 | 6850 | 7525 | 8349 | 11666 | 200 | 7 | 2 | 2155 | 9 | 320 | 350 | 110 | [7 empty] | B 789/BC | 0,07 | 14:50:00 | 1544 | 14:50:00 | 1541 | 14:53:26 | 0.1838 | 0.2066 | 0.6798 | 0.0043 | 0.0063 | 0.0408 | 0.0181 | 0.0433 | 0.0007 | 0.0023 | 0.0004 |  | 0.0012 | 0.0018 | 0.0026 | 0.0023 | 0.007 |  |  | 0.0052 |  |  |  |  | RHI DELTEK D99 |  | RHI JUSTAL DS1015
2836 | 12007450 | 30.09.2020 | 158,694 | Арм500 | ГОСТ 34028-2016 | 2 | 180x180 | Открытая |  | 162,043 | 1,8 | 0,4 | 161.643 |  |  | 1 | 1570 | 2 | 12266 | 8853 | 6880 | 7531 | 8379 | 11696 | 200 | 7 | 2 | 2155 | 9 | 320 | 350 | 110 | [7 empty] | B 789/BC | 0,02 | 15:35:00 | 1541 | 15:35:00 | 1541 | 15:34:54 | 0.1846 | 0.1955 | 0.7131 | 0.0089 | 0.0144 | 0.0454 | 0.0181 | 0.0406 | 0.0008 | 0.0023 | 0.0005 |  | 0.0013 | 0.0024 | 0.0027 | 0.0025 | 0.0057 |  |  | 0.0055 |  | 0.0001 |  |  | RHI DELTEK D99 |  | RHI JUSTAL DS1015 |  | 15:50 закрыли 4-й ручей (сбой в работе СКУ,закрылся источник)
2837 | 12007451 | 30.09.2020 | 156,544 | Арм500 | ГОСТ 34028-2016 | 3 | 180x180 | Открытая |  | 157,288 | 1,8 | 0,4 | 156.888 |  |  | 12 | 1570 | 2 | 12297 | 8884 | 6911 |  | 8410 | 11727 | 200 | 7 | 2 | 2155 | 9 | 320 | 350 | 110 | [7 empty] | B 789/BC | 0,02 | 16:15:00 | 1539 | 16:15:00 | 1540 | 16:16:32 | 0.1835 | 0.1766 | 0.7033 | 0.0042 | 0.0156 | 0.0503 | 0.0202 | 0.0402 | 0.0008 | 0.003 | 0.0003 |  | 0.0012 | 0.0021 | 0.0029 | 0.0012 | 0.0053 |  |  | 0.0054 |  | 0.0001 |  |  | RHI DELTEK D99 |  | RHI JUSTAL DS1015 |  | Сбой в работе 1-го МГР(тележка скатывается с базовой позиции)
2838 | 12007452 | 30.09.2020 | 162,816 | Арм500 | ГОСТ 34028-2016 | 4 | 180x180 | Открытая |  | 163,575 | 1,8 | 0,4 | 163.175 |  |  | 11 | 1574 | 2 | 12331 | 8918 | 6945 |  | 8441 | 11758 | 200 | 7 | 2 | 2155 | 9 | 320 | 350 | 110 | [7 empty] | B 789/BC | 0,02 | 17:00:00 | 1542 | 17:00:00 | 1537 | 17:06:44 | 0.1834 | 0.2026 | 0.6995 | 0.0057 | 0.0187 | 0.0468 | 0.02 | 0.048 | 0.0008 | 0.0037 | 0.0004 |  | 0.0013 | 0.0021 | 0.0029 | 0.0023 | 0.0058 |  |  | 0.0053 |  | 0.0001 |  |  | RHI DELTEK D99 |  | RHI JUSTAL DS1015
2839 | 12007453 | 30.09.2020 | 159,744 | Арм500 | ГОСТ 34028-2016 | 5 | 180x180 | Открытая |  | 160,496 | 1,8 | 0,4 | 160.096 |  |  | 5 | 1574 |  | 12362 | 8949 | 6976 |  | 8475 | 11792 | 200 | 7 | 2 | 2155 | 9 | 320 | 350 | 110 | [7 empty] | B 789/BC | 0,02 | 17:50:00 | 1541 | 17:50:00 | 1542 | 17:52:53 | 0.1823 | 0.1834 | 0.6974 | 0.0051 | 0.016 | 0.0533 | 0.0141 | 0.0389 | 0.0007 | 0.0031 | 0.0003 |  | 0.0011 | 0.002 | 0.0023 | 0.0015 | 0.0048 |  |  | 0.005 |  |  |  |  | RHI DELTEK D99 |  | RHI JUSTAL DS1015
2840 | 12007454 | 30.09.2020 | 162,816 | Арм500 | ГОСТ 34028-2016 | 6 | 180x180 | Открытая |  | 163,775 | 1,8 | 0,4 | 163.375 |  |  | 1 | 1574 |  | 12395 | 8979 | 7006 | 7537 | 8505 | 11822 | 200 | 7 | 2 | 2155 | 9 | 320 | 350 | 110 | [7 empty] | B 789/BC | 0,01 | 18:39:00 | 1543 | 18:39:00 | 1540 | 18:43:53 | 0.193 | 0.195 | 0.7092 | 0.0044 | 0.017 | 0.0533 | 0.0149 | 0.0355 | 0.0008 | 0.0029 | 0.0004 |  | 0.0012 | 0.0022 | 0.0029 | 0.0017 | 0.0049 |  |  | 0.0051 |  |  |  |  | RHI DELTEK D99 |  | RHI JUSTAL DS1015 |  | Запустили ручей №4
2841 | 12007455 | 30.09.2020 | 162,816 | Арм500 | ГОСТ 34028-2016 | 7 | 180x180 | Открытая |  | 163,575 | 1,8 | 0,4 | 163.175 |  |  | 6 | 1574 | 2 | 12423 | 9007 | 7034 | 7562 | 8533 | 11850 | 200 | 7 | 2 | 2155 | 9 | 320 | 350 | 110 | [7 empty] | B 789/BC | 0,01 | 19:27:00 | 1545 | 19:27:00 | 1544 | 19:32:34 | 0.1887 | 0.1802 | 0.7021 | 0.0057 | 0.0212 | 0.0405 | 0.0139 | 0.0415 | 0.0009 | 0.0024 | 0.0003 |  | 0.0012 | 0.0021 | 0.0025 | 0.0016 | 0.0051 |  |  | 0.0052 |  |  |  |  | RHI DELTEK D99 |  | RHI JUSTAL DS1015
2842 | 12007456 | 30.09.2020 | 156,672 | Арм500 | ГОСТ 34028-2016 | 8 | 180x180 | Открытая |  | 157,417 | 1,8 | 0,4 | 157.017 |  |  | 12 | 1571 | 2 | 12451 | 9034 | 7061 | 7583 | 8560 | 8560 | 200 | 7 | 2 | 2155 | 9 | 320 | 350 | 110 | [7 empty] | B 789/BC | 0,01 | 20:09:00 | 1545 | 20:09:00 | 1545 | 20:33:38 | 0.1946 | 0.1785 | 0.7062 | 0.0052 | 0.012 | 0.0407 | 0.0141 | 0.0497 | 0.0045 | 0.0027 | 0.0004 |  | 0.0012 | 0.002 | 0.0027 | 0.0015 | 0.0051 |  |  | 0.0051 |  |  |  |  | RHI DELTEK D99 |  | RHI JUSTAL DS1015
2843 | 12007457 | 30.09.2020 | 159,744 | Арм500 | ГОСТ 34028-2016 | 9 | 180x180 | Открытая |  | 160,496 | 1,8 | 0,4 | 160.096 |  |  | 11 | 1566 | 2 | 12478 | 9062 | 7089 | 7605 | 8588 | 11902 | 200 | 7 | 2 | 2155 | 9 | 320 | 350 | 110 | [7 empty] | B 789/BC | 0,01 | 20:52:00 | 1545 | 20:52:00 | 1544 | 21:07:29 | 0.1861 | 0.1903 | 0.7018 | 0.0034 | 0.0134 | 0.0404 | 0.0151 | 0.0402 | 0.0012 | 0.0019 | 0.0004 |  | 0.0012 | 0.002 | 0.0028 | 0.0015 | 0.0049 |  |  | 0.0053 |  |  |  |  | RHI DELTEK D99 |  | RHI JUSTAL DS1015
2844 | 12007458 | 30.09.2020 | 162,816 | Арм500 | ГОСТ 34028-2016 | 10 | 180x180 | Открытая |  | 163,575 | 1,8 | 0,4 | 163.175 |  |  | 5 | 1562 | 2 | 12506 | 9090 | 7117 | 7629 | 8616 | 11930 | 200 | 7 | 2 | 2155 | 9 | 320 | 350 | 110 | [7 empty] | B 789/BC | 0,01 | 21:42:00 | 1542 | 21:42:00 | 1541 | 21:46:51 | 0.1878 | 0.1926 | 0.6867 | 0.0022 | 0.0084 | 0.0315 | 0.0058 | 0.0233 | 0.0004 | 0.0013 | 0.0003 |  | 0.0012 | 0.0017 | 0.0027 | 0.0016 | 0.0054 |  |  | 0.0051 |  | 0.0001 |  |  | RHI DELTEK D99 |  | RHI JUSTAL DS1015
2845 | 12007459 | 30.09.2020 | 156,672 | Арм500 | ГОСТ 34028-2016 | 11 | 180x180 | Открытая |  | 162,017 | 1,8 | 0,4 | 161.617 |  |  | 1 | 1562 | 2 | 12533 | 9117 | 7144 | 7648 | 8643 | 11957 | 200 | 7 | 2 | 2155 | 9 | 320 | 350 | 110 | [7 empty] | B 789/BC | 0,01 | 22:32:00 | 1536 | 22:32:00 | 1538 | 22:33:09 | 0.1872 | 0.2006 | 0.6972 | 0.0041 | 0.009 | 0.0274 | 0.004 | 0.022 | 0.0003 | 0.0012 | 0.0004 |  | 0.0012 | 0.0018 | 0.0026 | 0.002 | 0.0055 |  |  | 0.0052 |  |  |  |  | RHI DELTEK D99 |  | RHI JUSTAL DS1015 |  | Закрыли 4 ручей, сбой в работе датчика уровня.
2846 | 12007460 | 30.09.2020 | 159,744 | Арм500 | ГОСТ 34028-2016 | 12 | 180x180 | Открытая |  | 160,496 | 1,8 | 0,4 | 160.096 |  |  | 6 | 1569 | 2 | 12567 | 9148 | 7175 |  | 8677 | 11988 | 200 | 7 | 2 | 2155 | 9 | 320 | 350 | 110 | [7 empty] | B 789/BC | 0,01 | 23:22:00 | 1540 | 23:22:00 | 1544 | 23:19:27 | 0.205 | 0.1903 | 0.7043 | 0.0048 | 0.0126 | 0.0314 | 0.004 | 0.0194 | 0.0003 | 0.0011 | 0.0003 |  | 0.0011 | 0.0018 | 0.0025 | 0.0014 | 0.0055 |  |  | 0.0052 |  |  |  |  | RHI DELTEK D99 |  | RHI JUSTAL DS1015
2847 | 12007461 | 01.10.2020 | 160,368 | Арм500 | ГОСТ 34028-2016 | 13 | 180x180 | Открытая |  | 161,121 | 1,8 | 0,4 | 160.721 |  |  | 12 | 1566 | 2 | 12598 | 9182 | 7209 |  | 8708 | 12019 | 200 | 7 | 2 | 2155 | 9 | 320 | 350 | 110 | [7 empty] | B 789/BC | 0,01 | 0:10:00 | 1543 | 0:10:00 | 1543 | 0:06:07 | 0.1909 | 0.1821 | 0.7126 | 0.0045 | 0.0159 | 0.0359 | 0.0041 | 0.0222 | 0.0003 | 0.0015 | 0.0003 |  | 0.0011 | 0.0019 | 0.0028 | 0.0015 | 0.0053 |  |  | 0.0052 |  |  |  |  | RHI DELTEK D99 |  | RHI JUSTAL DS1015
2848 | 12007462 | 01.10.2020 | 160,368 | Арм500 | ГОСТ 34028-2016 | 14 | 180x180 | Открытая |  | 161,121 | 1,8 | 0,4 | 160.721 |  |  | 10 | 1571 | 2 | 12632 | 9213 | 7240 |  | 8742 | 12050 | 200 | 7 | 2 | 2155 | 9 | 320 | 350 | 110 | [7 empty] | B 789/BC | 0,01 | 0:44:00 | 1542 | 0:44:00 | 1545 | 0:50:40 | 0.1871 | 0.2058 | 0.7381 | 0.0053 | 0.016 | 0.0403 | 0.0046 | 0.0199 | 0.0003 | 0.0012 | 0.0003 |  | 0.0012 | 0.0021 | 0.0033 | 0.0015 | 0.0055 |  |  | 0.0053 |  | 0.0001 |  |  | RHI DELTEK D99 |  | RHI JUSTAL DS1015 |  | Прожиг шибера
2849 | 12007463 | 01.10.2020 | 160,368 | Арм500 | ГОСТ 34028-2016 | 15 | 180x180 | Открытая |  | 161,121 | 1,8 | 0,4 | 160.721 |  |  | 5 | 1564 | 2 | 12663 | 9243 | 7274 |  | 8773 | 12083 | 200 | 7 | 2 | 2155 | 9 | 320 | 350 | 110 | [7 empty] | B 789/BC | 0,01 | 1:21:00 | 1544 | 1:21:00 | 1543 | 1:41:49 | 0.2004 | 0.1988 | 0.6994 | 0.004 | 0.0117 | 0.0294 | 0.0033 | 0.0213 | 0.0003 | 0.0011 | 0.0003 |  | 0.0013 | 0.0019 | 0.0028 | 0.0017 | 0.0052 |  |  | 0.0053 |  | 0.0001 |  |  | RHI DELTEK D99 |  | RHI JUSTAL DS1015
2850 | 12007464 | 01.10.2020 | 160,368 | Арм500 | ГОСТ 34028-2016 | 16 | 180x180 | Открытая |  | 161,121 | 1,8 | 0,4 | 160.721 |  |  | 1 | 1566 | 2 | 12693 | 9277 | 7304 |  | 8806 | 12114 | 200 | 7 | 2 | 2155 | 9 | 320 | 350 | 110 | [7 empty] | B 789/BC | 0,02 | 2:03:00 | 1542 | 2:03:00 | 1543 | 2:27:59 | 0.1955 | 0.1571 | 0.5411 | 0.0031 | 0.0166 | 0.0235 | 0.003 | 0.0208 | 0.0003 | 0.0008 | 0.0003 |  | 0.001 | 0.0012 | 0.0022 | 0.0014 | 0.0063 |  |  | 0.0048 |  | 0.0001 |  |  | RHI DELTEK D99 |  | RHI JUSTAL DS1015
2851 | 12007465 | 01.10.2020 | 160,368 | Арм500 | ГОСТ 34028-2016 | 17 | 180x180 | Открытая |  | 161,121 | 1,8 | 0,4 | 160.721 |  |  | 6 | 1565 | 2 | 12727 | 9308 | 7338 |  | 8837 | 12145 | 200 | 7 | 2 | 2155 | 9 | 320 | 350 | 110 | [7 empty] | B 789/BC | 0,02 | 2:49:00 | 1541 | 2:49:00 | 1542 | 2:58:45 | 0.1937 | 0.1469 | 0.527 | 0.0048 | 0.0166 | 0.0231 | 0.0046 | 0.028 | 0.0003 | 0.0009 | 0.0003 |  | 0.001 | 0.0012 | 0.0024 | 0.0014 | 0.0073 |  |  | 0.0047 |  |  |  |  | RHI DELTEK D99 |  | RHI JUSTAL DS1015
2852 | 12007466 | 01.10.2020 | 160,368 | Арм500 | ГОСТ 34028-2016 | 18 | 180x180 | Открытая |  | 161,121 | 1,8 | 0,4 | 160.721 |  |  | 12 | 1566 | 2 | 12758 | 9342 | 7369 |  | 8868 | 12179 | 200 | 7 | 2 | 2155 | 9 | 320 | 350 | 110 | [7 empty] | B 789/BC | 0,01 | 3:34:00 | 1541 | 3:34:00 | 1543 | 3:59:01 | 0.188 | 0.1508 | 0.5178 | 0.0038 | 0.011 | 0.0314 | 0.0035 | 0.0213 | 0.0003 | 0.001 | 0.0003 |  | 0.001 | 0.0013 | 0.0022 | 0.0015 | 0.0058 |  |  | 0.0048 |  | 0.0001 |  |  | RHI DELTEK D99 |  | RHI JUSTAL DS1015
2853 | 12007467 | 01.10.2020 | 160,368 | Арм500 | ГОСТ 34028-2016 | 19 | 180x180 | Открытая |  | 161,121 | 1,8 | 0,4 | 160.721 |  |  | 10 | 1567 | 2 | 12789 | 9376 | 7403 |  | 8899 | 12210 | 200 | 7 | 2 | 2155 | 9 | 320 | 350 | 110 | [7 empty] | B 789/BC | 0,01 | 4:21:00 | 1545 | 4:21:00 | 1543 | 4:47:22 | 0.1866 | 0.166 | 0.5135 | 0.0051 | 0.0158 | 0.0222 | 0.0033 | 0.0172 | 0.0003 | 0.0009 | 0.0002 |  | 0.0011 | 0.0013 | 0.0021 | 0.0019 | 0.0068 |  |  | 0.0048 |  |  |  |  | RHI DELTEK D99 |  | RHI JUSTAL DS1015
2854 | 12007468 | 01.10.2020 | 157,284 | Арм500 | ГОСТ 34028-2016 | 20 | 180x180 | Открытая |  | 158,03 | 1,8 | 0,4 | 157.63 |  |  | 5 | 1566 | 2 | 12820 | 9410 | 7434 |  | 8930 | 12241 | 200 | 7 | 2 | 2155 | 9 | 320 | 350 | 110 | [7 empty] | B 789/BC | 0,02 | 5:07:00 | 1541 | 5:07:00 | 1539 | 5:33:41 | 0.1996 | 0.1701 | 0.5371 | 0.0025 | 0.0137 | 0.0178 | 0.0033 | 0.0183 | 0.0004 | 0.0009 | 0.0002 |  | 0.0011 | 0.0013 | 0.0024 | 0.0012 | 0.0072 |  |  | 0.0048 |  | 0.0002 |  |  | RHI DELTEK D99 |  | RHI JUSTAL DS1015
2855 | 12007469 | 01.10.2020 | 166,536 | Арм500 | ГОСТ 34028-2016 | 21 | 180x180 | Открытая |  | 167,302 | 1,8 | 0,4 | 166.902 |  |  | 11 | 1567 | 2 | 12854 | 9444 | 7468 |  | 8960 | 12274 | 200 | 7 | 2 | 2155 | 9 | 320 | 350 | 110 | [7 empty] | B 789/BC | 0,02 | 5:54:00 | 1535 | 5:54:00 | 1536 | 6:18:04 | 0.1813 | 0.1399 | 0.5217 | 0.0024 | 0.0109 | 0.0166 | 0.0046 | 0.02 | 0.0003 | 0.001 | 0.0003 |  | 0.001 | 0.0012 | 0.002 | 0.0011 | 0.0067 |  |  | 0.0046 |  | 0.0001 |  |  | RHI DELTEK D99 |  | RHI JUSTAL DS1015
2856 | 12007470 | 01.10.2020 | 160,368 | Арм500 | ГОСТ 34028-2016 | 22 | 180x180 | Открытая |  | 161,121 | 1,8 | 0,4 | 160.721 |  |  | 6 | 1567 | 2 | 12884 | 9478 | 7498 |  | 8994 | 12305 | 200 | 7 | 2 | 2155 | 9 | 320 | 350 | 110 | [7 empty] | B 789/BC | 0,02 | 6:42:00 | 1539 | 6:42:00 | 1539 | 6:57:19 | 0.1912 | 0.164 | 0.5132 | 0.0047 | 0.0184 | 0.0449 | 0.0293 | 0.0466 | 0.0008 | 0.0086 | 0.0003 |  | 0.0011 | 0.0015 | 0.0022 | 0.0019 | 0.0059 |  |  | 0.0047 |  | 0.0001 |  |  | RHI DELTEK D99 |  | RHI JUSTAL DS1015
2857 | 12007471 | 01.10.2020 | 160,368 | Арм500 | ГОСТ 34028-2016 | 23 | 180x180 | Открытая |  | 161,121 | 1,8 | 0,4 | 160.721 |  |  | 12 | 1564 | 2 | 12915 | 9512 | 7532 |  | 9025 | 12336 | 200 | 7 | 2 | 2155 | 9 | 320 | 350 | 110 | [7 empty] | B 789/BC | 0,01 | 7:28:00 | 1538 | 7:28:00 | 1540 | 7:47:19 | 0.1902 | 0.1469 | 0.5109 | 0.0028 | 0.0146 | 0.066 | 0.035 | 0.0492 | 0.0009 | 0.0071 | 0.0003 |  | 0.0011 | 0.0013 | 0.0021 | 0.0015 | 0.0061 |  |  | 0.0046 |  | 0.0001 |  |  | RHI DELTEK D99 |  | RHI JUSTAL DS1015
2858 | 12007472 | 01.10.2020 | 166,536 | Арм500 | ГОСТ 34028-2016 | 24 | 180x180 | Открытая |  | 167,302 | 1,8 | 0,4 | 166.902 |  |  | 10 | 1568 | 2 | 12945 | 9545 | 7566 |  | 9056 | 12370 | 200 | 7 | 2 | 2155 | 9 | 320 | 350 | 110 | [7 empty] | B 789/BC | 0,02 | 8:15:00 | 1539 | 8:15:00 | 1542 | 8:20:53 | 0.1917 | 0.1483 | 0.5257 | 0.0055 | 0.0139 | 0.0682 | 0.0344 | 0.047 | 0.001 | 0.0065 | 0.0004 |  | 0.0011 | 0.0014 | 0.0021 | 0.0013 | 0.0063 |  |  | 0.0048 |  |  |  |  | RHI DELTEK D99 |  | RHI JUSTAL DS1015
2859 | 12007473 | 01.10.2020 | 160,368 | Арм500 | ГОСТ 34028-2016 | 25 | 180x180 | Открытая |  | 161,121 | 1,8 | 0,4 | 160.721 |  |  | 5 | 1569 | 2 | 12983 | 9579 | 7597 |  | 9087 | 12401 | 200 | 7 | 2 | 2155 | 9 | 320 | 350 | 110 | [7 empty] | B 789/BC | 0,02 | 9:03:00 | 1547 | 9:03:00 | 1541 | 9:12:13 | 0.1896 | 0.144 | 0.5141 | 0.0029 | 0.015 | 0.0547 | 0.0343 | 0.0401 | 0.0009 | 0.0084 | 0.0004 |  | 0.0011 | 0.0014 | 0.0021 | 0.0014 | 0.006 |  |  | 0.0048 |  | 0.0001 |  |  | RHI DELTEK D99 |  | RHI JUSTAL DS1015
2860 | 12007474 | 01.10.2020 | 157,027 | Арм500 | ГОСТ 34028-2016 | 26 | 180x180 | Открытая |  | 157,922 | 1,8 | 0,4 | 157.522 |  |  | 11 | 1566 | 2 | 13011 | 9610 | 7625 | 7666 | 9111 | 12429 | 200 | 7 | 2 | 2155 | 9 | 320 | 350 | 110 | [7 empty] | B 789/BC | 0,01 | 9:49:00 | 1541 | 9:49:00 | 1543 | 10:07:01 | 0.1804 | 0.1661 | 0.5161 | 0.003 | 0.0178 | 0.0559 | 0.0384 | 0.0481 | 0.0009 | 0.0088 | 0.0003 |  | 0.0012 | 0.0015 | 0.0021 | 0.002 | 0.0056 |  |  | 0.0049 |  |  |  |  | RHI DELTEK D99 |  | RHI JUSTAL DS1015 |  | Р№4 запуск
2861 | 12007475 | 01.10.2020 | 160,368 | Арм500 | ГОСТ 34028-2016 | 27 | 180x180 | Открытая |  | 161,121 | 1,8 | 0,4 | 160.721 |  |  | 6 | 1566 | 2 | 13039 | 9638 | 7653 | 7688 | 9139 | 12456 | 200 | 7 | 2 | 2155 | 9 | 320 | 350 | 110 | [7 empty] | B 789/BC | 0,01 | 10:33:00 | 1541 | 10:33:00 | 1542 | 10:40:07 | 0.1848 | 0.1484 | 0.5111 | 0.0035 | 0.0168 | 0.0515 | 0.0434 | 0.046 | 0.001 | 0.0103 | 0.0003 |  | 0.0011 | 0.0014 | 0.0021 | 0.0012 | 0.0071 |  |  | 0.0049 |  |  |  |  | RHI DELTEK D99 |  | RHI JUSTAL DS1015
2862 | 12007476 | 01.10.2020 | 157,284 | Арм500 | ГОСТ 34028-2016 | 28 | 180x180 | Открытая |  | 158,03 | 1,8 | 0,4 | 157.63 |  |  | 12 | 1561 | 2 | 13063 | 9669 | 7680 | 7706 | 9167 | 12484 | 200 | 7 | 2 | 2155 | 9 | 320 | 350 | 110 | [7 empty] | B 789/BC | 0,02 | 11:14:00 | 1545 | 11:14:00 | 1544 | 11:22:09 | 0.1849 | 0.1517 | 0.5106 | 0.0035 | 0.0164 | 0.0635 | 0.0384 | 0.0431 | 0.0008 | 0.0037 | 0.0003 |  | 0.0012 | 0.0013 | 0.0021 | 0.0013 | 0.007 |  |  | 0.0048 |  |  |  |  | RHI DELTEK D99 |  | RHI JUSTAL DS1015
2863 | 12007477 | 01.10.2020 | 163,452 | Арм500 | ГОСТ 34028-2016 | 29 | 180x180 | Открытая |  | 164,212 | 1,8 | 0,4 | 163.812 |  |  | 10 | 1560 | 2 | 13091 | 9697 | 7708 | 7728 | 9198 | 12512 | 200 | 7 | 2 | 2155 | 9 | 320 | 350 | 110 | [7 empty] | B 789/BC | 0,01 | 11:54:00 | 1541 | 11:54:00 | 1539 | 12:03:15 | 0.189 | 0.1526 | 0.5019 | 0.0088 | 0.0179 | 0.0484 | 0.0372 | 0.0401 | 0.0008 | 0.0039 | 0.0004 |  | 0.0011 | 0.0015 | 0.0018 | 0.0011 | 0.007 |  |  | 0.0048 |  |  |  |  | RHI DELTEK D99 |  | RHI JUSTAL DS1015
2864 | 12007478 | 01.10.2020 | 163,452 | Арм500 | ГОСТ 34028-2016 | 30 | 180x180 | Открытая |  | 164,212 | 1,8 | 0,4 | 163.812 |  |  | 1 | 1564 | 2 | 13119 | 9724 | 7736 | 7752 | 9226 | 12540 | 200 | 7 | 2 | 2155 | 9 | 320 | 350 | 110 | [7 empty] | B 789/BC | 0,01 | 12:36:00 | 1536 | 12:36:00 | 1537 | 12:43:12 | 0.1882 | 0.1476 | 0.5025 | 0.0088 | 0.0145 | 0.0534 | 0.0464 | 0.0386 | 0.0009 | 0.0043 | 0.0003 |  | 0.001 | 0.0013 | 0.0018 | 0.0015 | 0.0065 |  |  | 0.0048 |  |  |  |  | RHI DELTEK D99 |  | RHI JUSTAL DS1015
2865 | 12007479 | 01.10.2020 | 163,452 | Арм500 | ГОСТ 34028-2016 | 31 | 180x180 | Открытая |  | 164,212 | 1,8 | 0,4 | 163.812 |  |  | 11 | 1562 | 2 | 13147 | 9752 | 7764 | 7777 | 9253 | 12568 | 200 | 7 | 2 | 2155 | 9 | 320 | 350 | 110 | [7 empty] | B 789/BC | 0,01 | 13:18:00 | 1536 | 13:18:00 | 1536 | 13:26:08 | 0.1866 | 0.153 | 0.5014 | 0.0065 | 0.0176 | 0.0752 | 0.0498 | 0.0403 | 0.0011 | 0.004 | 0.0003 |  | 0.0011 | 0.0014 | 0.0021 | 0.0011 | 0.0079 |  |  | 0.0046 |  |  |  |  | RHI DELTEK D99 |  | RHI JUSTAL DS1015
2866 | 12007480 | 01.10.2020 | 157,284 | Арм500 | ГОСТ 34028-2016 | 32 | 180x180 | Открытая |  | 158,03 | 1,8 | 0,4 | 157.63 |  |  | 6 | 1565 | 2 | 13171 | 9780 | 7792 | 7799 | 9281 | 12595 | 200 | 7 | 2 | 2155 | 9 | 320 | 350 | 110 | [7 empty] | B 789/BC | 0,02 | 13:57:00 | 1543 | 13:57:00 | 1544 | 14:04:06 | 0.1917 | 0.1506 | 0.5099 | 0.009 | 0.0202 | 0.0636 | 0.0522 | 0.0386 | 0.001 | 0.0063 | 0.0003 |  | 0.0011 | 0.0016 | 0.0019 | 0.0014 | 0.0069 |  |  | 0.0047 |  |  |  |  | RHI DELTEK D99 |  | RHI JUSTAL DS1015
2867 | 12007481 | 01.10.2020 | 157,284 | Арм500 | ГОСТ 34028-2016 | 33 | 180x180 | Открытая |  | 158,03 | 1,8 | 0,4 | 157.63 |  |  | 12 | 1562 | 2 | 13171 | 9780 | 7792 | 7799 | 9281 | 12595 | 200 | 7 | 2 | 2155 | 9 | 320 | 350 | 110 | [7 empty] | B 789/BC | 0,02 | 14:36:00 | 1535 | 14:36:00 | 1534 | 14:45:02 | 0.1826 | 0.1481 | 0.5077 | 0.0042 | 0.012 | 0.0683 | 0.0368 | 0.042 | 0.001 | 0.0052 | 0.0003 |  | 0.001 | 0.0013 | 0.002 | 0.0015 | 0.0089 |  |  | 0.0046 |  | 0.0001 |  |  | RHI DELTEK D99 |  | RHI JUSTAL DS1015 |  | Прожиг шибера.
2868 | 12007482 | 01.10.2020 | 166,536 | B500B | DIN 488-2009 | 34 | 180x180 | Открытая |  | 167,302 | 1,8 | 0,4 | 166.902 |  |  | 10 | 1562 | 2 | 13227 | 3938 | 7844 | 7845 | 9337 | 12651 | 200 | 7 | 2 | 2155 | 9 | 320 | 350 | 110 | [7 empty] | B 789/BC | 0,02 | 15:16:00 | 1537 | 15:16:00 | 1540 | 15:38:27 | 0.1911 | 0.1615 | 0.4999 | 0.0069 | 0.0303 | 0.0483 | 0.0175 | 0.0479 | 0.0008 | 0.0021 | 0.0003 |  | 0.0012 | 0.0023 | 0.0018 | 0.0008 | 0.0074 |  |  | 0.0045 |  |  |  |  | RHI DELTEK D99 |  | RHI JUSTAL DS1015
2869 | 12007483 | 01.10.2020 | 160,368 | B500B | DIN 488-2009 | 35 | 180x180 | Открытая |  | 161,121 | 1,8 | 0,4 | 160.721 |  |  | 1 | 1565 | 2 | 13255 | 9866 | 7872 | 7870 | 9364 | 12676 | 200 | 7 | 2 | 2155 | 9 | 320 | 350 | 110 | [7 empty] | B 789/BC | 0,01 | 15:58:00 | 1541 | 15:58:00 | 1539 | 16:04:51 | 0.1801 | 0.1465 | 0.5131 | 0.0066 | 0.0227 | 0.0366 | 0.0292 | 0.0384 | 0.0009 | 0.0019 | 0.0003 |  | 0.001 | 0.0018 | 0.0018 | 0.001 | 0.0072 |  |  | 0.0048 |  |  |  |  | RHI DELTEK D99 |  | RHI JUSTAL DS1015
2870 | 12007484 | 01.10.2020 | 169,62 | B500B | DIN 488-2009 | 36 | 180x180 | Открытая |  | 170,393 | 1,8 | 0,4 | 169.993 |  |  | 11 | 1563 | 2 | 13283 | 9897 | 7903 | 7894 | 9392 | 12703 | 200 | 7 | 2 | 2155 | 9 | 320 | 350 | 110 | [7 empty] | B 789/BC | 0,01 | 16:38:00 | 1544 | 16:38:00 | 1546 | 16:41:43 | 0.1803 | 0.1531 | 0.4998 | 0.0098 | 0.0211 | 0.0401 | 0.0247 | 0.0357 | 0.0009 | 0.0025 | 0.0003 |  | 0.0011 | 0.0018 | 0.0017 | 0.0013 | 0.0058 |  |  | 0.0048 |  |  |  |  | RHI DELTEK D99 |  | RHI JUSTAL DS1015
2871 | 12007485 | 01.10.2020 | 163,452 | Арм500 | ГОСТ 34028-2016 | 37 | 180x180 | Открытая |  | 164,212 | 1,8 | 0,4 | 163.812 |  |  | 6 | 1561 | 2 | 13310 | 9925 | 7927 | 7919 | 9423 | 12731 | 200 | 7 | 2 | 2155 | 9 | 320 | 350 | 110 | [7 empty] | B 789/BC | 0,02 | 17:22:00 | 1536 | 17:22:00 | 1534 | 17:30:59 | 0.2049 | 0.1565 | 0.5174 | 0.008 | 0.0195 | 0.0465 | 0.049 | 0.0413 | 0.0009 | 0.0027 | 0.0003 |  | 0.0012 | 0.0019 | 0.0021 | 0.0011 | 0.0062 |  |  | 0.0047 |  |  |  |  | RHI DELTEK D99 |  | RHI JUSTAL DS1015
2872 | 12007486 | 01.10.2020 | 163,452 | Арм500 | ГОСТ 34028-2016 | 38 | 180x180 | Открытая |  | 164,212 | 1,8 | 0,4 | 163.812 |  |  | 10 | 1563 | 2 | 13338 | 9953 | 7955 | 7944 | 9451 | 12759 | 200 | 13 | 2 | 2155 | 9 | 320 | 350 | 110 | [7 empty] | B 789/BC | 0,01 | 18:03:00 | 1544 | 18:03:00 | 1547 | 18:13:40 | 0.1875 | 0.1572 | 0.5075 | 0.0046 | 0.0208 | 0.0375 | 0.039 | 0.0382 | 0.0007 | 0.0018 | 0.0002 |  | 0.0014 | 0.0014 | 0.0024 | 0.0014 | 0.0068 |  |  | 0.0046 |  | 0.0001 |  |  | RHI DELTEK D99 |  | RHI JUSTAL DS1015
2873 | 12007487 | 01.10.2020 | 169,62 | Арм500 | ГОСТ 34028-2016 | 39 | 180x180 | Открытая |  | 170,393 | 1,8 | 0,4 | 169.993 |  |  | 3 | 1564 | 2 | 13366 | 9983 | 7986 | 7969 | 9479 | 12787 | 200 | 13 | 2 | 2155 | 9 | 320 | 350 | 110 | [7 empty] | B 789/BC | 0,01 | 18:46:00 | 1535 | 18:46:00 | 1532 | 18:54:12 | 0.1889 | 0.1589 | 0.5045 | 0.0048 | 0.0246 | 0.0514 | 0.0433 | 0.0428 | 0.0009 | 0.0019 | 0.0003 |  | 0.0012 | 0.0015 | 0.0019 | 0.0011 | 0.0063 |  |  | 0.0048 |  | 0.0001 |  |  | RHI DELTEK D99 |  | RHI JUSTAL DS1015
2874 | 12007488 | 01.10.2020 | 166,536 | Арм500 | ГОСТ 34028-2016 | 40 | 180x180 | Открытая |  | 167,302 | 1,8 | 0,4 | 166.902 |  |  | 1 | 1562 | 2 | 13394 | 10011 | 8011 | 7996 | 9509 | 12818 | 200 | 7 | 2 | 2155 | 9 | 320 | 350 | 110 | [7 empty] | B 789/BC | 0,01 | 19:45:00 | 1535 | 19:45:00 | 1536 | 19:33:56 | 0.1843 | 0.1584 | 0.4999 | 0.0084 | 0.0224 | 0.035 | 0.0194 | 0.033 | 0.0007 | 0.0015 | 0.0002 |  | 0.0011 | 0.0016 | 0.002 | 0.0011 | 0.0059 |  |  | 0.0048 |  |  |  |  | RHI DELTEK D99 |  | RHI JUSTAL DS1015
2875 | 12007489 | 01.10.2020 | 163,169 | Арм500 | ГОСТ 34028-2016 | 41 | 180x180 | Открытая |  | 172,628 | 1,8 | 0,4 | 172.228 | 5,7 |  | 11 | 1563 | 2 | 13422 | 10039 | 8035 | 8021 | 9540 | 12845 | 200 | 7 | 2 | 2155 | 9 | 320 | 350 | 110 | [7 empty] | B 789/BC | 0,01 | 20:13:00 | 1539 | 20:13:00 | 1539 | 20:21:06 | 0.1875 | 0.1658 | 0.5142 | 0.0092 | 0.0217 | 0.0252 | 0.0099 | 0.0381 | 0.001 | 0.0017 | 0.0004 |  | 0.0011 | 0.0016 | 0.0017 | 0.0009 | 0.0067 |  |  | 0.0048 |  |  |  |  | RHI DELTEK D99 |  | RHI JUSTAL DS1015
2876 | 12007490 | 01.10.2020 | 157,284 | Арм500 | ГОСТ 34028-2016 | 1 | 180x180 | Открытая |  | 159,03 | 1,8 | 0,4 | 158.63 |  |  | 6 | 1581 | 6 | 13446 | 10064 | 8063 | 8049 | 9568 | 12870 | 200 | 7 | 2 | 2155 | 9 | 320 | 350 | 110 | [7 empty] | B 789/BC | 0,08 | 22:20:00 | 1547 | 22:20:00 | 1543 | 22:23:26 | 0.1927 | 0.145 | 0.476 | 0.0088 | 0.0126 | 0.049 | 0.0213 | 0.0423 | 0.001 | 0.0022 | 0.0003 |  | 0.001 | 0.0011 | 0.0025 | 0.0034 | 0.0086 |  |  | 0.0047 |  | 0.0001 |  |  | RHI DELTEK D99 |  | RHI JUSTAL DS1015
2877 | 12007491 | 01.10.2020 | 160,368 | Арм500 | ГОСТ 34028-2016 | 2 | 180x180 | Открытая |  | 161,121 | 1,8 | 0,4 | 160.721 |  |  | 11 | 1576 | 6 | 13474 | 10092 | 8088 | 8074 | 9596 | 12898 | 200 | 7 | 2 | 2155 | 9 | 320 | 350 | 110 | [7 empty] | B 789/BC | 0,02 | 23:04:00 | 1545 | 23:04:00 | 1541 | 23:09:49 | 0.1788 | 0.1389 | 0.4924 | 0.0094 | 0.0191 | 0.0304 | 0.0144 | 0.0438 | 0.0013 | 0.0018 | 0.0004 |  | 0.0011 | 0.0016 | 0.0027 | 0.0027 | 0.0078 |  |  | 0.0047 |  | 0.0001 |  |  | RHI DELTEK D99 |  | RHI JUSTAL DS1015
2878 | 12007492 | 01.10.2020 | 166,536 | Арм500 | ГОСТ 34028-2016 | 3 | 180x180 | Открытая |  | 167,302 | 1,8 | 0,4 | 166.902 |  |  | 10 | 1574 | 6 | 13505 | 10116 | 8113 | 8098 | 9627 | 12929 | 200 | 7 | 2 | 2155 | 9 | 320 | 350 | 110 | [7 empty] | B 789/BC | 0,02 | 23:50:00 | 1538 | 23:50:00 | 1539 | 0:00:06 | 0.174 | 0.1371 | 0.5045 | 0.0086 | 0.0196 | 0.0313 | 0.0117 | 0.0447 | 0.0008 | 0.0017 | 0.0004 |  | 0.0012 | 0.0018 | 0.0028 | 0.0017 | 0.0069 |  |  | 0.0046 |  | 0.0001 |  |  | RHI DELTEK D99 |  | RHI JUSTAL DS1015
2879 | 12007493 | 02.10.2020 | 160,368 | Арм500 | ГОСТ 34028-2016 | 4 | 180x180 | Открытая |  | 161,121 | 1,8 | 0,4 | 160.721 |  |  | 1 | 1575 | 6 | 13530 | 10144 | 8140 | 8126 | 9651 | 12957 | 200 | 7 | 2 | 2155 | 9 | 320 | 350 | 110 | [7 empty] | B 789/BC | 0,01 | 0:35:00 | 1543 | 0:35:00 | 1542 | 0:39:12 | 0.1796 | 0.1356 | 0.5162 | 0.0127 | 0.0209 | 0.0336 | 0.0117 | 0.0495 | 0.0008 | 0.002 | 0.0004 |  | 0.001 | 0.0019 | 0.0021 | 0.0017 | 0.0066 |  |  | 0.0047 |  |  |  |  | RHI DELTEK D99 |  | RHI JUSTAL DS1015
2880 | 12007494 | 02.10.2020 | 166,536 | Арм500 | ГОСТ 34028-2016 | 5 | 180x180 | Открытая |  | 167,302 | 1,8 | 0,4 | 166.902 |  |  | 3 | 1575 | 6 | 13557 | 10172 | 8168 | 8157 | 9679 | 12981 | 200 | 7 | 2 | 2155 | 9 | 320 | 350 | 110 | [7 empty] | B 789/BC | 0,01 | 1:15:00 | 1540 | 1:15:00 | 1541 | 1:23:28 | 0.1862 | 0.1312 | 0.5178 | 0.0102 | 0.018 | 0.0295 | 0.0153 | 0.048 | 0.0011 | 0.0017 | 0.0004 |  | 0.001 | 0.0017 | 0.002 | 0.0015 | 0.0063 |  |  | 0.0047 |  |  |  |  | RHI DELTEK D99 |  | RHI JUSTAL DS1015
2881 | 12007495 | 02.10.2020 | 160,368 | Арм500 | ГОСТ 34028-2016 | 6 | 180x180 | Открытая |  | 161,121 | 1,8 | 0,4 | 160.721 |  |  | 6 | 1570 | 6 | 13582 | 10200 | 8196 | 8185 | 9707 | 13006 | 200 | 7 | 2 | 2155 | 9 | 320 | 350 | 110 | [7 empty] | B 789/BC | 0,02 | 1:55:00 | 1543 | 1:55:00 | 1542 | 2:00:22 | 0.1906 | 0.1379 | 0.5122 | 0.0084 | 0.0178 | 0.0314 | 0.0137 | 0.0389 | 0.0009 | 0.0016 | 0.0004 |  | 0.001 | 0.0017 | 0.0021 | 0.0015 | 0.0078 |  |  | 0.0046 |  |  |  |  | RHI DELTEK D99 |  | RHI JUSTAL DS1015

## Лист1
Паспорт разливки плавки
Дата
возьмем сумму | Вес заготовок, т
Марка стали полученная
марка стали | ГОСТ
Плавка в серии
Сечение заготовки
Тип разливки
Вес стали (со стенда ППС), т
Вес стали расчет., т
Вес шлака при закрытии с/к, т
Остаток металла в с/к, т
Вес разлитой стали, т
Остатки в п/к, т
Тех. обрезь, т
№ с/к
Темп. стали в с/к, °C
№ п/к
Стойкость гильзы кр-ра 1, т
Стойкость гильзы кр-ра 2, т
ррезкультат | Стойкость гильзы кр-ра 3, т
Стойкость гильзы кр-ра 4, т
Стойкость гильзы кр-ра 5, т
Стойкость гильзы кр-ра 6, т
Частота качания, кол-во/мин
Ход кр-ра, мм
Скорость разливки, м/мин
Расход воды на кр-р, л/мин
Дельта температуры воды, °C
Расход воды ЗВО №1, л/мин
Расход воды ЗВО №2, л/мин
Расход воды ЗВО №3, л/мин
Брак всего, кг
Кол-во НЛЗ 1 ручей
Кол-во НЛЗ 2 ручей
Кол-во НЛЗ 3 ручей
Кол-во НЛЗ 4 ручей
Кол-во НЛЗ 5 ручей
Кол-во НЛЗ 6 ручей
Марка
Кол-во, т
Время 1 замера
Темп 1, °С
Время 2 замера
Темп 2, °С
когда замеряли химию | Время пробы МНЛЗ
C, %
Si, %
Mn,%
S, %
P, %
Cr, %
марка стали | Ni, %
Cu, %
As, %
Mo, %
Nb, %
Sn, %
Ti, %
V, %
Al, %
Ca, %
N, %
W, %
Bi, %
Pb, %
Sb, %
Mg, %
Zn, %
Сэ, %
Тип защитной трубы
Тип погружного стакана
Тип стакана дозатора п/к
Тип стопора п/к
Замечания по плавке

## ESRI_MAPINFO_SHEET (hidden)
НЕ РЕДАКТИРОВАТЬ
Только для Esri